## Sheet1
C-CaO | C-SiO2 | C-Al2O3 | C-MgO | C-Fe2O3 | 细度 | 抗压强度 | 水泥掺量 | 水掺量 | 水灰比 | 减水剂减水率 | 减水剂掺量 | 减水剂减水量 | 外加剂掺量 | 引气剂掺量 | 碎石1 | 碎石2 | 碎石3 | 碎石4 | 碎石5 | 碎石6 | 碎石7 | 碎石掺量 | 河卵石1 | 河卵石2 | 河卵石3 | 河卵石掺量 | 河砂细度模数 | 河砂掺量 | 机制砂细度模数 | 机制砂石粉含量 | 机制砂掺量 | 机制砂砂率 | MH-CaO | MH-SiO2 | MH-Al2O3 | MH-MgO | MH-Fe2O3 | MH-I级掺量 | MH-II级掺量 | MH掺量 | KZ-CaO | KZ-SiO2 | KZ-Al2O3 | KZ-MgO | KZ-Fe2O3 | KZ-掺量 | CKZ-CaO | CKZ-SiO2 | CKZ-Al2O3 | CKZ-MgO | CKZ-Fe2O3 | CKZ掺量 | SHS-CaO | SHS-SiO2 | SHS-Al2O3 | SHS-MgO | SHS-Fe2O3 | SHS-比表面积 | SHS-掺量 | GF-CaO | GF-SiO2 | GF-Al2O3 | GF-MgO | GF-Fe2O3 | GF-比表面积 | GF-掺量 | 孔隙率 | 孔隙范围1 | 孔隙范围2 | 孔隙范围3 | 孔隙范围4 | 孔隙范围5 | 扩散系数 | 渗透系数 | 电通量 | 28d抗压强度 | SS总用量
62.21 | 19.12 | 5.39 | 0.86 | 3.79 |  | 52.5 | 363 | 218 | 0.6 |  | 0 | [5 empty] | 1162 | [10 empty] | 599 |  |  |  |  | 4.46 | 53.21 | 26.43 | 2.45 | 7.53 | 0 |  |  | 40.38 | 34.35 | 11.36 | 7.57 | 0.48 | 0 | [13 empty] | 0.4 | 95 | 1 | 1.1 | 1.2 |  | 0 | 1.2 | [8 empty] | 37.9 | 1162
62.21 | 19.12 | 5.39 | 0.86 | 3.79 |  | 52.5 | 380 | 182 | 0.48 |  | 0 | [5 empty] | 1217 | [10 empty] | 627 |  |  |  |  | 4.46 | 53.21 | 26.43 | 2.45 | 7.53 | 0 |  |  | 40.38 | 34.35 | 11.36 | 7.57 | 0.48 | 0 | [13 empty] | 0.4 | 95 | 1 | 1.1 | 1.2 |  | 0 | 1.1 | [8 empty] | 46.7 | 1217
62.21 | 19.12 | 5.39 | 0.86 | 3.79 |  | 52.5 | 400 | 140 | 0.35 |  | 1 | [5 empty] | 1281 | [10 empty] | 660 |  |  |  |  | 4.46 | 53.21 | 26.43 | 2.45 | 7.53 | 0 |  |  | 40.38 | 34.35 | 11.36 | 7.57 | 0.48 | 0 | [13 empty] | 0.4 | 95 | 1 | 1.1 | 1.2 |  | 0 | 0.6 | [8 empty] | 81.7 | 1281
62.21 | 19.12 | 5.39 | 0.86 | 3.79 |  | 52.5 | 290 | 218 | 0.6 |  | 0 | [5 empty] | 1162 | [10 empty] | 599 |  |  |  |  | 4.46 | 53.21 | 26.43 | 2.45 | 7.53 | 73 |  |  | 40.38 | 34.35 | 11.36 | 7.57 | 0.48 | 0 | [13 empty] | 0.4 | 95 | 1 | 1.1 | 1.2 |  | 0 | 0.9 | [8 empty] | 35.6 | 1162
62.21 | 19.12 | 5.39 | 0.86 | 3.79 |  | 52.5 | 304 | 182 | 0.48 |  | 0 | [5 empty] | 1217 | [10 empty] | 627 |  |  |  |  | 4.46 | 53.21 | 26.43 | 2.45 | 7.53 | 76 |  |  | 40.38 | 34.35 | 11.36 | 7.57 | 0.48 | 0 | [13 empty] | 0.4 | 95 | 1 | 1.1 | 1.2 |  | 0 | 0.9 | [8 empty] | 44.6 | 1217
62.21 | 19.12 | 5.39 | 0.86 | 3.79 |  | 52.5 | 320 | 140 | 0.35 |  | 0.7 | [5 empty] | 1281 | [10 empty] | 660 |  |  |  |  | 4.46 | 53.21 | 26.43 | 2.45 | 7.53 | 80 |  |  | 40.38 | 34.35 | 11.36 | 7.57 | 0.48 | 0 | [13 empty] | 0.4 | 95 | 1 | 1.1 | 1.2 |  | 0 | 0.9 | [8 empty] | 74.9 | 1281
62.21 | 19.12 | 5.39 | 0.86 | 3.79 |  | 52.5 | 218 | 218 | 0.6 |  | 0 | [5 empty] | 599 | [10 empty] | 1162 |  |  |  |  | 4.46 | 53.21 | 26.43 | 2.45 | 7.53 | 0 |  |  | 40.38 | 34.35 | 11.36 | 7.57 | 0.48 | 145 | [13 empty] | 0.4 | 95 | 1 | 1.1 | 1.2 |  | 0 | 1 | [8 empty] | 33.1 | 599
62.21 | 19.12 | 5.39 | 0.86 | 3.79 |  | 52.5 | 228 | 182 | 0.48 |  | 0 | [5 empty] | 1217 | [10 empty] | 627 |  |  |  |  | 4.46 | 53.21 | 26.43 | 2.45 | 7.53 | 0 |  |  | 40.38 | 34.35 | 11.36 | 7.57 | 0.48 | 152 | [13 empty] | 0.4 | 95 | 1 | 1.1 | 1.2 |  | 0 | 1 | [8 empty] | 45.1 | 1217
62.21 | 19.12 | 5.39 | 0.86 | 3.79 |  | 52.5 | 240 | 140 | 0.35 |  | 0.7 | [5 empty] | 1281 | [10 empty] | 660 |  |  |  |  | 4.46 | 53.21 | 26.43 | 2.45 | 7.53 | 0 |  |  | 40.38 | 34.35 | 11.36 | 7.57 | 0.48 | 160 | [13 empty] | 0.4 | 95 | 1 | 1.1 | 1.2 |  | 0 | 0.3 | [8 empty] | 80.8 | 1281
62.21 | 19.12 | 5.39 | 0.86 | 3.79 |  | 52.5 | 345 | 218 | 0.6 |  | 0 | [5 empty] | 599 | [10 empty] | 1162 |  |  |  |  | 4.46 | 53.21 | 26.43 | 2.45 | 7.53 | 0 |  |  | 40.38 | 34.35 | 11.36 | 7.57 | 0.48 | 0 | [13 empty] | 0.4 | 95 | 1 | 1.1 | 1.2 |  | 18 | 0.8 | [8 empty] | 43.2 | 599
62.21 | 19.12 | 5.39 | 0.86 | 3.79 |  | 52.5 | 361 | 182 | 0.48 |  | 0.2 | [5 empty] | 1217 | [10 empty] | 627 |  |  |  |  | 4.46 | 53.21 | 26.43 | 2.45 | 7.53 | 0 |  |  | 40.38 | 34.35 | 11.36 | 7.57 | 0.48 | 0 | [13 empty] | 0.4 | 95 | 1 | 1.1 | 1.2 |  | 19 | 0.7 | [8 empty] | 52.8 | 1217
62.21 | 19.12 | 5.39 | 0.86 | 3.79 |  | 52.5 | 380 | 140 | 0.35 |  | 0.8 | [5 empty] | 1281 | [10 empty] | 660 |  |  |  |  | 4.46 | 53.21 | 26.43 | 2.45 | 7.53 | 0 |  |  | 40.38 | 34.35 | 11.36 | 7.57 | 0.48 | 0 | [13 empty] | 0.4 | 95 | 1 | 1.1 | 1.2 |  | 20 | 1.3 | [8 empty] | 95 | 1281
63 | 21 | 3.61 | 3.26 | 3.47 |  |  | 480 | 192 | 0.4 | [12 empty] | 1066 | [5 empty] | 661 |  |  |  |  | 7.32 | 58.4 | 23.8 | 1.11 | 4.19 | 0 | [20 empty] | 0 | [7 empty] | 9.9 | [5 empty] | 10.7 |  | 4230 | 55.5 | 1066
63 | 21 | 3.61 | 3.26 | 3.47 |  |  | 395 | 158 | 0.4 | [12 empty] | 1065 | [5 empty] | 660 |  |  |  |  | 7.32 | 58.4 | 23.8 | 1.11 | 4.19 | 0 | [20 empty] | 85 | [7 empty] | 12.2 | [5 empty] | 10.6 |  | 5950 | 54 | 1065
63 | 21 | 3.61 | 3.26 | 3.47 |  |  | 399 | 159.6 | 0.4 | [12 empty] | 1065 | [5 empty] | 660 |  |  |  |  | 7.32 | 58.4 | 23.8 | 1.11 | 4.19 | 80 | [20 empty] | 0 | [7 empty] | 12.7 | [5 empty] | 7.7 |  | 7450 | 50 | 1065
63 | 21 | 3.61 | 3.26 | 3.47 |  |  | 397 | 158.8 | 0.4 | [12 empty] | 1065 | [5 empty] | 660 |  |  |  |  | 7.32 | 58.4 | 23.8 | 1.11 | 4.19 | 40 | [20 empty] | 43 | [7 empty] | 12.1 | [5 empty] | 9.1 |  | 5730 | 50 | 1065
63 | 21 | 3.61 | 3.26 | 3.47 |  |  | 327 | 130.8 | 0.4 | [12 empty] | 1061 | [5 empty] | 658 |  |  |  |  | 7.32 | 58.4 | 23.8 | 1.11 | 4.19 | 0 | [20 empty] | 151 | [7 empty] | 13.2 | [5 empty] | 18.1 |  | 4370 | 44 | 1061
63 | 21 | 3.61 | 3.26 | 3.47 |  |  | 333 | 133.2 | 0.4 | [12 empty] | 1061 | [5 empty] | 658 |  |  |  |  | 7.32 | 58.4 | 23.8 | 1.11 | 4.19 | 145 | [20 empty] | 0 | [7 empty] | 13.2 | [5 empty] | 10.5 |  | 4670 | 43.6 | 1061
63 | 21 | 3.61 | 3.26 | 3.47 |  |  | 331 | 132.4 | 0.4 | [12 empty] | 1060 | [5 empty] | 657 |  |  |  |  | 7.32 | 58.4 | 23.8 | 1.11 | 4.19 | 103 | [20 empty] | 44 | [7 empty] | 13.6 | [5 empty] | 13.2 |  | 4320 | 43.4 | 1060
64.49 | 20.54 | 6.06 | 1.72 | 2.77 |  | 42.5 | 485 | 145 | 0.3 |  | 1.1 |  |  |  | 1150 | [12 empty] | 689 |  |  |  |  | 2.38 | 50.7 | 28.8 | 1.39 | 8.8 | 0 |  |  | 41.21 | 35.76 | 13.96 | 8.18 | 0.25 | 0 | [13 empty] | 0.3 | 92 | 0.7 | 0.2 | 1.2 |  | 0 | 3.5 | [5 empty] | 3.1 |  |  | 100 | 1150
64.49 | 20.54 | 6.06 | 1.72 | 2.77 |  | 42.5 | 449 | 145 | 0.3 |  | 1.35 |  |  |  | 1150 | [12 empty] | 673 |  |  |  |  | 2.38 | 50.7 | 28.8 | 1.39 | 8.8 | 0 |  |  | 41.21 | 35.76 | 13.96 | 8.18 | 0.25 | 0 | [13 empty] | 0.3 | 92 | 0.7 | 0.2 | 1.2 |  | 36 | 3 | [5 empty] | 0.75 |  |  | 117.3 | 1150
64.49 | 20.54 | 6.06 | 1.72 | 2.77 |  | 42.5 | 412 | 145 | 0.3 |  | 1.75 |  |  |  | 1150 | [12 empty] | 652 |  |  |  |  | 2.38 | 50.7 | 28.8 | 1.39 | 8.8 | 0 |  |  | 41.21 | 35.76 | 13.96 | 8.18 | 0.25 | 0 | [13 empty] | 0.3 | 92 | 0.7 | 0.2 | 1.2 |  | 73 | 2.5 | [5 empty] | 0.65 |  |  | 120.8 | 1150
64.49 | 20.54 | 6.06 | 1.72 | 2.77 |  | 42.5 | 243 | 145 | 0.3 |  | 1.75 |  |  |  | 1150 | [12 empty] | 676 |  |  |  |  | 2.38 | 50.7 | 28.8 | 1.39 | 8.8 | 0 |  |  | 41.21 | 35.76 | 13.96 | 8.18 | 0.25 | 243 | [13 empty] | 0.3 | 92 | 0.7 | 0.2 | 1.2 |  | 0 | 2.75 | [5 empty] | 1 |  |  | 98.6 | 1150
64.49 | 20.54 | 6.06 | 1.72 | 2.77 |  | 42.5 | 146 | 145 | 0.3 |  | 3 |  |  |  | 1150 | [12 empty] | 665 |  |  |  |  | 2.38 | 50.7 | 28.8 | 1.39 | 8.8 | 0 |  |  | 41.21 | 35.76 | 13.96 | 8.18 | 0.25 | 340 | [13 empty] | 0.3 | 92 | 0.7 | 0.2 | 1.2 |  | 0 | 2.5 | [5 empty] | 0.89 |  |  | 74.3 | 1150
64.49 | 20.54 | 6.06 | 1.72 | 2.77 |  | 42.5 | 206 | 145 | 0.3 |  | 2.5 |  |  |  | 1150 | [12 empty] | 657 |  |  |  |  | 2.38 | 50.7 | 28.8 | 1.39 | 8.8 | 0 |  |  | 41.21 | 35.76 | 13.96 | 8.18 | 0.25 | 243 | [13 empty] | 0.3 | 92 | 0.7 | 0.2 | 1.2 |  | 36 | 2.75 | [5 empty] | 0.2 |  |  | 105.8 | 1150
64.49 | 20.54 | 6.06 | 1.72 | 2.77 |  | 42.5 | 388 | 145 | 0.3 |  | 1.75 |  |  |  | 1150 | [12 empty] | 668 |  |  |  |  | 2.38 | 50.7 | 28.8 | 1.39 | 8.8 | 97 |  |  | 41.21 | 35.76 | 13.96 | 8.18 | 0.25 | 0 | [13 empty] | 0.3 | 92 | 0.7 | 0.2 | 1.2 |  | 0 | 3 | [5 empty] | 1.35 |  |  | 79.5 | 1150
64.49 | 20.54 | 6.06 | 1.72 | 2.77 |  | 42.5 | 291 | 145 | 0.3 |  | 1.75 |  |  |  | 1150 | [12 empty] | 646 |  |  |  |  | 2.38 | 50.7 | 28.8 | 1.39 | 8.8 | 194 |  |  | 41.21 | 35.76 | 13.96 | 8.18 | 0.25 | 0 | [13 empty] | 0.3 | 92 | 0.7 | 0.2 | 1.2 |  | 0 | 2.5 | [5 empty] | 1.65 |  |  | 58 | 1150
64.49 | 20.54 | 6.06 | 1.72 | 2.77 |  | 42.5 | 352 | 145 | 0.3 |  | 1.75 |  |  |  | 1150 | [12 empty] | 652 |  |  |  |  | 2.38 | 50.7 | 28.8 | 1.39 | 8.8 | 97 |  |  | 41.21 | 35.76 | 13.96 | 8.18 | 0.25 | 0 | [13 empty] | 0.3 | 92 | 0.7 | 0.2 | 1.2 |  | 36 | 2.5 | [5 empty] | 0.65 |  |  | 94.3 | 1150
64.49 | 20.54 | 6.06 | 1.72 | 2.77 |  | 42.5 | 255 | 145 | 0.3 |  | 2.25 |  |  |  | 1150 | [12 empty] | 633 |  |  |  |  | 2.38 | 50.7 | 28.8 | 1.39 | 8.8 | 194 |  |  | 41.21 | 35.76 | 13.96 | 8.18 | 0.25 | 0 | [13 empty] | 0.3 | 92 | 0.7 | 0.2 | 1.2 |  | 36 | 2.5 | [5 empty] | 0.55 |  |  | 76 | 1150
63.33 | 21.54 | 5.32 | 1.08 | 3.63 |  |  | 681 | 252 | 0.37 |  | 0 |  |  |  | 868 | [11 empty] | 2.45 | 522 |  |  |  |  | 1.8 | 62.5 | 23.4 | 0.34 | 3.5 | 0 | [28 empty] | 1.776 | [7 empty] | 2650 | 50.3 | 868
63.33 | 21.54 | 5.32 | 1.08 | 3.63 |  |  | 679 | 251 | 0.37 |  | 0 |  |  |  | 865 | [11 empty] | 2.45 | 520 |  |  |  |  | 1.8 | 62.5 | 23.4 | 0.34 | 3.5 | 0 | [28 empty] | 2.328 | [7 empty] | 3050 | 48.6 | 865
63.33 | 21.54 | 5.32 | 1.08 | 3.63 |  |  | 676 | 250 | 0.37 |  | 0 |  |  |  | 862 | [11 empty] | 2.45 | 518 |  |  |  |  | 1.8 | 62.5 | 23.4 | 0.34 | 3.5 | 0 | [28 empty] | 2.934 | [8 empty] | 45.1 | 862
63.33 | 21.54 | 5.32 | 1.08 | 3.63 |  |  | 674 | 249 | 0.37 |  | 0 |  |  |  | 859 | [11 empty] | 2.45 | 517 |  |  |  |  | 1.8 | 62.5 | 23.4 | 0.34 | 3.5 | 0 | [28 empty] | 2.981 | [7 empty] | 4100 | 40.3 | 859
63.33 | 21.54 | 5.32 | 1.08 | 3.63 |  |  | 672 | 249 | 0.37 |  | 0 |  |  |  | 856 | [11 empty] | 2.45 | 515 |  |  |  |  | 1.8 | 62.5 | 23.4 | 0.34 | 3.5 | 0 | [28 empty] | 3.372 | [7 empty] | 4150 | 37.3 | 856
63.33 | 21.54 | 5.32 | 1.08 | 3.63 |  |  | 667 | 247 | 0.37 |  | 0 |  |  |  | 851 | [11 empty] | 2.45 | 512 |  |  |  |  | 1.8 | 62.5 | 23.4 | 0.34 | 3.5 | 0 | [28 empty] | 3.551 | [7 empty] | 5500 | 34.2 | 851
63.33 | 21.54 | 5.32 | 1.08 | 3.63 |  |  | 663 | 245 | 0.37 |  | 0 |  |  |  | 845 | [11 empty] | 2.45 | 508 |  |  |  |  | 1.8 | 62.5 | 23.4 | 0.34 | 3.5 | 0 | [28 empty] | 3.745 | [7 empty] | 2450 | 30.4 | 845
63.33 | 21.54 | 5.32 | 1.08 | 3.63 |  |  | 679 | 251 | 0.37 |  | 0.4 |  |  |  | 865 | [11 empty] | 2.45 | 520 |  |  |  |  | 1.8 | 62.5 | 23.4 | 0.34 | 3.5 | 0 | [28 empty] | 1.237 | [8 empty] | 50.3 | 865
63.33 | 21.54 | 5.32 | 1.08 | 3.63 |  |  | 677 | 250 | 0.37 |  | 0.4 |  |  |  | 863 | [11 empty] | 2.45 | 519 |  |  |  |  | 1.8 | 62.5 | 23.4 | 0.34 | 3.5 | 0 | [28 empty] | 1.968 | [7 empty] | 2630 | 49.1 | 863
63.33 | 21.54 | 5.32 | 1.08 | 3.63 |  |  | 674 | 250 | 0.37 |  | 0.4 |  |  |  | 860 | [11 empty] | 2.45 | 517 |  |  |  |  | 1.8 | 62.5 | 23.4 | 0.34 | 3.5 | 0 | [28 empty] | 2.503 | [8 empty] | 44.3 | 860
63.33 | 21.54 | 5.32 | 1.08 | 3.63 |  |  | 672 | 249 | 0.37 |  | 0.4 |  |  |  | 857 | [11 empty] | 2.45 | 515 |  |  |  |  | 1.8 | 62.5 | 23.4 | 0.34 | 3.5 | 0 | [28 empty] | 2.682 | [7 empty] | 2750 | 42 | 857
63.33 | 21.54 | 5.32 | 1.08 | 3.63 |  |  | 670 | 248 | 0.37 |  | 0.4 |  |  |  | 854 | [11 empty] | 2.45 | 514 |  |  |  |  | 1.8 | 62.5 | 23.4 | 0.34 | 3.5 | 0 | [28 empty] | 2.782 | [7 empty] | 2960 | 37.4 | 854
63.33 | 21.54 | 5.32 | 1.08 | 3.63 |  |  | 666 | 246 | 0.37 |  | 0.4 |  |  |  | 849 | [11 empty] | 2.45 | 510 |  |  |  |  | 1.8 | 62.5 | 23.4 | 0.34 | 3.5 | 0 | [28 empty] | 2.949 | [7 empty] | 3850 | 35.6 | 849
63.33 | 21.54 | 5.32 | 1.08 | 3.63 |  |  | 661 | 245 | 0.37 |  | 0.4 |  |  |  | 843 | [11 empty] | 2.45 | 507 |  |  |  |  | 1.8 | 62.5 | 23.4 | 0.34 | 3.5 | 0 | [28 empty] | 3.101 | [7 empty] | 1150 | 32.3 | 843
63.33 | 21.54 | 5.32 | 1.08 | 3.63 |  |  | 524 | 242 | 0.37 |  | 0.5 |  |  |  | 835 | [11 empty] | 2.45 | 502 |  |  |  |  | 1.8 | 62.5 | 23.4 | 0.34 | 3.5 | 131 | [28 empty] | 2.137 | [7 empty] | 1400 | 34 | 835
63.33 | 21.54 | 5.32 | 1.08 | 3.63 |  |  | 454 | 240 | 0.37 |  | 0.58 |  |  |  | 826 | [11 empty] | 2.45 | 497 |  |  |  |  | 1.8 | 62.5 | 23.4 | 0.34 | 3.5 | 194 | [28 empty] | 2.013 | [7 empty] | 1200 | 32.1 | 826
63.33 | 21.54 | 5.32 | 1.08 | 3.63 |  |  | 385 | 237 | 0.37 |  | 0.67 |  |  |  | 817 | [11 empty] | 2.45 | 492 |  |  |  |  | 1.8 | 62.5 | 23.4 | 0.34 | 3.5 | 256 | [28 empty] | 1.812 | [7 empty] | 1250 | 27.1 | 817
63.33 | 21.54 | 5.32 | 1.08 | 3.63 |  |  | 317 | 235 | 0.37 |  | 0.8 |  |  |  | 809 | [11 empty] | 2.45 | 486 |  |  |  |  | 1.8 | 62.5 | 23.4 | 0.34 | 3.5 | 317 | [28 empty] | 1.098 | [7 empty] | 1300 | 25.6 | 809
63.33 | 21.54 | 5.32 | 1.08 | 3.63 |  |  | 377 | 232 | 0.37 |  | 0.67 |  |  |  | 800 | [11 empty] | 2.45 | 481 |  |  |  |  | 1.8 | 62.5 | 23.4 | 0.34 | 3.5 | 377 | [28 empty] | 0.832 | [7 empty] | 1600 | 17.6 | 800
63.9 | 20.2 | 4.9 | 2 | 2.8 |  |  | 400 | 160 | 0.4 | [12 empty] | 1184 | [8 empty] | 1100 |  | 1.61 | 51.8 | 26.4 | 1.17 | 13.2 | 0 | [28 empty] | 15 | [5 empty] | 4.1 |  | 3443 | 28.5 | 1184
63.9 | 20.2 | 4.9 | 2 | 2.8 |  |  | 240 | 160 | 0.67 | [12 empty] | 1184 | [8 empty] | 1100 |  | 1.61 | 51.8 | 26.4 | 1.17 | 13.2 | 160 | [28 empty] | 13 | [5 empty] | 3.16 |  | 4996 | 26 | 1184
63.9 | 20.2 | 4.9 | 2 | 2.8 |  |  | 160 | 160 | 1 | [12 empty] | 1184 | [8 empty] | 1100 |  | 1.61 | 51.8 | 26.4 | 1.17 | 13.2 | 240 | [28 empty] | 15 | [5 empty] | 3.57 |  | 6076 | 20 | 1184
63.9 | 20.2 | 4.9 | 2 | 2.8 |  |  | 368 | 160 | 0.43 | [12 empty] | 1184 | [8 empty] | 1100 |  | 0.9 | 73.4 | 17.7 | 0.6 | 4.4 |  | 32 | [27 empty] | 12 | [5 empty] | 1.28 |  | 2775 | 45 | 1184
63.9 | 20.2 | 4.9 | 2 | 2.8 |  |  | 240 | 160 | 0.67 | [12 empty] | 1184 | [8 empty] | 1100 |  | 1.61 | 51.8 | 26.4 | 1.17 | 13.2 | 128 | 32 | [27 empty] | 11 | [5 empty] | 1.6 |  | 2459 | 28 | 1184
63.9 | 20.2 | 4.9 | 2 | 2.8 |  |  | 160 | 160 | 1 | [12 empty] | 1184 | [8 empty] | 1100 |  | 1.61 | 51.8 | 26.4 | 1.17 | 13.2 | 208 | 32 | [27 empty] | 13 | [5 empty] | 2.7 |  | 5617 | 20 | 1184
64.49 | 21.2 | 5.51 | 0.69 | 4.09 | 3710 |  | 350 | 192.5 | 0.55 | [23 empty] | 5 | 52 | 27 | 3.5 | 10 | 0 | [21 empty] | 0.3 | 90 | 1 | 0.6 | 1 |  | 0 | 12 | [7 empty] | 6100 | 34.05 | 0
64.49 | 21.2 | 5.51 | 0.69 | 4.09 | 3710 |  | 280 | 192.5 | 0.55 | [23 empty] | 5 | 52 | 27 | 3.5 | 10 | 70 | [21 empty] | 0.3 | 90 | 1 | 0.6 | 1 |  | 0 | 10 | [7 empty] | 2250 | 28.05 | 0
64.49 | 21.2 | 5.51 | 0.69 | 4.09 | 3710 |  | 245 | 192.5 | 0.55 | [23 empty] | 5 | 52 | 27 | 3.5 | 10 | 105 | [21 empty] | 0.3 | 90 | 1 | 0.6 | 1 |  | 0 | 9.5 | [7 empty] | 1500 | 24.65 | 0
64.49 | 21.2 | 5.51 | 0.69 | 4.09 | 3710 |  | 332.5 | 192.5 | 0.55 | [23 empty] | 5 | 52 | 27 | 3.5 | 10 | 0 | [21 empty] | 0.3 | 90 | 1 | 0.6 | 1 |  | 17.5 | 10.3 | [7 empty] | 3350 | 32.6 | 0
64.49 | 21.2 | 5.51 | 0.69 | 4.09 | 3710 |  | 315 | 192.5 | 0.55 | [23 empty] | 5 | 52 | 27 | 3.5 | 10 | 0 | [21 empty] | 0.3 | 90 | 1 | 0.6 | 1 |  | 35 | 10.4 | [7 empty] | 2250 | 33.35 | 0
64.49 | 21.2 | 5.51 | 0.69 | 4.09 | 3710 |  | 262.5 | 192.5 | 0.55 | [23 empty] | 5 | 52 | 27 | 3.5 | 10 | 70 | [21 empty] | 0.3 | 90 | 1 | 0.6 | 1 |  | 17.5 | 10 | [7 empty] | 1580 | 27.7 | 0
64.49 | 21.2 | 5.51 | 0.69 | 4.09 | 3710 |  | 245 | 192.5 | 0.55 | [23 empty] | 5 | 52 | 27 | 3.5 | 10 | 70 | [21 empty] | 0.3 | 90 | 1 | 0.6 | 1 |  | 35 | 10.1 | [7 empty] | 1360 | 29.4 | 0
64.49 | 21.2 | 5.51 | 0.69 | 4.09 | 3710 |  | 227.5 | 192.5 | 0.55 | [23 empty] | 5 | 52 | 27 | 3.5 | 10 | 105 | [21 empty] | 0.3 | 90 | 1 | 0.6 | 1 |  | 17.5 | 8.5 | [7 empty] | 850 | 25 | 0
64.49 | 21.2 | 5.51 | 0.69 | 4.09 | 3710 |  | 210 | 192.5 | 0.55 | [23 empty] | 5 | 52 | 27 | 3.5 | 10 | 105 | [21 empty] | 0.3 | 90 | 1 | 0.6 | 1 |  | 35 | 9.8 | [7 empty] | 800 | 25.5 | 0
64.49 | 21.2 | 5.51 | 0.69 | 4.09 | 3710 |  | 350 | 192.5 | 0.55 | [23 empty] | 5 | 52 | 27 | 3.5 | 10 | 0 | [21 empty] | 0.3 | 90 | 1 | 0.6 | 1 |  | 0 | 14.5 | [7 empty] | 4600 | 34.7 | 0
64.49 | 21.2 | 5.51 | 0.69 | 4.09 | 3710 |  | 280 | 192.5 | 0.55 | [23 empty] | 5 | 52 | 27 | 3.5 | 10 | 70 | [21 empty] | 0.3 | 90 | 1 | 0.6 | 1 |  | 0 | 16.1 | [7 empty] | 6900 | 31.2 | 0
64.49 | 21.2 | 5.51 | 0.69 | 4.09 | 3710 |  | 245 | 192.5 | 0.55 | [23 empty] | 5 | 52 | 27 | 3.5 | 10 | 105 | [21 empty] | 0.3 | 90 | 1 | 0.6 | 1 |  | 0 | 15.6 | [7 empty] | 4100 | 29.65 | 0
64.49 | 21.2 | 5.51 | 0.69 | 4.09 | 3710 |  | 332.5 | 192.5 | 0.55 | [23 empty] | 5 | 52 | 27 | 3.5 | 10 | 0 | [21 empty] | 0.3 | 90 | 1 | 0.6 | 1 |  | 17.5 | 15.8 | [7 empty] | 4150 | 32.35 | 0
64.49 | 21.2 | 5.51 | 0.69 | 4.09 | 3710 |  | 315 | 192.5 | 0.55 | [23 empty] | 5 | 52 | 27 | 3.5 | 10 | 0 | [21 empty] | 0.3 | 90 | 1 | 0.6 | 1 |  | 35 | 15.4 | [7 empty] | 2300 | 34.8 | 0
64.49 | 21.2 | 5.51 | 0.69 | 4.09 | 3710 |  | 262.5 | 192.5 | 0.55 | [23 empty] | 5 | 52 | 27 | 3.5 | 10 | 70 | [21 empty] | 0.3 | 90 | 1 | 0.6 | 1 |  | 17.5 | 16.2 | [7 empty] | 4600 | 31 | 0
64.49 | 21.2 | 5.51 | 0.69 | 4.09 | 3710 |  | 245 | 192.5 | 0.55 | [23 empty] | 5 | 52 | 27 | 3.5 | 10 | 70 | [21 empty] | 0.3 | 90 | 1 | 0.6 | 1 |  | 35 | 17.2 | [7 empty] | 3900 | 31.2 | 0
64.49 | 21.2 | 5.51 | 0.69 | 4.09 | 3710 |  | 227.5 | 192.5 | 0.55 | [23 empty] | 5 | 52 | 27 | 3.5 | 10 | 105 | [21 empty] | 0.3 | 90 | 1 | 0.6 | 1 |  | 17.5 | 16 | [7 empty] | 3950 | 26.1 | 0
64.49 | 21.2 | 5.51 | 0.69 | 4.09 | 3710 |  | 210 | 192.5 | 0.55 | [23 empty] | 5 | 52 | 27 | 3.5 | 10 | 105 | [21 empty] | 0.3 | 90 | 1 | 0.6 | 1 |  | 35 | 16.5 | [7 empty] | 2600 | 26.8 | 0
64.49 | 21.2 | 5.51 | 0.69 | 4.09 | 3710 |  | 350 | 192.5 | 0.55 | [23 empty] | 5 | 52 | 27 | 3.5 | 10 | 0 | [21 empty] | 0.3 | 90 | 1 | 0.6 | 1 |  | 0 | 14.8 | [7 empty] | 5000 | 35.75 | 0
64.49 | 21.2 | 5.51 | 0.69 | 4.09 | 3710 |  | 280 | 192.5 | 0.55 | [23 empty] | 5 | 52 | 27 | 3.5 | 10 | 70 | [21 empty] | 0.3 | 90 | 1 | 0.6 | 1 |  | 0 | 15.5 | [7 empty] | 4950 | 34.25 | 0
64.49 | 21.2 | 5.51 | 0.69 | 4.09 | 3710 |  | 245 | 192.5 | 0.55 | [23 empty] | 5 | 52 | 27 | 3.5 | 10 | 105 | [21 empty] | 0.3 | 90 | 1 | 0.6 | 1 |  | 0 | 15.7 | [7 empty] | 4250 | 32.95 | 0
64.49 | 21.2 | 5.51 | 0.69 | 4.09 | 3710 |  | 332.5 | 192.5 | 0.55 | [23 empty] | 5 | 52 | 27 | 3.5 | 10 | 0 | [21 empty] | 0.3 | 90 | 1 | 0.6 | 1 |  | 17.5 | 14.8 | [7 empty] | 3850 | 33 | 0
64.49 | 21.2 | 5.51 | 0.69 | 4.09 | 3710 |  | 315 | 192.5 | 0.55 | [23 empty] | 5 | 52 | 27 | 3.5 | 10 | 0 | [21 empty] | 0.3 | 90 | 1 | 0.6 | 1 |  | 35 | 15.7 | [7 empty] | 2300 | 33.6 | 0
64.49 | 21.2 | 5.51 | 0.69 | 4.09 | 3710 |  | 262.5 | 192.5 | 0.55 | [23 empty] | 5 | 52 | 27 | 3.5 | 10 | 70 | [21 empty] | 0.3 | 90 | 1 | 0.6 | 1 |  | 17.5 | 16 | [7 empty] | 3650 | 34 | 0
64.49 | 21.2 | 5.51 | 0.69 | 4.09 | 3710 |  | 245 | 192.5 | 0.55 | [23 empty] | 5 | 52 | 27 | 3.5 | 10 | 70 | [21 empty] | 0.3 | 90 | 1 | 0.6 | 1 |  | 35 | 16.5 | [7 empty] | 2300 | 32.3 | 0
64.49 | 21.2 | 5.51 | 0.69 | 4.09 | 3710 |  | 227.5 | 192.5 | 0.55 | [23 empty] | 5 | 52 | 27 | 3.5 | 10 | 105 | [21 empty] | 0.3 | 90 | 1 | 0.6 | 1 |  | 17.5 | 16.2 | [7 empty] | 4100 | 27.3 | 0
64.49 | 21.2 | 5.51 | 0.69 | 4.09 | 3710 |  | 210 | 192.5 | 0.55 | [23 empty] | 5 | 52 | 27 | 3.5 | 10 | 105 | [21 empty] | 0.3 | 90 | 1 | 0.6 | 1 |  | 35 | 16.3 | [7 empty] | 2100 | 27.6 | 0
64.49 | 21.2 | 5.51 | 0.69 | 4.09 | 3710 |  | 350 | 192.5 | 0.55 | [23 empty] | 5 | 52 | 27 | 3.5 | 10 | 0 | [21 empty] | 0.3 | 90 | 1 | 0.6 | 1 |  | 0 | 14.8 | [7 empty] | 4250 | 36.25 | 0
64.49 | 21.2 | 5.51 | 0.69 | 4.09 | 3710 |  | 280 | 192.5 | 0.55 |  | 0.5 | [21 empty] | 5 | 52 | 27 | 3.5 | 10 | 70 | [21 empty] | 0.3 | 90 | 1 | 0.6 | 1 |  | 0 | 15.5 | [7 empty] | 4200 | 35.15 | 0
64.49 | 21.2 | 5.51 | 0.69 | 4.09 | 3710 |  | 245 | 192.5 | 0.55 |  | 0.4 | [21 empty] | 5 | 52 | 27 | 3.5 | 10 | 105 | [21 empty] | 0.3 | 90 | 1 | 0.6 | 1 |  | 0 | 15.3 | [7 empty] | 3850 | 34.75 | 0
64.49 | 21.2 | 5.51 | 0.69 | 4.09 | 3710 |  | 332.5 | 192.5 | 0.55 |  | 0.54 | [21 empty] | 5 | 52 | 27 | 3.5 | 10 | 0 | [21 empty] | 0.3 | 90 | 1 | 0.6 | 1 |  | 17.5 | 15 | [7 empty] | 3800 | 32.1 | 0
64.49 | 21.2 | 5.51 | 0.69 | 4.09 | 3710 |  | 315 | 192.5 | 0.55 | [23 empty] | 5 | 52 | 27 | 3.5 | 10 | 0 | [21 empty] | 0.3 | 90 | 1 | 0.6 | 1 |  | 35 | 15.4 | [7 empty] | 2100 | 33.9 | 0
64.49 | 21.2 | 5.51 | 0.69 | 4.09 | 3710 |  | 262.5 | 192.5 | 0.55 | [23 empty] | 5 | 52 | 27 | 3.5 | 10 | 70 | [21 empty] | 0.3 | 90 | 1 | 0.6 | 1 |  | 17.5 | 15.4 | [7 empty] | 3300 | 36.3 | 0
64.49 | 21.2 | 5.51 | 0.69 | 4.09 | 3710 |  | 245 | 192.5 | 0.55 | [23 empty] | 5 | 52 | 27 | 3.5 | 10 | 70 | [21 empty] | 0.3 | 90 | 1 | 0.6 | 1 |  | 35 | 16 | [7 empty] | 2300 | 33.9 | 0
64.49 | 21.2 | 5.51 | 0.69 | 4.09 | 3710 |  | 227.5 | 192.5 | 0.55 | [23 empty] | 5 | 52 | 27 | 3.5 | 10 | 105 | [21 empty] | 0.3 | 90 | 1 | 0.6 | 1 |  | 17.5 | 15.7 | [7 empty] | 2800 | 27.7 | 0
64.49 | 21.2 | 5.51 | 0.69 | 4.09 | 3710 |  | 210 | 192.5 | 0.55 | [23 empty] | 5 | 52 | 27 | 3.5 | 10 | 105 | [21 empty] | 0.3 | 90 | 1 | 0.6 | 1 |  | 35 | 16.3 | [7 empty] | 2200 | 28.6 | 0
64.49 | 21.2 | 5.51 | 0.69 | 4.09 | 3710 |  | 350 | 192.5 | 0.55 | [23 empty] | 5 | 52 | 27 | 3.5 | 10 | 0 | [21 empty] | 0.3 | 90 | 1 | 0.6 | 1 |  | 0 | 15 | [7 empty] | 4900 | 38.05 | 0
64.49 | 21.2 | 5.51 | 0.69 | 4.09 | 3710 |  | 280 | 192.5 | 0.55 | [23 empty] | 5 | 52 | 27 | 3.5 | 10 | 70 | [21 empty] | 0.3 | 90 | 1 | 0.6 | 1 |  | 0 | 15.3 | [7 empty] | 4700 | 35.4 | 0
64.49 | 21.2 | 5.51 | 0.69 | 4.09 | 3710 |  | 245 | 192.5 | 0.55 | [23 empty] | 5 | 52 | 27 | 3.5 | 10 | 105 | [21 empty] | 0.3 | 90 | 1 | 0.6 | 1 |  | 0 | 14.8 | [7 empty] | 3200 | 34.3 | 0
64.49 | 21.2 | 5.51 | 0.69 | 4.09 | 3710 |  | 332.5 | 192.5 | 0.55 | [23 empty] | 5 | 52 | 27 | 3.5 | 10 | 0 | [21 empty] | 0.3 | 90 | 1 | 0.6 | 1 |  | 17.5 | 14.3 | [7 empty] | 3350 | 32.05 | 0
64.49 | 21.2 | 5.51 | 0.69 | 4.09 | 3710 |  | 315 | 192.5 | 0.55 | [23 empty] | 5 | 52 | 27 | 3.5 | 10 | 0 | [21 empty] | 0.3 | 90 | 1 | 0.6 | 1 |  | 35 | 14 | [7 empty] | 2000 | 33.75 | 0
64.49 | 21.2 | 5.51 | 0.69 | 4.09 | 3710 |  | 262.5 | 192.5 | 0.55 | [23 empty] | 5 | 52 | 27 | 3.5 | 10 | 70 | [21 empty] | 0.3 | 90 | 1 | 0.6 | 1 |  | 17.5 | 16 | [7 empty] | 3000 | 37.1 | 0
64.49 | 21.2 | 5.51 | 0.69 | 4.09 | 3710 |  | 245 | 192.5 | 0.55 | [23 empty] | 5 | 52 | 27 | 3.5 | 10 | 70 | [21 empty] | 0.3 | 90 | 1 | 0.6 | 1 |  | 35 | 16.3 | [7 empty] | 2750 | 34.4 | 0
64.49 | 21.2 | 5.51 | 0.69 | 4.09 | 3710 |  | 227.5 | 192.5 | 0.55 | [23 empty] | 5 | 52 | 27 | 3.5 | 10 | 105 | [21 empty] | 0.3 | 90 | 1 | 0.6 | 1 |  | 17.5 | 15.8 | [7 empty] | 3100 | 28.8 | 0
64.49 | 21.2 | 5.51 | 0.69 | 4.09 | 3710 |  | 210 | 192.5 | 0.55 | [23 empty] | 5 | 52 | 27 | 3.5 | 10 | 105 | [21 empty] | 0.3 | 90 | 1 | 0.6 | 1 |  | 35 | 15.7 | [7 empty] | 1500 | 29.7 | 0
52.68 | 27.07 | 9.14 | 5.13 | 1.96 |  | 46 | 400 | 145 | 0.36 |  | 1 | [6 empty] | 1005 | [9 empty] | 839 | [38 empty] | 14.03 | [5 empty] | 3.068 |  |  | 38.17 | 1005
52.68 | 27.07 | 9.14 | 5.13 | 1.96 |  | 46 | 475 | 160 | 0.34 |  | 1.5 | [6 empty] | 839 | [9 empty] | 898 | [38 empty] | 9.32 | [5 empty] | 1.776 |  |  | 40.92 | 839
52.68 | 27.07 | 9.14 | 5.13 | 1.96 |  | 46 | 455 | 150 | 0.33 |  | 1 | [6 empty] | 971 | [9 empty] | 808 | [38 empty] | 10.66 | [5 empty] | 2.831 |  |  | 42.88 | 971
64.03 | 20.88 | 5.29 | 1.24 | 3.21 |  | 42 | 400 | 145 | 0.36 |  | 1 | [6 empty] | 1005 | [9 empty] | 853 | [38 empty] | 14.51 | [5 empty] | 1.199 |  |  | 45.72 | 1005
64.03 | 20.88 | 5.29 | 1.24 | 3.21 |  | 42 | 475 | 160 | 0.34 |  | 1.5 | [6 empty] | 839 | [9 empty] | 915 | [38 empty] | 11.69 | [5 empty] | 9.273 |  |  | 43.22 | 839
64.03 | 20.88 | 5.29 | 1.24 | 3.21 |  | 42 | 455 | 150 | 0.33 |  | 1 | [6 empty] | 971 | [9 empty] | 824 | [38 empty] | 10.31 | [5 empty] | 9.688 |  |  | 45.47 | 971
52.68 | 27.07 | 9.14 | 5.13 | 1.96 |  | 46 | 400 | 145 | 0.36 |  | 1 | [6 empty] | 1005 | [9 empty] | 839 | [38 empty] | 15.52 | [8 empty] | 35.43 | 1005
52.68 | 27.07 | 9.14 | 5.13 | 1.96 |  | 46 | 475 | 160 | 0.34 |  | 1.5 | [6 empty] | 839 | [9 empty] | 898 | [38 empty] | 11.29 | [8 empty] | 38.56 | 839
52.68 | 27.07 | 9.14 | 5.13 | 1.96 |  | 46 | 455 | 150 | 0.33 |  | 1 | [6 empty] | 971 | [9 empty] | 808 | [38 empty] | 11.35 | [8 empty] | 42.29 | 971
64.03 | 20.88 | 5.29 | 1.24 | 3.21 |  | 42 | 400 | 145 | 0.36 |  | 1 | [6 empty] | 1005 | [9 empty] | 853 | [38 empty] | 16.26 | [8 empty] | 39.49 | 1005
64.03 | 20.88 | 5.29 | 1.24 | 3.21 |  | 42 | 475 | 160 | 0.34 |  | 1.5 | [6 empty] | 839 | [9 empty] | 915 | [38 empty] | 11.85 | [8 empty] | 38.12 | 839
64.03 | 20.88 | 5.29 | 1.24 | 3.21 |  | 42 | 455 | 150 | 0.33 |  | 1 | [6 empty] | 971 | [9 empty] | 824 | [38 empty] | 11.14 | [8 empty] | 42.29 | 971
70.46 | 16.16 | 3.67 | 0.73 | 4.77 |  | 54 | 309 | 169.95 | 0.55 |  | 0.6 | [8 empty] | 1054 | [7 empty] | 843 | [31 empty] | 0.91 | 94.25 | 0.38 | 0.42 | 0.4 |  |  | 8.27 | [7 empty] | 2150 | 38.27 | 1054
70.46 | 16.16 | 3.67 | 0.73 | 4.77 |  | 54 | 309 | 169.95 | 0.55 |  | 0.7 | [8 empty] | 953 | [7 empty] | 843 | [31 empty] | 0.91 | 94.25 | 0.38 | 0.42 | 0.4 |  |  | 10 | [7 empty] | 2910 | 33.26 | 953
70.46 | 16.16 | 3.67 | 0.73 | 4.77 |  | 54 | 309 | 169.95 | 0.55 |  | 0.7 | [8 empty] | 1027 | [7 empty] | 843 | [31 empty] | 0.91 | 94.25 | 0.38 | 0.42 | 0.4 |  |  | 9.68 | [7 empty] | 2750 | 35.6 | 1027
70.46 | 16.16 | 3.67 | 0.73 | 4.77 |  | 54 | 284 | 156.2 | 0.55 |  | 0.9 | [8 empty] | 1027 | [7 empty] | 843 | [31 empty] | 0.91 | 94.25 | 0.38 | 0.42 | 0.4 |  |  | 9.43 | [7 empty] | 2500 | 39.39 | 1027
70.46 | 16.16 | 3.67 | 0.73 | 4.77 |  | 54 | 340 | 170 | 0.5 |  | 0.7 | [8 empty] | 1058 | [7 empty] | 813 | [31 empty] | 0.91 | 94.25 | 0.38 | 0.42 | 0.4 |  |  | 7.97 | [7 empty] | 1750 | 45.86 | 1058
70.46 | 16.16 | 3.67 | 0.73 | 4.77 |  | 54 | 340 | 170 | 0.5 |  | 0.8 | [8 empty] | 1031 | [7 empty] | 813 | [31 empty] | 0.91 | 94.25 | 0.38 | 0.42 | 0.4 |  |  | 9.45 | [7 empty] | 2340 | 39.12 | 1031
70.46 | 16.16 | 3.67 | 0.73 | 4.77 |  | 54 | 313 | 156.5 | 0.5 |  | 0.9 | [8 empty] | 1031 | [7 empty] | 813 | [31 empty] | 0.91 | 94.25 | 0.38 | 0.42 | 0.4 |  |  | 8.86 | [7 empty] | 2940 | 43.06 | 1031
70.46 | 16.16 | 3.67 | 0.73 | 4.77 |  | 54 | 378 | 170.1 | 0.45 |  | 0.8 | [8 empty] | 1059 | [7 empty] | 781 | [31 empty] | 0.91 | 94.25 | 0.38 | 0.42 | 0.4 |  |  | 7.38 | [7 empty] | 1430 | 50.49 | 1059
70.46 | 16.16 | 3.67 | 0.73 | 4.77 |  | 54 | 378 | 170.1 | 0.45 |  | 0.9 | [8 empty] | 1036 | [7 empty] | 781 | [31 empty] | 0.91 | 94.25 | 0.38 | 0.42 | 0.4 |  |  | 9.17 | [7 empty] | 1920 | 45.29 | 1036
70.46 | 16.16 | 3.67 | 0.73 | 4.77 |  | 54 | 348 | 156.6 | 0.45 |  | 1 | [8 empty] | 1036 | [7 empty] | 781 | [31 empty] | 0.91 | 94.25 | 0.38 | 0.42 | 0.4 |  |  | 6.53 | [7 empty] | 1630 | 49.18 | 1036
64.59 | 19.01 | 4.17 | 0.88 | 3.89 |  |  | 252 | 162 | 0.45 |  | 0.23 | [6 empty] | 1157 | [9 empty] | 721 |  |  |  |  | 1.28 | 59.32 | 29.95 | 0.61 | 4.32 | 108 | [28 empty] | 6.9 | [5 empty] | 0.66 |  |  | 41 | 1157
64.59 | 19.01 | 4.17 | 0.88 | 3.89 |  |  | 360 | 162 | 0.45 |  | 0.36 | [6 empty] | 1191 | [9 empty] | 687 |  |  |  |  | 1.28 | 59.32 | 29.95 | 0.61 | 4.32 | [29 empty] | 9.7 | [5 empty] | 0.33 |  |  | 37 | 1191
64.59 | 19.01 | 4.17 | 0.88 | 3.89 |  |  | 310 | 155 | 0.5 |  | 0.02 | [6 empty] | 1240 | [9 empty] | 695 |  |  |  |  | 1.28 | 59.32 | 29.95 | 0.61 | 4.32 | [29 empty] | 7.6 | [5 empty] | 2.65 |  |  | 38 | 1240
64.59 | 19.01 | 4.17 | 0.88 | 3.89 |  |  | 310 | 155 | 0.5 |  | 1 | [6 empty] | 1227 | [9 empty] | 708 |  |  |  |  | 1.28 | 59.32 | 29.95 | 0.61 | 4.32 | [29 empty] | 10 | [5 empty] | 0.25 |  |  | 40 | 1227
64.59 | 19.01 | 4.17 | 0.88 | 3.89 |  |  | 360 | 144 | 0.4 |  | 0.65 | [6 empty] | 1193 | [9 empty] | 703 |  |  |  |  | 1.28 | 59.32 | 29.95 | 0.61 | 4.32 | [29 empty] | 6.2 | [5 empty] | 2.25 |  |  | 58 | 1193
64.59 | 19.01 | 4.17 | 0.88 | 3.89 |  |  | 266 | 133 | 0.35 |  | 0.6 | [6 empty] | 1188 | [9 empty] | 699 |  |  |  |  | 1.28 | 59.32 | 29.95 | 0.61 | 4.32 | 114 | [28 empty] | 6.9 | [5 empty] | 0.32 |  |  | 60 | 1188
64.59 | 19.01 | 4.17 | 0.88 | 3.89 |  |  | 340 | 136 | 0.4 |  | 0.85 | [6 empty] | 1220 | [9 empty] | 704 |  |  |  |  | 1.28 | 59.32 | 29.95 | 0.61 | 4.32 | [29 empty] | 5.2 | [5 empty] | 0.23 |  |  | 61 | 1220
55 | 25.1 | 5.5 | 3.4 | 5.9 | 3600 |  | 560 | 168 | 0.3 |  | 1.339286 |  |  |  |  | 924 | [10 empty] | 2.85 | 710 |  |  |  | 0.43 | [34 empty] | 7.2 | [5 empty] | 225 |  | 1780 | 66 | 924
[6 empty] | 42.5 | 215 | 77.4 | 0.36 |  | 0.6 | [7 empty] | 1045 | [7 empty] | 2.44 | 726 |  |  |  | 0.41 | [5 empty] | 86 | [7 empty] | 129 | [20 empty] | 0 | [5 empty] | 5.5 |  |  | 46.2 | 1045
44.62 | 25.06 | 9.34 | 2.41 | 2.68 |  |  | 380 | 152 | 0.4 | 0.3 |  | 65.14286 | [6 empty] | 1090.8 | [7 empty] | 2.73 | 727.2 |  |  |  | 0.4 | [34 empty] | 19.02 | [5 empty] | 8.78 |  | 1811 | 35 | 1090.8
62.33 | 13.96 | 2.58 | 1.42 | 3.49 |  |  | 300 | 135 | 0.45 |  | 0.0033 | [10 empty] | 1050 | [5 empty] | 900 |  |  |  | 0.4615385 | 6.77 | 48.77 | 19.97 | 0.69 | 13.86 |  |  | 0 | 38.19 | 38.66 | 12.84 | 8.02 | 0.56 | 0 | [20 empty] | 1.5 | [7 empty] | 3031 | 52 | 1050
62.33 | 13.96 | 2.58 | 1.42 | 3.49 |  |  | 60 | 135 | 0.45 |  | 0.0033 | [10 empty] | 1050 | [5 empty] | 900 |  |  |  | 0.4615385 | 6.77 | 48.77 | 19.97 | 0.69 | 13.86 |  |  | 114.2 | 38.19 | 38.66 | 12.84 | 8.02 | 0.56 | 114.2 | [20 empty] | 1.9 | [7 empty] | 698 | 35.5 | 1050
62.33 | 13.96 | 2.58 | 1.42 | 3.49 |  |  | 90 | 135 | 0.45 |  | 0.0033 | [10 empty] | 1050 | [5 empty] | 900 |  |  |  | 0.4615385 | 6.77 | 48.77 | 19.97 | 0.69 | 13.86 |  |  | 100 | 38.19 | 38.66 | 12.84 | 8.02 | 0.56 | 100 | [20 empty] | 1.7 | [7 empty] | 875 | 41.5 | 1050
62.33 | 13.96 | 2.58 | 1.42 | 3.49 |  |  | 120 | 135 | 0.45 |  | 0.0033 | [10 empty] | 1050 | [5 empty] | 900 |  |  |  | 0.4615385 | 6.77 | 48.77 | 19.97 | 0.69 | 13.86 |  |  | 85.7 | 38.19 | 38.66 | 12.84 | 8.02 | 0.56 | 85.7 | [20 empty] | 1.8 | [7 empty] | 1023 | 48.1 | 1050
62.33 | 13.96 | 2.58 | 1.42 | 3.49 |  |  | 150 | 135 | 0.45 |  | 0.0033 | [10 empty] | 1050 | [5 empty] | 900 |  |  |  | 0.4615385 | 6.77 | 48.77 | 19.97 | 0.69 | 13.86 |  |  | 71.4 | 38.19 | 38.66 | 12.84 | 8.02 | 0.56 | 71.4 | [20 empty] | 1.7 | [7 empty] | 1091 | 52.5 | 1050
62.33 | 13.96 | 2.58 | 1.42 | 3.49 |  |  | 180 | 135 | 0.45 |  | 0.0033 | [10 empty] | 1050 | [5 empty] | 900 |  |  |  | 0.4615385 | 6.77 | 48.77 | 19.97 | 0.69 | 13.86 |  |  | 57.1 | 38.19 | 38.66 | 12.84 | 8.02 | 0.56 | 57.1 | [20 empty] | 1.6 | [7 empty] | 1187 | 54 | 1050
63.83 | 20.24 | 4.43 | 0.97 | 5.3 |  | 42.5 | 230 | 80.5 | 0.35 |  | 0.8 | [6 empty] | 1126 | [8 empty] | 2.3 | 723 |  |  |  | 0.3910222 | [6 empty] | 0 |  | 38.2 | 60.81 | 13.39 | 9.02 | 1.2 | 230 | [20 empty] | 14.79 |  | 13.62 | 55.44 | 22.28 | 8.66 | 2.45 |  |  | 66 | 1126
63.83 | 20.24 | 4.43 | 0.97 | 5.3 |  | 42.5 | 230 | 80.5 | 0.35 |  | 0.7 | [6 empty] | 1089 | [8 empty] | 2.3 | 718 |  |  |  | 0.3973437 | 3.03 | 60.81 | 24.12 | 0.55 | 5.76 |  | 46 |  | 38.2 | 60.81 | 13.39 | 9.02 | 1.2 | 184 | [20 empty] | 11.91 |  | 18.69 | 61.57 | 15.44 | 4.3 | 1.59 |  |  | 68.2 | 1089
63.83 | 20.24 | 4.43 | 0.97 | 5.3 |  | 42.5 | 230 | 80.5 | 0.35 |  | 0.8 | [6 empty] | 1084 | [8 empty] | 2.3 | 712 |  |  |  | 0.3964365 | 3.03 | 60.81 | 24.12 | 0.55 | 5.76 |  | 92 |  | 38.2 | 60.81 | 13.39 | 9.02 | 1.2 | 138 | [20 empty] | 12.32 |  | 18.66 | 59.64 | 16.92 | 4.78 | 1.81 |  |  | 65.7 | 1084
63.83 | 20.24 | 4.43 | 0.97 | 5.3 |  | 42.5 | 230 | 80.5 | 0.35 |  | 0.7 | [6 empty] | 1082 | [8 empty] | 2.3 | 709 |  |  |  | 0.3958682 | 3.03 | 60.81 | 24.12 | 0.55 | 5.76 |  | 115 |  | 38.2 | 60.81 | 13.39 | 9.02 | 1.2 | 115 | [20 empty] | 12.99 |  | 16.42 | 60.35 | 17.26 | 5.97 | 1.93 |  |  | 64.1 | 1082
63.83 | 20.24 | 4.43 | 0.97 | 5.3 |  | 42.5 | 230 | 80.5 | 0.35 |  | 0.7 | [6 empty] | 1075 | [8 empty] | 2.3 | 701 |  |  |  | 0.3947072 | 3.03 | 60.81 | 24.12 | 0.55 | 5.76 |  | 184 |  | 38.2 | 60.81 | 13.39 | 9.02 | 1.2 | 16 | [20 empty] | 14.55 |  | 13.37 | 56.37 | 22.41 | 7.85 | 2.29 |  |  | 59.7 | 1075
63.83 | 20.24 | 4.43 | 0.97 | 5.3 |  | 42.5 | 230 | 80.5 | 0.35 |  | 0.7 | [6 empty] | 1089 | [8 empty] | 2.3 | 718 |  |  |  | 0.3973437 | 3.03 | 60.81 | 24.12 | 0.55 | 5.76 |  | 46 |  | 38.2 | 60.81 | 13.39 | 9.02 | 1.2 | 184 | [20 empty] | 13.94 | [5 empty] | 3.15 |  |  |  | 1089
63.83 | 20.24 | 4.43 | 0.97 | 5.3 |  | 42.5 | 230 | 80.5 | 0.35 |  | 0.8 | [6 empty] | 1084 | [8 empty] | 2.3 | 712 |  |  |  | 0.3964365 | 3.03 | 60.81 | 24.12 | 0.55 | 5.76 |  | 92 |  | 38.2 | 60.81 | 13.39 | 9.02 | 1.2 | 138 | [20 empty] | 15.05 | [5 empty] | 3.42 |  |  |  | 1084
63.83 | 20.24 | 4.43 | 0.97 | 5.3 |  | 42.5 | 230 | 80.5 | 0.35 |  | 0.7 | [6 empty] | 1082 | [8 empty] | 2.3 | 709 |  |  |  | 0.3958682 | 3.03 | 60.81 | 24.12 | 0.55 | 5.76 |  | 115 |  | 38.2 | 60.81 | 13.39 | 9.02 | 1.2 | 115 | [20 empty] | 15.58 | [5 empty] | 3.98 |  |  |  | 1082
63.83 | 20.24 | 4.43 | 0.97 | 5.3 |  | 42.5 | 230 | 80.5 | 0.35 |  | 0.7 | [6 empty] | 1075 | [8 empty] | 2.3 | 701 |  |  |  | 0.3947072 | 3.03 | 60.81 | 24.12 | 0.55 | 5.76 |  | 184 |  | 38.2 | 60.81 | 13.39 | 9.02 | 1.2 | 16 | [20 empty] | 17.07 |  | 11.34 | 56.78 | 22.31 | 9.57 | 4.57 |  |  |  | 1075
63.83 | 20.24 | 4.43 | 0.97 | 5.3 |  | 42.5 | 230 | 80.5 | 0.35 |  | 0.7 | [6 empty] | 1089 | [8 empty] | 2.3 | 718 |  |  |  | 0.3973437 | 3.03 | 60.81 | 24.12 | 0.55 | 5.76 |  | 46 |  | 38.2 | 60.81 | 13.39 | 9.02 | 1.2 | 184 | [20 empty] | 11.57 | [5 empty] | 1.51 |  |  |  | 1089
63.83 | 20.24 | 4.43 | 0.97 | 5.3 |  | 42.5 | 230 | 80.5 | 0.35 |  | 0.8 | [6 empty] | 1084 | [8 empty] | 2.3 | 712 |  |  |  | 0.3964365 | 3.03 | 60.81 | 24.12 | 0.55 | 5.76 |  | 92 |  | 38.2 | 60.81 | 13.39 | 9.02 | 1.2 | 138 | [20 empty] | 11.86 | [5 empty] | 1.54 |  |  |  | 1084
63.83 | 20.24 | 4.43 | 0.97 | 5.3 |  | 42.5 | 230 | 80.5 | 0.35 |  | 0.7 | [6 empty] | 1082 | [8 empty] | 2.3 | 709 |  |  |  | 0.3958682 | 3.03 | 60.81 | 24.12 | 0.55 | 5.76 |  | 115 |  | 38.2 | 60.81 | 13.39 | 9.02 | 1.2 | 115 | [20 empty] | 12.02 | [5 empty] | 1.63 |  |  |  | 1082
63.83 | 20.24 | 4.43 | 0.97 | 5.3 |  | 42.5 | 230 | 80.5 | 0.35 |  | 0.7 | [6 empty] | 1075 | [8 empty] | 2.3 | 701 |  |  |  | 0.3947072 | 3.03 | 60.81 | 24.12 | 0.55 | 5.76 |  | 184 |  | 38.2 | 60.81 | 13.39 | 9.02 | 1.2 | 16 | [20 empty] | 14.01 |  | 15.59 | 57.01 | 21.98 | 5.42 | 1.84 |  |  |  | 1075
63.83 | 20.24 | 4.43 | 0.97 | 5.3 |  | 42.5 | 230 | 80.5 | 0.35 |  | 0.7 | [6 empty] | 1089 | [8 empty] | 2.3 | 718 |  |  |  | 0.3973437 | 3.03 | 60.81 | 24.12 | 0.55 | 5.76 |  | 46 |  | 38.2 | 60.81 | 13.39 | 9.02 | 1.2 | 184 | [20 empty] | 11.24 | [5 empty] | 1.29 |  |  |  | 1089
63.83 | 20.24 | 4.43 | 0.97 | 5.3 |  | 42.5 | 230 | 80.5 | 0.35 |  | 0.8 | [6 empty] | 1084 | [8 empty] | 2.3 | 712 |  |  |  | 0.3964365 | 3.03 | 60.81 | 24.12 | 0.55 | 5.76 |  | 92 |  | 38.2 | 60.81 | 13.39 | 9.02 | 1.2 | 138 | [20 empty] | 11.07 | [5 empty] | 1.21 |  |  |  | 1084
63.83 | 20.24 | 4.43 | 0.97 | 5.3 |  | 42.5 | 230 | 80.5 | 0.35 |  | 0.7 | [6 empty] | 1082 | [8 empty] | 2.3 | 709 |  |  |  | 0.3958682 | 3.03 | 60.81 | 24.12 | 0.55 | 5.76 |  | 115 |  | 38.2 | 60.81 | 13.39 | 9.02 | 1.2 | 115 | [20 empty] | 11.79 | [5 empty] | 1.38 |  |  |  | 1082
63.83 | 20.24 | 4.43 | 0.97 | 5.3 |  | 42.5 | 230 | 80.5 | 0.35 |  | 0.7 | [6 empty] | 1075 | [8 empty] | 2.3 | 701 |  |  |  | 0.3947072 | 3.03 | 60.81 | 24.12 | 0.55 | 5.76 |  | 184 |  | 38.2 | 60.81 | 13.39 | 9.02 | 1.2 | 16 | [20 empty] | 12.58 |  | 19.67 | 62.1 | 15.57 | 2.66 | 1.57 |  |  |  | 1075
63.83 | 20.24 | 4.43 | 0.97 | 5.3 |  | 42.5 | 230 | 80.5 | 0.35 |  | 0.7 | [6 empty] | 1089 | [8 empty] | 2.3 | 718 |  |  |  | 0.3973437 | 3.03 | 60.81 | 24.12 | 0.55 | 5.76 |  | 46 |  | 38.2 | 60.81 | 13.39 | 9.02 | 1.2 | 184 | [20 empty] | 13.59 | [5 empty] | 2.1 |  |  |  | 1089
63.83 | 20.24 | 4.43 | 0.97 | 5.3 |  | 42.5 | 230 | 80.5 | 0.35 |  | 0.8 | [6 empty] | 1084 | [8 empty] | 2.3 | 712 |  |  |  | 0.3964365 | 3.03 | 60.81 | 24.12 | 0.55 | 5.76 |  | 92 |  | 38.2 | 60.81 | 13.39 | 9.02 | 1.2 | 138 | [20 empty] | 14.87 | [5 empty] | 2.56 |  |  |  | 1084
63.83 | 20.24 | 4.43 | 0.97 | 5.3 |  | 42.5 | 230 | 80.5 | 0.35 |  | 0.7 | [6 empty] | 1082 | [8 empty] | 2.3 | 709 |  |  |  | 0.3958682 | 3.03 | 60.81 | 24.12 | 0.55 | 5.76 |  | 115 |  | 38.2 | 60.81 | 13.39 | 9.02 | 1.2 | 115 | [20 empty] | 15.16 | [5 empty] | 2.71 |  |  |  | 1082
63.83 | 20.24 | 4.43 | 0.97 | 5.3 |  | 42.5 | 230 | 80.5 | 0.35 |  | 0.7 | [6 empty] | 1075 | [8 empty] | 2.3 | 701 |  |  |  | 0.3947072 | 3.03 | 60.81 | 24.12 | 0.55 | 5.76 |  | 184 |  | 38.2 | 60.81 | 13.39 | 9.02 | 1.2 | 16 | [20 empty] | 15.51 |  | 15.27 | 53.96 | 25.92 | 4.85 | 3.05 |  |  |  | 1075
63.83 | 20.24 | 4.43 | 0.97 | 5.3 |  | 42.5 | 230 | 80.5 | 0.35 |  | 0.7 | [6 empty] | 1089 | [8 empty] | 2.3 | 718 |  |  |  | 0.3973437 | 3.03 | 60.81 | 24.12 | 0.55 | 5.76 |  | 46 |  | 38.2 | 60.81 | 13.39 | 9.02 | 1.2 | 184 | [20 empty] | 13.05 | [5 empty] | 1.92 |  |  |  | 1089
63.83 | 20.24 | 4.43 | 0.97 | 5.3 |  | 42.5 | 230 | 80.5 | 0.35 |  | 0.8 | [6 empty] | 1084 | [8 empty] | 2.3 | 712 |  |  |  | 0.3964365 | 3.03 | 60.81 | 24.12 | 0.55 | 5.76 |  | 92 |  | 38.2 | 60.81 | 13.39 | 9.02 | 1.2 | 138 | [20 empty] | 14.14 | [5 empty] | 2.07 |  |  |  | 1084
63.83 | 20.24 | 4.43 | 0.97 | 5.3 |  | 42.5 | 230 | 80.5 | 0.35 |  | 0.7 | [6 empty] | 1082 | [8 empty] | 2.3 | 709 |  |  |  | 0.3958682 | 3.03 | 60.81 | 24.12 | 0.55 | 5.76 |  | 115 |  | 38.2 | 60.81 | 13.39 | 9.02 | 1.2 | 115 | [20 empty] | 14.86 | [5 empty] | 2.39 |  |  |  | 1082
63.83 | 20.24 | 4.43 | 0.97 | 5.3 |  | 42.5 | 230 | 80.5 | 0.35 |  | 0.7 | [6 empty] | 1075 | [8 empty] | 2.3 | 701 |  |  |  | 0.3947072 | 3.03 | 60.81 | 24.12 | 0.55 | 5.76 |  | 184 |  | 38.2 | 60.81 | 13.39 | 9.02 | 1.2 | 16 | [20 empty] | 14.17 |  | 16.41 | 54.69 | 25.27 | 3.63 | 2.56 |  |  |  | 1075
63.83 | 20.24 | 4.43 | 0.97 | 5.3 |  | 42.5 | 230 | 80.5 | 0.35 |  | 0.7 | [6 empty] | 1089 | [8 empty] | 2.3 | 718 |  |  |  | 0.3973437 | 3.03 | 60.81 | 24.12 | 0.55 | 5.76 |  | 46 |  | 38.2 | 60.81 | 13.39 | 9.02 | 1.2 | 184 | [20 empty] | 12.22 | [5 empty] | 1.53 |  |  |  | 1089
63.83 | 20.24 | 4.43 | 0.97 | 5.3 |  | 42.5 | 230 | 80.5 | 0.35 |  | 0.8 | [6 empty] | 1084 | [8 empty] | 2.3 | 712 |  |  |  | 0.3964365 | 3.03 | 60.81 | 24.12 | 0.55 | 5.76 |  | 92 |  | 38.2 | 60.81 | 13.39 | 9.02 | 1.2 | 138 | [20 empty] | 13.04 | [5 empty] | 1.55 |  |  |  | 1084
63.83 | 20.24 | 4.43 | 0.97 | 5.3 |  | 42.5 | 230 | 80.5 | 0.35 |  | 0.7 | [6 empty] | 1082 | [8 empty] | 2.3 | 709 |  |  |  | 0.3958682 | 3.03 | 60.81 | 24.12 | 0.55 | 5.76 |  | 115 |  | 38.2 | 60.81 | 13.39 | 9.02 | 1.2 | 115 | [20 empty] | 13.51 | [5 empty] | 1.74 |  |  |  | 1082
63.83 | 20.24 | 4.43 | 0.97 | 5.3 |  | 42.5 | 230 | 80.5 | 0.35 |  | 0.7 | [6 empty] | 1075 | [8 empty] | 2.3 | 701 |  |  |  | 0.3947072 | 3.03 | 60.81 | 24.12 | 0.55 | 5.76 |  | 184 |  | 38.2 | 60.81 | 13.39 | 9.02 | 1.2 | 16 | [20 empty] | 13.85 |  | 17.62 | 56.93 | 22.71 | 2.74 | 2.21 |  |  |  | 1075
[6 empty] | 42.5 | 350 | 210 | 0.6 |  | 1.161905 |  |  |  |  | 280 |  | 491 | [9 empty] | 800 |  |  |  | 0.5092298 | [20 empty] | 96 |  |  |  |  | 2.8 | 175 | [7 empty] | 19 | [7 empty] | 6376 | 44.3 | 771
[6 empty] | 42.5 | 350 | 175 | 0.5 |  | 1.371429 |  |  |  |  | 280 |  | 491 | [9 empty] | 800 |  |  |  | 0.5092298 | [20 empty] | 96 |  |  |  |  | 2.8 | 175 | [7 empty] | 18 | [7 empty] | 4235 | 63.4 | 771
[6 empty] | 42.5 | 350 | 157 | 0.4485714 |  | 2.47619 |  |  |  |  | 280 |  | 491 | [9 empty] | 800 |  |  |  | 0.5092298 | [20 empty] | 96 |  |  |  |  | 2.8 | 175 | [7 empty] | 17 | [7 empty] | 4195 | 60.2 | 771
[6 empty] | 42.5 | 333 | 175 | 0.5255255 |  | 1.52381 |  |  |  |  | 280 |  | 491 | [9 empty] | 800 |  |  |  | 0.5092298 | [20 empty] | 96 |  |  |  |  | 2.8 | 175 |  | 95 |  |  |  |  | 17 | 16 | [7 empty] | 1862 | 70.1 | 771
[6 empty] | 42.5 | 313 | 175 | 0.5591054 |  | 1.52381 |  |  |  |  | 280 |  | 491 | [9 empty] | 800 |  |  |  | 0.5092298 | [20 empty] | 96 |  |  |  |  | 2.8 | 175 |  | 95 |  |  |  |  | 37 | 14.5 | [7 empty] | 897 | 75.4 | 771
[6 empty] | 42.5 | 301 | 175 | 0.5813953 |  | 1.771429 |  |  |  |  | 280 |  | 491 | [9 empty] | 800 |  |  |  | 0.5092298 | [20 empty] | 96 |  |  |  |  | 2.8 | 175 |  | 95 |  |  |  |  | 49 | 13.5 | [7 empty] | 710 | 78.2 | 771
[6 empty] | 42.5 | 400 | 200 | 0.5 |  | 0 |  |  |  |  | 560 |  | 110 | [9 empty] | 955 |  |  |  | 0.5876923 | [26 empty] | 0 | [6 empty] | 0 | 20.5 | [7 empty] | 4932 | 56.1 | 670
[6 empty] | 42.5 | 400 | 200 | 0.5 |  | 1.6 |  |  |  |  | 560 |  | 110 | [9 empty] | 955 |  |  |  | 0.5876923 | [26 empty] | 0 | [6 empty] | 0 | 20 | [7 empty] | 5181 | 64.4 | 670
[6 empty] | 42.5 | 350 | 210 | 0.6 |  | 0.647619 |  |  |  |  | 150 |  | 350 | [9 empty] | 1050 |  |  |  | 0.6774194 | [20 empty] | 97.6 |  |  |  |  | 2.7 | 175 | [6 empty] | 0 | 18.5 | [5 empty] | 29.86 |  |  | 66 | 500
[6 empty] | 42.5 | 350 | 175 | 0.5 |  | 1.161905 |  |  |  |  | 150 |  | 350 | [9 empty] | 1050 |  |  |  | 0.6774194 | [20 empty] | 97.6 |  |  |  |  | 2.7 | 175 | [6 empty] | 0 | 15.5 | [5 empty] | 19.22 |  |  | 76.5 | 500
[6 empty] | 42.5 | 350 | 157 | 0.4485714 |  | 2.057143 |  |  |  |  | 150 |  | 350 | [9 empty] | 1050 |  |  |  | 0.6774194 | [20 empty] | 97.6 |  |  |  |  | 2.7 | 175 | [6 empty] | 0 | 13.5 | [5 empty] | 18.23 |  |  | 70.3 | 500
[6 empty] | 42.5 | 333 | 175 | 0.5255255 |  | 0.8571429 |  |  |  |  | 150 |  | 350 | [9 empty] | 1050 |  |  |  | 0.6774194 | [20 empty] | 97.6 |  |  |  |  | 2.7 | 175 |  | 96 |  |  |  |  | 17 | 16 | [5 empty] | 11.92 |  |  | 74.1 | 500
[6 empty] | 42.5 | 313 | 175 | 0.5591054 |  | 1.295238 |  |  |  |  | 150 |  | 350 | [9 empty] | 1050 |  |  |  | 0.6774194 | [20 empty] | 97.6 |  |  |  |  | 2.7 | 175 |  | 96 |  |  |  |  | 37 | 17 | [5 empty] | 7.33 |  |  | 75.3 | 500
[6 empty] | 42.5 | 301 | 175 | 0.5813953 |  | 1.390476 |  |  |  |  | 150 |  | 350 | [9 empty] | 1050 |  |  |  | 0.6774194 | [20 empty] | 97.6 |  |  |  |  | 2.7 | 175 |  | 96 |  |  |  |  | 49 | 12.5 | [5 empty] | 5.18 |  |  | 75.3 | 500
[6 empty] | 42.5 | 360 | 200 | 0.5555556 |  | 0 |  |  |  |  | 225 |  | 495 | [9 empty] | 1080 |  |  |  | 0.6 | [26 empty] | 0 | [6 empty] | 0 | 17 | [5 empty] | 15.76 |  |  | 54.1 | 720
[6 empty] | 42.5 | 360 | 200 | 0.5555556 |  | 0.6111111 |  |  |  |  | 225 |  | 495 | [9 empty] | 1080 |  |  |  | 0.6 | [26 empty] | 0 | [6 empty] | 0 | 17.5 | [5 empty] | 16.52 |  |  | 62.6 | 720
63.62 | 20.64 | 4.85 | 1.14 | 3.17 |  |  | 600 | 180 | 0.3 |  | 1.19 |  |  |  | 61.34 |  |  | 492.42 |  |  | 102.58 | [6 empty] | 1084 |  |  |  |  | 18.55 | 36.84 | 19.99 | 2.22 | 15.25 | 0 | [21 empty] | 1.13 | 93.55 | 0.56 | 0.75 | 0.17 | 18.09 | 0 | 4.5 | [7 empty] | 3400 | 84 | 656.34
63.62 | 20.64 | 4.85 | 1.14 | 3.17 |  |  | 300 | 180 | 0.3 |  | 0.25 |  |  |  | 61.34 |  |  | 492.42 |  |  | 102.58 | [6 empty] | 958 |  |  |  |  | 18.55 | 36.84 | 19.99 | 2.22 | 15.25 | 300 | [21 empty] | 1.13 | 93.55 | 0.56 | 0.75 | 0.17 | 18.09 | 0 | 5.6 | [7 empty] | 2000 | 66.4 | 656.34
63.62 | 20.64 | 4.85 | 1.14 | 3.17 |  |  | 240 | 180 | 0.3 |  | 0.17 |  |  |  | 61.34 |  |  | 492.42 |  |  | 102.58 | [6 empty] | 933 |  |  |  |  | 18.55 | 36.84 | 19.99 | 2.22 | 15.25 | 360 | [21 empty] | 1.13 | 93.55 | 0.56 | 0.75 | 0.17 | 18.09 | 0 | 6.7 | [7 empty] | 1800 | 58 | 656.34
63.62 | 20.64 | 4.85 | 1.14 | 3.17 |  |  | 180 | 180 | 0.3 |  | 0.12 |  |  |  | 61.34 |  |  | 492.42 |  |  | 102.58 | [6 empty] | 908 |  |  |  |  | 18.55 | 36.84 | 19.99 | 2.22 | 15.25 | 420 | [21 empty] | 1.13 | 93.55 | 0.56 | 0.75 | 0.17 | 18.09 | 0 | 7.1 | [7 empty] | 1750 | 45.6 | 656.34
63.62 | 20.64 | 4.85 | 1.14 | 3.17 |  |  | 570 | 180 | 0.3 |  | 1.33 |  |  |  | 61.34 |  |  | 492.42 |  |  | 102.58 | [6 empty] | 1072 |  |  |  |  | 18.55 | 36.84 | 19.99 | 2.22 | 15.25 | 0 | [21 empty] | 1.13 | 93.55 | 0.56 | 0.75 | 0.17 | 18.09 | 30 | 3 | [7 empty] | 700 | 95.3 | 656.34
63.62 | 20.64 | 4.85 | 1.14 | 3.17 |  |  | 540 | 180 | 0.3 |  | 1.43 |  |  |  | 61.34 |  |  | 492.42 |  |  | 102.58 | [6 empty] | 1059 |  |  |  |  | 18.55 | 36.84 | 19.99 | 2.22 | 15.25 | 0 | [21 empty] | 1.13 | 93.55 | 0.56 | 0.75 | 0.17 | 18.09 | 60 | 1.3 | [7 empty] | 300 | 100.5 | 656.34
63.62 | 20.64 | 4.85 | 1.14 | 3.17 |  |  | 300 | 180 | 0.3 |  | 0.37 |  |  |  | 61.34 |  |  | 492.42 |  |  | 102.58 | [6 empty] | 958 |  |  |  |  | 18.55 | 36.84 | 19.99 | 2.22 | 15.25 | 270 | [21 empty] | 1.13 | 93.55 | 0.56 | 0.75 | 0.17 | 18.09 | 30 | 6.5 | [7 empty] | 600 | 75.2 | 656.34
63.62 | 20.64 | 4.85 | 1.14 | 3.17 |  |  | 240 | 180 | 0.3 |  | 0.3 |  |  |  | 61.34 |  |  | 492.42 |  |  | 102.58 | [6 empty] | 933 |  |  |  |  | 18.55 | 36.84 | 19.99 | 2.22 | 15.25 | 330 | [21 empty] | 1.13 | 93.55 | 0.56 | 0.75 | 0.17 | 18.09 | 30 | 6.5 | [7 empty] | 600 | 63.4 | 656.34
63.62 | 20.64 | 4.85 | 1.14 | 3.17 |  |  | 180 | 180 | 0.3 |  | 0.2 |  |  |  | 61.34 |  |  | 492.42 |  |  | 102.58 | [6 empty] | 908 |  |  |  |  | 18.55 | 36.84 | 19.99 | 2.22 | 15.25 | 390 | [21 empty] | 1.13 | 93.55 | 0.56 | 0.75 | 0.17 | 18.09 | 30 | 8.3 | [7 empty] | 900 | 52.7 | 656.34
63.62 | 20.64 | 4.85 | 1.14 | 3.17 |  |  | 300 | 180 | 0.3 |  | 0.6 |  |  |  | 61.34 |  |  | 492.42 |  |  | 102.58 | [6 empty] | 958 |  |  |  |  | 18.55 | 36.84 | 19.99 | 2.22 | 15.25 | 240 | [21 empty] | 1.13 | 93.55 | 0.56 | 0.75 | 0.17 | 18.09 | 60 | 2.9 | [7 empty] | 400 | 85.2 | 656.34
63.62 | 20.64 | 4.85 | 1.14 | 3.17 |  |  | 240 | 180 | 0.3 |  | 0.48 |  |  |  | 61.34 |  |  | 492.42 |  |  | 102.58 | [6 empty] | 933 |  |  |  |  | 18.55 | 36.84 | 19.99 | 2.22 | 15.25 | 300 | [21 empty] | 1.13 | 93.55 | 0.56 | 0.75 | 0.17 | 18.09 | 60 | 3.2 | [7 empty] | 500 | 73.6 | 656.34
63.62 | 20.64 | 4.85 | 1.14 | 3.17 |  |  | 180 | 180 | 0.3 |  | 0.38 |  |  |  | 61.34 |  |  | 492.42 |  |  | 102.58 | [6 empty] | 908 |  |  |  |  | 18.55 | 36.84 | 19.99 | 2.22 | 15.25 | 360 | [21 empty] | 1.13 | 93.55 | 0.56 | 0.75 | 0.17 | 18.09 | 60 | 7.1 | [7 empty] | 500 | 61.2 | 656.34
63.62 | 20.64 | 4.85 | 1.14 | 3.17 |  |  | 514 | 180 | 0.35 |  | 1.5 |  |  |  | 61.34 |  |  | 492.42 |  |  | 102.58 | [6 empty] | 1131 |  |  |  |  | 18.55 | 36.84 | 19.99 | 2.22 | 15.25 | 0 | [21 empty] | 1.13 | 93.55 | 0.56 | 0.75 | 0.17 | 18.09 | 0 | 6.8 | [7 empty] | 4000 | 83 | 656.34
63.62 | 20.64 | 4.85 | 1.14 | 3.17 |  |  | 257 | 180 | 0.35 |  | 0.26 |  |  |  | 61.34 |  |  | 492.42 |  |  | 102.58 | [6 empty] | 1023 |  |  |  |  | 18.55 | 36.84 | 19.99 | 2.22 | 15.25 | 257 | [21 empty] | 1.13 | 93.55 | 0.56 | 0.75 | 0.17 | 18.09 | 0 | 8.8 | [7 empty] | 3000 | 59.2 | 656.34
63.62 | 20.64 | 4.85 | 1.14 | 3.17 |  |  | 206 | 180 | 0.35 |  | 0.19 |  |  |  | 61.34 |  |  | 492.42 |  |  | 102.58 | [6 empty] | 1001 |  |  |  |  | 18.55 | 36.84 | 19.99 | 2.22 | 15.25 | 309 | [21 empty] | 1.13 | 93.55 | 0.56 | 0.75 | 0.17 | 18.09 | 0 | 10.5 | [7 empty] | 2500 | 52.6 | 656.34
63.62 | 20.64 | 4.85 | 1.14 | 3.17 |  |  | 154 | 180 | 0.35 |  | 0.13 |  |  |  | 61.34 |  |  | 492.42 |  |  | 102.58 | [6 empty] | 980 |  |  |  |  | 18.55 | 36.84 | 19.99 | 2.22 | 15.25 | 360 | [21 empty] | 1.13 | 93.55 | 0.56 | 0.75 | 0.17 | 18.09 | 0 | 10.5 | [7 empty] | 2500 | 39.8 | 656.34
63.62 | 20.64 | 4.85 | 1.14 | 3.17 |  |  | 489 | 180 | 0.35 |  | 1.6 |  |  |  | 61.34 |  |  | 492.42 |  |  | 102.58 | [6 empty] | 1120 |  |  |  |  | 18.55 | 36.84 | 19.99 | 2.22 | 15.25 | 0 | [21 empty] | 1.13 | 93.55 | 0.56 | 0.75 | 0.17 | 18.09 | 26 | 7 | [7 empty] | 1000 | 85.3 | 656.34
63.62 | 20.64 | 4.85 | 1.14 | 3.17 |  |  | 463 | 180 | 0.35 |  | 1.75 |  |  |  | 61.34 |  |  | 492.42 |  |  | 102.58 | [6 empty] | 1110 |  |  |  |  | 18.55 | 36.84 | 19.99 | 2.22 | 15.25 | 0 | [21 empty] | 1.13 | 93.55 | 0.56 | 0.75 | 0.17 | 18.09 | 51 | 3.1 | [7 empty] | 600 | 91.6 | 656.34
63.62 | 20.64 | 4.85 | 1.14 | 3.17 |  |  | 257 | 180 | 0.35 |  | 0.4 |  |  |  | 61.34 |  |  | 492.42 |  |  | 102.58 | [6 empty] | 1023 |  |  |  |  | 18.55 | 36.84 | 19.99 | 2.22 | 15.25 | 231 | [21 empty] | 1.13 | 93.55 | 0.56 | 0.75 | 0.17 | 18.09 | 26 | 9 | [7 empty] | 1000 | 68.4 | 656.34
63.62 | 20.64 | 4.85 | 1.14 | 3.17 |  |  | 206 | 180 | 0.35 |  | 0.32 |  |  |  | 61.34 |  |  | 492.42 |  |  | 102.58 | [6 empty] | 1001 |  |  |  |  | 18.55 | 36.84 | 19.99 | 2.22 | 15.25 | 283 | [21 empty] | 1.13 | 93.55 | 0.56 | 0.75 | 0.17 | 18.09 | 26 | 6.7 | [7 empty] | 1400 | 57.4 | 656.34
63.62 | 20.64 | 4.85 | 1.14 | 3.17 |  |  | 154 | 180 | 0.35 |  | 0.22 |  |  |  | 61.34 |  |  | 492.42 |  |  | 102.58 | [6 empty] | 980 |  |  |  |  | 18.55 | 36.84 | 19.99 | 2.22 | 15.25 | 334 | [21 empty] | 1.13 | 93.55 | 0.56 | 0.75 | 0.17 | 18.09 | 26 | 8.8 | [7 empty] | 1900 | 45.9 | 656.34
63.62 | 20.64 | 4.85 | 1.14 | 3.17 |  |  | 257 | 180 | 0.35 |  | 0.62 |  |  |  | 61.34 |  |  | 492.42 |  |  | 102.58 | [6 empty] | 1023 |  |  |  |  | 18.55 | 36.84 | 19.99 | 2.22 | 15.25 | 206 | [21 empty] | 1.13 | 93.55 | 0.56 | 0.75 | 0.17 | 18.09 | 51 | 4 | [7 empty] | 800 | 75.4 | 656.34
63.62 | 20.64 | 4.85 | 1.14 | 3.17 |  |  | 206 | 180 | 0.35 |  | 0.5 |  |  |  | 61.34 |  |  | 492.42 |  |  | 102.58 | [6 empty] | 1001 |  |  |  |  | 18.55 | 36.84 | 19.99 | 2.22 | 15.25 | 257 | [21 empty] | 1.13 | 93.55 | 0.56 | 0.75 | 0.17 | 18.09 | 51 | 5.8 | [7 empty] | 700 | 64.7 | 656.34
63.62 | 20.64 | 4.85 | 1.14 | 3.17 |  |  | 154 | 180 | 0.35 |  | 0.4 |  |  |  | 61.34 |  |  | 492.42 |  |  | 102.58 | [6 empty] | 980 |  |  |  |  | 18.55 | 36.84 | 19.99 | 2.22 | 15.25 | 309 | [21 empty] | 1.13 | 93.55 | 0.56 | 0.75 | 0.17 | 18.09 | 51 | 8.4 | [7 empty] | 1200 | 51.1 | 656.34
63.62 | 20.64 | 4.85 | 1.14 | 3.17 |  |  | 450 | 180 | 0.4 |  | 1.8 |  |  |  | 61.34 |  |  | 492.42 |  |  | 102.58 | [6 empty] | 1166 |  |  |  |  | 18.55 | 36.84 | 19.99 | 2.22 | 15.25 | 0 | [21 empty] | 1.13 | 93.55 | 0.56 | 0.75 | 0.17 | 18.09 | 0 | 9.7 | [7 empty] | 4600 | 72.4 | 656.34
63.62 | 20.64 | 4.85 | 1.14 | 3.17 |  |  | 225 | 180 | 0.4 |  | 0.26 |  |  |  | 61.34 |  |  | 492.42 |  |  | 102.58 | [6 empty] | 1072 |  |  |  |  | 18.55 | 36.84 | 19.99 | 2.22 | 15.25 | 225 | [21 empty] | 1.13 | 93.55 | 0.56 | 0.75 | 0.17 | 18.09 | 0 | 10.1 | [7 empty] | 3600 | 41.9 | 656.34
63.62 | 20.64 | 4.85 | 1.14 | 3.17 |  |  | 180 | 180 | 0.4 |  | 0.21 |  |  |  | 61.34 |  |  | 492.42 |  |  | 102.58 | [6 empty] | 1053 |  |  |  |  | 18.55 | 36.84 | 19.99 | 2.22 | 15.25 | 270 | [21 empty] | 1.13 | 93.55 | 0.56 | 0.75 | 0.17 | 18.09 | 0 | 10.3 | [7 empty] | 3300 | 35.7 | 656.34
63.62 | 20.64 | 4.85 | 1.14 | 3.17 |  |  | 135 | 180 | 0.4 |  | 0.13 |  |  |  | 61.34 |  |  | 492.42 |  |  | 102.58 | [6 empty] | 1034 |  |  |  |  | 18.55 | 36.84 | 19.99 | 2.22 | 15.25 | 315 | [21 empty] | 1.13 | 93.55 | 0.56 | 0.75 | 0.17 | 18.09 | 0 | 12.9 | [7 empty] | 2800 | 31.7 | 656.34
63.62 | 20.64 | 4.85 | 1.14 | 3.17 |  |  | 428 | 180 | 0.4 |  | 1.9 |  |  |  | 61.34 |  |  | 492.42 |  |  | 102.58 | [6 empty] | 1157 |  |  |  |  | 18.55 | 36.84 | 19.99 | 2.22 | 15.25 | 0 | [21 empty] | 1.13 | 93.55 | 0.56 | 0.75 | 0.17 | 18.09 | 23 | 8.3 | [7 empty] | 1600 | 75.3 | 656.34
63.62 | 20.64 | 4.85 | 1.14 | 3.17 |  |  | 405 | 180 | 0.4 |  | 2.1 |  |  |  | 61.34 |  |  | 492.42 |  |  | 102.58 | [6 empty] | 1147 |  |  |  |  | 18.55 | 36.84 | 19.99 | 2.22 | 15.25 | 0 | [21 empty] | 1.13 | 93.55 | 0.56 | 0.75 | 0.17 | 18.09 | 45 | 8.5 | [7 empty] | 800 | 79 | 656.34
63.62 | 20.64 | 4.85 | 1.14 | 3.17 |  |  | 225 | 180 | 0.4 |  | 0.43 |  |  |  | 61.34 |  |  | 492.42 |  |  | 102.58 | [6 empty] | 1072 |  |  |  |  | 18.55 | 36.84 | 19.99 | 2.22 | 15.25 | 203 | [21 empty] | 1.13 | 93.55 | 0.56 | 0.75 | 0.17 | 18.09 | 23 | 10 | [7 empty] | 1400 | 51.5 | 656.34
63.62 | 20.64 | 4.85 | 1.14 | 3.17 |  |  | 180 | 180 | 0.4 |  | 0.34 |  |  |  | 61.34 |  |  | 492.42 |  |  | 102.58 | [6 empty] | 1053 |  |  |  |  | 18.55 | 36.84 | 19.99 | 2.22 | 15.25 | 248 | [21 empty] | 1.13 | 93.55 | 0.56 | 0.75 | 0.17 | 18.09 | 23 | 7.5 | [7 empty] | 1700 | 39.2 | 656.34
63.62 | 20.64 | 4.85 | 1.14 | 3.17 |  |  | 135 | 180 | 0.4 |  | 0.28 |  |  |  | 61.34 |  |  | 492.42 |  |  | 102.58 | [6 empty] | 1034 |  |  |  |  | 18.55 | 36.84 | 19.99 | 2.22 | 15.25 | 293 | [21 empty] | 1.13 | 93.55 | 0.56 | 0.75 | 0.17 | 18.09 | 23 | 8.8 | [7 empty] | 2100 | 28.2 | 656.34
63.62 | 20.64 | 4.85 | 1.14 | 3.17 |  |  | 225 | 180 | 0.4 |  | 0.64 |  |  |  | 61.34 |  |  | 492.42 |  |  | 102.58 | [6 empty] | 1072 |  |  |  |  | 18.55 | 36.84 | 19.99 | 2.22 | 15.25 | 180 | [21 empty] | 1.13 | 93.55 | 0.56 | 0.75 | 0.17 | 18.09 | 45 | 5 | [7 empty] | 1000 | 60.3 | 656.34
63.62 | 20.64 | 4.85 | 1.14 | 3.17 |  |  | 180 | 180 | 0.4 |  | 0.52 |  |  |  | 61.34 |  |  | 492.42 |  |  | 102.58 | [6 empty] | 1053 |  |  |  |  | 18.55 | 36.84 | 19.99 | 2.22 | 15.25 | 225 | [21 empty] | 1.13 | 93.55 | 0.56 | 0.75 | 0.17 | 18.09 | 45 | 6 | [7 empty] | 1000 | 49.1 | 656.34
63.62 | 20.64 | 4.85 | 1.14 | 3.17 |  |  | 135 | 180 | 0.4 |  | 0.46 |  |  |  | 61.34 |  |  | 492.42 |  |  | 102.58 | [6 empty] | 1034 |  |  |  |  | 18.55 | 36.84 | 19.99 | 2.22 | 15.25 | 270 | [21 empty] | 1.13 | 93.55 | 0.56 | 0.75 | 0.17 | 18.09 | 45 | 9 | [7 empty] | 1500 | 33.1 | 656.34
65.4 | 20.8 | 4.6 | 1.3 | 2.8 |  | 52.5 | 390 | 185 | 0.47 |  | 1 | [7 empty] | 1070 | [7 empty] | 2.71 | 890 | [38 empty] | 18.4 | [5 empty] | 31 |  |  | 45 | 1070
61.89 | 22.95 | 6.35 | 1.02 | 4.1 |  | 42.5 | 450 | 135 | 0.3 | [8 empty] | 1136 | [8 empty] | 2.8 | 612 | [24 empty] | 55.11 | 0.2 | 0 | 1.12 | 0.15 |  | 0 | [7 empty] | 16.6 | [5 empty] | 3.32 |  |  |  | 1136
61.89 | 22.95 | 6.35 | 1.02 | 4.1 |  | 42.5 | 315 | 135 | 0.3 | [8 empty] | 1136 | [8 empty] | 2.8 | 612 | [24 empty] | 55.11 | 0.2 | 0 | 1.12 | 0.15 |  | 135 | [7 empty] | 16.4 | [5 empty] | 2.88 |  |  |  | 1136
61.89 | 22.95 | 6.35 | 1.02 | 4.1 |  | 42.5 | 270 | 135 | 0.3 | [8 empty] | 1136 | [8 empty] | 2.8 | 612 | [24 empty] | 55.11 | 0.2 | 0 | 1.12 | 0.15 |  | 180 | [7 empty] | 17.6 | [5 empty] | 4.7 |  |  |  | 1136
61.89 | 22.95 | 6.35 | 1.02 | 4.1 |  | 42.5 | 225 | 135 | 0.3 | [8 empty] | 1136 | [8 empty] | 2.8 | 612 | [24 empty] | 55.11 | 0.2 | 0 | 1.12 | 0.15 |  | 225 | [7 empty] | 18.4 | [5 empty] | 6.53 |  |  |  | 1136
61.89 | 22.95 | 6.35 | 1.02 | 4.1 |  | 42.5 | 315 | 135 | 0.3 | [8 empty] | 1136 | [8 empty] | 2.8 | 612 | [24 empty] | 55.11 | 0.2 | 0 | 1.12 | 0.15 |  | 135 | [7 empty] | 16 | [5 empty] | 2.41 |  |  |  | 1136
61.89 | 22.95 | 6.35 | 1.02 | 4.1 |  | 42.5 | 270 | 135 | 0.3 | [8 empty] | 1136 | [8 empty] | 2.8 | 612 | [24 empty] | 55.11 | 0.2 | 0 | 1.12 | 0.15 |  | 180 | [7 empty] | 17.3 | [5 empty] | 4.23 |  |  |  | 1136
61.89 | 22.95 | 6.35 | 1.02 | 4.1 |  | 42.5 | 225 | 135 | 0.3 | [8 empty] | 1136 | [8 empty] | 2.8 | 612 | [24 empty] | 55.11 | 0.2 | 0 | 1.12 | 0.15 |  | 225 | [7 empty] | 18.3 | [5 empty] | 6.06 |  |  |  | 1136
61.89 | 22.95 | 6.35 | 1.02 | 4.1 |  | 42.5 | 315 | 135 | 0.3 | [8 empty] | 1136 | [8 empty] | 2.8 | 612 | [24 empty] | 55.11 | 0.2 | 0 | 1.12 | 0.15 |  | 135 | [7 empty] | 15.7 | [5 empty] | 1.96 |  |  |  | 1136
61.89 | 22.95 | 6.35 | 1.02 | 4.1 |  | 42.5 | 270 | 135 | 0.3 | [8 empty] | 1136 | [8 empty] | 2.8 | 612 | [24 empty] | 55.11 | 0.2 | 0 | 1.12 | 0.15 |  | 180 | [7 empty] | 16.9 | [5 empty] | 3.79 |  |  |  | 1136
61.89 | 22.95 | 6.35 | 1.02 | 4.1 |  | 42.5 | 225 | 135 | 0.3 | [8 empty] | 1136 | [8 empty] | 2.8 | 612 | [24 empty] | 55.11 | 0.2 | 0 | 1.12 | 0.15 |  | 225 | [7 empty] | 18 | [5 empty] | 5.61 |  |  |  | 1136
61.89 | 22.95 | 6.35 | 1.02 | 4.1 |  | 42.5 | 237 | 135 | 0.4 | [8 empty] | 1212 | [8 empty] | 2.8 | 650 | [24 empty] | 55.11 | 0.2 | 0 | 1.12 | 0.15 |  | 101 | [7 empty] | 18.6 | [5 empty] | 7.71 |  |  |  | 1212
61.89 | 22.95 | 6.35 | 1.02 | 4.1 |  | 42.5 | 237 | 135 | 0.4 | [8 empty] | 1212 | [8 empty] | 2.8 | 650 | [24 empty] | 55.11 | 0.2 | 0 | 1.12 | 0.15 |  | 101 | [7 empty] | 18.4 | [5 empty] | 7 |  |  |  | 1212
61.89 | 22.95 | 6.35 | 1.02 | 4.1 |  | 42.5 | 237 | 135 | 0.4 | [8 empty] | 1212 | [8 empty] | 2.8 | 650 | [24 empty] | 55.11 | 0.2 | 0 | 1.12 | 0.15 |  | 101 | [7 empty] | 17.8 | [5 empty] | 5.14 |  |  |  | 1212
61.89 | 22.95 | 6.35 | 1.02 | 4.1 |  | 42.5 | 189 | 135 | 0.5 | [8 empty] | 1256 | [8 empty] | 2.8 | 672 | [24 empty] | 55.11 | 0.2 | 0 | 1.12 | 0.15 |  | 81 | [7 empty] | 19.7 | [5 empty] | 11.2 |  |  |  | 1256
61.89 | 22.95 | 6.35 | 1.02 | 4.1 |  | 42.5 | 189 | 135 | 0.5 | [8 empty] | 1256 | [8 empty] | 2.8 | 672 | [24 empty] | 55.11 | 0.2 | 0 | 1.12 | 0.15 |  | 81 | [7 empty] | 19.3 | [5 empty] | 10.26 |  |  |  | 1256
61.89 | 22.95 | 6.35 | 1.02 | 4.1 |  | 42.5 | 189 | 135 | 0.5 | [8 empty] | 1256 | [8 empty] | 2.8 | 672 | [24 empty] | 55.11 | 0.2 | 0 | 1.12 | 0.15 |  | 81 | [7 empty] | 18.9 | [5 empty] | 8.85 |  |  |  | 1256
51.2 | 24.6 | 10.5 | 6 | 2.2 |  | 42.5 | 475 | 190 | 0.4 | [12 empty] | 1174 |  |  |  |  | 2.4 | 522 |  |  |  | 11.5 | 47.7 | 20.8 | 1.5 | 9.8 |  |  | 0 |  | 28.2 | 36.4 | 17.6 | 14.2 | 0.9 | 0 | [20 empty] | 8.8 | [5 empty] | 13.18 |  |  |  | 1174
51.2 | 24.6 | 10.5 | 6 | 2.2 |  | 42.5 | 422 | 190 | 0.45 | [12 empty] | 1204 |  |  |  |  | 2.4 | 567 |  |  |  | 11.5 | 47.7 | 20.8 | 1.5 | 9.8 |  |  | 0 |  | 28.2 | 36.4 | 17.6 | 14.2 | 0.9 | 0 | [20 empty] | 10.1 | [5 empty] | 14.25 |  |  |  | 1204
51.2 | 24.6 | 10.5 | 6 | 2.2 |  | 42.5 | 380 | 190 | 0.5 | [12 empty] | 1229 |  |  |  |  | 2.4 | 578 |  |  |  | 11.5 | 47.7 | 20.8 | 1.5 | 9.8 |  |  | 0 |  | 28.2 | 36.4 | 17.6 | 14.2 | 0.9 | 0 | [20 empty] | 11.3 | [5 empty] | 15.55 |  |  |  | 1229
51.2 | 24.6 | 10.5 | 6 | 2.2 |  | 42.5 | 346 | 190 | 0.55 | [12 empty] | 1249 |  |  |  |  | 2.4 | 589 |  |  |  | 11.5 | 47.7 | 20.8 | 1.5 | 9.8 |  |  | 0 |  | 28.2 | 36.4 | 17.6 | 14.2 | 0.9 | 0 | [20 empty] | 13.1 | [5 empty] | 16.44 |  |  |  | 1249
51.2 | 24.6 | 10.5 | 6 | 2.2 |  | 42.5 | 317 | 190 | 0.6 | [12 empty] | 1269 |  |  |  |  | 2.4 | 597 |  |  |  | 11.5 | 47.7 | 20.8 | 1.5 | 9.8 |  |  | 0 |  | 28.2 | 36.4 | 17.6 | 14.2 | 0.9 | 0 | [20 empty] | 15 | [5 empty] | 17.15 |  |  |  | 1269
51.2 | 24.6 | 10.5 | 6 | 2.2 |  | 42.5 | 304 | 190 | 0.5 | [12 empty] | 1229 |  |  |  |  | 2.4 | 578 |  |  |  | 11.5 | 47.7 | 20.8 | 1.5 | 9.8 |  |  | 76 |  | 28.2 | 36.4 | 17.6 | 14.2 | 0.9 | 0 | [20 empty] | 9.9 | [5 empty] | 15.21 |  |  |  | 1229
51.2 | 24.6 | 10.5 | 6 | 2.2 |  | 42.5 | 266 | 190 | 0.5 | [12 empty] | 1229 |  |  |  |  | 2.4 | 578 |  |  |  | 11.5 | 47.7 | 20.8 | 1.5 | 9.8 |  |  | 114 |  | 28.2 | 36.4 | 17.6 | 14.2 | 0.9 | 0 | [20 empty] | 9.5 | [5 empty] | 14.46 |  |  |  | 1229
51.2 | 24.6 | 10.5 | 6 | 2.2 |  | 42.5 | 361 | 190 | 0.5 | [12 empty] | 1229 |  |  |  |  | 2.4 | 578 |  |  |  | 11.5 | 47.7 | 20.8 | 1.5 | 9.8 |  |  | 0 |  | 28.2 | 36.4 | 17.6 | 14.2 | 0.9 | 19 | [20 empty] | 10.6 | [5 empty] | 15.37 |  |  |  | 1229
51.2 | 24.6 | 10.5 | 6 | 2.2 |  | 42.5 | 361 | 190 | 0.5 | [12 empty] | 1229 |  |  |  |  | 2.4 | 578 |  |  |  | 11.5 | 47.7 | 20.8 | 1.5 | 9.8 |  |  | 0 |  | 28.2 | 36.4 | 17.6 | 14.2 | 0.9 | 0 | [13 empty] | 0.3 | 98 | 0.4 | 0.4 | 0.1 |  | 19 | 9.3 | [5 empty] | 9.85 |  |  |  | 1229
65.4 | 20.9 | 4.8 | 1.2 | 3.8 |  |  | 475 | 190 | 0.4 |  | 0.5 | [10 empty] | 935 |  |  |  |  | 3.09 | 765 | [38 empty] | 0 | 92.3 | 0 | 0 | 0 |  |  |  | 3236 | 50.2 | 935
65.4 | 20.9 | 4.8 | 1.2 | 3.8 |  |  | 385 | 190 | 0.49 |  | 0.1 | [10 empty] | 1012 |  |  |  |  | 3.09 | 765 | [38 empty] | 0 | 92.3 | 0 | 0 | 0 |  |  |  | 4507 | 39.6 | 1012
63.45 | 21.6 | 5.19 | 0.92 | 4.31 |  | 42.5 | 400 | 200 | 0.5 | [8 empty] | 1260 | [8 empty] | 3 | 540 |  |  |  |  | 3.84 | 47.44 | 29.82 | 0.7 | 4.73 |  | 0 | [27 empty] | 0 | 92.3 | 0 | 0 | 0 |  | 13.55 |  |  | 39.2 | 1260
63.45 | 21.6 | 5.19 | 0.92 | 4.31 |  | 42.5 | 280 | 200 | 0.5 | [8 empty] | 1260 | [8 empty] | 3 | 540 |  |  |  |  | 3.84 | 47.44 | 29.82 | 0.7 | 4.73 |  | 120 | [27 empty] | 0 | 92.3 | 0 | 0 | 0 |  | 7.87 |  |  | 32.7 | 1260
63.45 | 21.6 | 5.19 | 0.92 | 4.31 |  | 42.5 | 200 | 200 | 0.5 | [8 empty] | 1260 | [8 empty] | 3 | 540 |  |  |  |  | 3.84 | 47.44 | 29.82 | 0.7 | 4.73 |  | 200 | [27 empty] | 0 | 92.3 | 0 | 0 | 0 |  | 7.33 |  |  | 22.5 | 1260
63.45 | 21.6 | 5.19 | 0.92 | 4.31 |  | 42.5 | 120 | 200 | 0.5 |  | 0.5 | [6 empty] | 1260 | [8 empty] | 3 | 540 |  |  |  |  | 3.84 | 47.44 | 29.82 | 0.7 | 4.73 |  | 280 | [27 empty] | 0 | 92.3 | 0 | 0 | 0 |  | 16.66 |  |  | 19.1 | 1260
63.45 | 21.6 | 5.19 | 0.92 | 4.31 |  | 42.5 | 400 | 200 | 0.5 | [8 empty] | 1260 | [8 empty] | 3 | 540 |  |  |  |  | 3.84 | 47.44 | 29.82 | 0.7 | 4.73 |  | 0 | [27 empty] | 0 | 92.3 | 0 | 0 | 0 |  | 14.87 |  |  | 37.6 | 1260
63.45 | 21.6 | 5.19 | 0.92 | 4.31 |  | 42.5 | 280 | 200 | 0.5 | [8 empty] | 1260 | [8 empty] | 3 | 540 |  |  |  |  | 3.84 | 47.44 | 29.82 | 0.7 | 4.73 |  | 120 | [27 empty] | 0 | 92.3 | 0 | 0 | 0 |  | 6.8 |  |  | 36.1 | 1260
63.45 | 21.6 | 5.19 | 0.92 | 4.31 |  | 42.5 | 200 | 200 | 0.5 | [8 empty] | 1260 | [8 empty] | 3 | 540 |  |  |  |  | 3.84 | 47.44 | 29.82 | 0.7 | 4.73 |  | 200 | [27 empty] | 0 | 92.3 | 0 | 0 | 0 |  | 5.1 |  |  | 27.1 | 1260
70.6 | 17.1 | 2.1 | 4.3 |  |  | 52.5 | 440 | 185 | 0.4204545 | 0.3 | 1 | 79.28571 | [6 empty] | 903 | [7 empty] | 2.5 | 700 | [38 empty] | 12.1 | 6.9 | 48.7 | 44.4 |  |  | 7.21 |  |  | 49.5 | 903
70.6 | 17.1 | 2.1 | 4.3 |  |  | 52.5 | 296 | 185 | 0.625 | 0.3 | 1 | 79.28571 | [6 empty] | 903 | [7 empty] | 2.5 | 700 |  |  |  |  | 3.84 | 34.5 | 28.52 |  | 0.97 | 44 | [28 empty] | 10.1 | 11.9 | 60.6 | 27.5 |  |  | 5.16 |  |  | 50.1 | 903
70.6 | 17.1 | 2.1 | 4.3 |  |  | 52.5 | 352 | 185 | 0.5255682 | 0.3 | 1 | 79.28571 | [6 empty] | 903 | [7 empty] | 2.5 | 700 |  |  |  |  | 3.84 | 34.5 | 28.52 |  | 0.97 | 88 | [28 empty] | 10.5 | 13.3 | 63.4 | 23.3 |  |  | 5.54 |  |  | 51.8 | 903
70.6 | 17.1 | 2.1 | 4.3 |  |  | 52.5 | 308 | 185 | 0.6006494 | 0.3 | 1 | 79.28571 | [6 empty] | 903 | [7 empty] | 2.5 | 700 |  |  |  |  | 3.84 | 34.5 | 28.52 |  | 0.97 | 132 | [28 empty] | 14.3 | 11.6 | 54 | 34.4 |  |  | 6.45 |  |  | 47.3 | 903
70.6 | 17.1 | 2.1 | 4.3 |  |  | 52.5 | 427 | 185 | 0.4332553 | 0.3 | 1 | 79.28571 | [6 empty] | 903 | [7 empty] | 2.5 | 700 | [31 empty] | 2.31 | 92.09 | 0.22 |  | 2.75 |  | 13.2 | 9.1 | 12.4 | 54.6 | 17.5 |  |  | 4.11 |  |  | 57.7 | 903
70.6 | 17.1 | 2.1 | 4.3 |  |  | 52.5 | 414 | 185 | 0.4468599 | 0.3 | 1 | 79.28571 | [6 empty] | 903 | [7 empty] | 2.5 | 700 | [31 empty] | 2.31 | 92.09 | 0.22 |  | 2.75 |  | 26.4 | 8.7 | 14.5 | 44.9 | 20.8 |  |  | 3.98 |  |  | 58.3 | 903
70.6 | 17.1 | 2.1 | 4.3 |  |  | 52.5 | 400 | 185 | 0.4625 | 0.3 | 1 | 79.28571 | [6 empty] | 903 | [7 empty] | 2.5 | 700 | [31 empty] | 2.31 | 92.09 | 0.22 |  | 2.75 |  | 39.6 | 9.5 | 13.7 | 38.7 | 24.3 |  |  | 4.65 |  |  | 55.1 | 903
60.13 | 20.11 | 6.74 | 3.32 | 3.55 |  | 52.5 | 438 | 214 | 0.49 | 0.28 | 1 | [6 empty] | 1095 | [8 empty] | 2.5 | 609 | 0 | 0 | 0 |  | 3.71 | 52.35 | 29.12 | 1.21 | 2.97 |  | 88 | [20 empty] | 0.25 | 88.12 | 1.03 | 0.9 | 1.02 |  | 58 | 0.09 | [5 empty] | 2.8 |  |  | 82 | 1095
60.13 | 20.11 | 6.74 | 3.32 | 3.55 |  | 52.5 | 438 | 214 | 0.49 | 0.28 | 1 | [6 empty] | 1095 | [8 empty] | 2.5 | 304 | 2.8 | 0.07 | 318 |  | 3.71 | 52.35 | 29.12 | 1.21 | 2.97 |  | 88 | [20 empty] | 0.25 | 88.12 | 1.03 | 0.9 | 1.02 |  | 58 | 0.087 | [5 empty] | 2.6 |  |  | 86 | 1095
60.13 | 20.11 | 6.74 | 3.32 | 3.55 |  | 52.5 | 438 | 214 | 0.49 | 0.28 | 1 | [6 empty] | 1095 | [8 empty] | 2.5 | 0 | 2.8 | 0.07 | 636 |  | 3.71 | 52.35 | 29.12 | 1.21 | 2.97 |  | 88 | [20 empty] | 0.25 | 88.12 | 1.03 | 0.9 | 1.02 |  | 58 | 0.104 | [5 empty] | 3.2 |  |  | 90 | 1095
60.13 | 20.11 | 6.74 | 3.32 | 3.55 |  | 52.5 | 438 | 214 | 0.49 | 0.28 | 1 | [6 empty] | 1095 | [8 empty] | 2.5 | 304 | 3.2 | 0.102 | 319 |  | 3.71 | 52.35 | 29.12 | 1.21 | 2.97 |  | 88 | [20 empty] | 0.25 | 88.12 | 1.03 | 0.9 | 1.02 |  | 58 | 0.118 | [5 empty] | 3.3 |  |  | 83 | 1095
60.13 | 20.11 | 6.74 | 3.32 | 3.55 |  | 52.5 | 438 | 214 | 0.49 | 0.28 | 1 | [6 empty] | 1095 | [8 empty] | 2.5 | 152 | 3.2 | 0.102 | 478 |  | 3.71 | 52.35 | 29.12 | 1.21 | 2.97 |  | 88 | [20 empty] | 0.25 | 88.12 | 1.03 | 0.9 | 1.02 |  | 58 | 0.111 | [5 empty] | 3 |  |  | 85 | 1095
60.13 | 20.11 | 6.74 | 3.32 | 3.55 |  | 52.5 | 438 | 214 | 0.49 | 0.28 | 1 | [6 empty] | 1095 | [8 empty] | 2.5 | 0 | 3.2 | 0.102 | 638 |  | 3.71 | 52.35 | 29.12 | 1.21 | 2.97 |  | 88 | [20 empty] | 0.25 | 88.12 | 1.03 | 0.9 | 1.02 |  | 58 | 0.12 | [5 empty] | 3.4 |  |  | 78 | 1095
60.13 | 20.11 | 6.74 | 3.32 | 3.55 |  | 52.5 | 438 | 214 | 0.49 | 0.28 | 1 | [6 empty] | 1095 | [8 empty] | 2.5 | 456 | 2.3 | 0.156 | 154 |  | 3.71 | 52.35 | 29.12 | 1.21 | 2.97 |  | 88 | [20 empty] | 0.25 | 88.12 | 1.03 | 0.9 | 1.02 |  | 58 | 0.111 | [5 empty] | 3 |  |  | 82 | 1095
60.13 | 20.11 | 6.74 | 3.32 | 3.55 |  | 52.5 | 438 | 214 | 0.49 | 0.28 | 1 | [6 empty] | 1095 | [8 empty] | 2.5 | 304 | 2.3 | 0.156 | 308 |  | 3.71 | 52.35 | 29.12 | 1.21 | 2.97 |  | 88 | [20 empty] | 0.25 | 88.12 | 1.03 | 0.9 | 1.02 |  | 58 | 0.104 | [5 empty] | 3.2 |  |  | 84 | 1095
60.13 | 20.11 | 6.74 | 3.32 | 3.55 |  | 52.5 | 438 | 214 | 0.49 | 0.28 | 1 | [6 empty] | 1095 | [8 empty] | 2.5 | 152 | 2.3 | 0.156 | 462 |  | 3.71 | 52.35 | 29.12 | 1.21 | 2.97 |  | 88 | [20 empty] | 0.25 | 88.12 | 1.03 | 0.9 | 1.02 |  | 58 | 0.118 | [5 empty] | 3.3 |  |  | 78 | 1095
60.13 | 20.11 | 6.74 | 3.32 | 3.55 |  | 52.5 | 438 | 214 | 0.49 | 0.28 | 1 | [6 empty] | 1095 | [8 empty] | 2.5 | 0 | 2.3 | 0.156 | 616 |  | 3.71 | 52.35 | 29.12 | 1.21 | 2.97 |  | 88 | [20 empty] | 0.25 | 88.12 | 1.03 | 0.9 | 1.02 |  | 58 | 0.132 | [5 empty] | 4.2 |  |  | 70 | 1095
60.5 | 22.5 | 6.5 | 3.8 | 3.8 |  | 42.5 | 380 | 190 | 0.5 |  | 0.6 | [6 empty] | 1160 | [8 empty] | 2.32 | 600 | [9 empty] | 0 | [7 empty] | 0 | [20 empty] | 0.0554 | [7 empty] | 4209.56 | 35.5 | 1160
60.5 | 22.5 | 6.5 | 3.8 | 3.8 |  | 42.5 | 245 | 160 | 0.6530612 |  | 0.6 | [6 empty] | 1046 | [8 empty] | 2.32 | 794 |  |  |  |  | 3.7 | 52.7 | 25.8 | 1.2 | 9.7 | 115 | [7 empty] | 0 | [20 empty] | 0.0449 | [7 empty] | 1756.59 | 30.5 | 1046
60.5 | 22.5 | 6.5 | 3.8 | 3.8 |  | 42.5 | 270 | 162 | 0.6 |  | 0.6 | [6 empty] | 1022 | [8 empty] | 2.32 | 680 |  |  |  |  | 3.7 | 52.7 | 25.8 | 1.2 | 9.7 | 100 |  |  | 26.6 | 34.2 | 13.8 | 8.1 | 15.3 | 80 | [20 empty] | 0.0407 | [7 empty] | 1033.26 | 40 | 1022
58.96 | 21.02 | 5.7 | 3.45 | 3.85 |  | 42.5 | 325 | 195 | 0.6 | [5 empty] | 1203 | [11 empty] | 2.7 | 677 | [38 empty] | 0.1432 | [5 empty] | 24.1 |  | 5210.3 | 27.1 | 1203
58.96 | 21.02 | 5.7 | 3.45 | 3.85 |  | 42.5 | 427 | 162 | 0.3793911 |  | 0.6 |  |  |  | 1159 | [11 empty] | 2.7 | 652 | [38 empty] | 0.1118 | [5 empty] | 4.6 |  | 2105 | 49.8 | 1159
58.96 | 21.02 | 5.7 | 3.45 | 3.85 |  | 42.5 | 500 | 140 | 0.28 |  | 1.5 |  |  |  | 1124 | [11 empty] | 2.7 | 634 | [38 empty] | 0.1055 | [5 empty] | 4.49 |  | 1787.5 | 57 | 1124
58.96 | 21.02 | 5.7 | 3.45 | 3.85 |  | 42.5 | 299 | 162 | 0.541806 |  | 0.5 | [21 empty] | 3.7 | 52.7 | 25.8 | 1.2 | 9.7 | 128 | [28 empty] | 0.103 | [5 empty] | 2.61 |  | 1346.7 | 36.8 | 0
58.96 | 21.02 | 5.7 | 3.45 | 3.85 |  | 42.5 | 384 | 162 | 0.421875 |  | 0.6 | [48 empty] | 0 | 87.5 | 3.51 | 0.37 | 0.83 | 15 | 42.7 | 0.0971 | [5 empty] | 1.38 |  | 279.5 | 62.7 | 0
64 | 23.44 | 7.19 | 1.51 | 2.96 |  | 42.5 | 300 | 180 | 0.6 | 0.3 | 0.4 | [6 empty] | 1064.2 | [8 empty] | 2.64 | 742.67 | [31 empty] | 0.42 | 91.92 | 0.57 |  | 0.09 |  | 0 | 0.0585 | [5 empty] | 32.5 |  | 6078.88 | 33.19 | 1064.2
64 | 23.44 | 7.19 | 1.51 | 2.96 |  | 42.5 | 382.5 | 170 | 0.4 | 0.3 | 0.6 | [6 empty] | 985.6 | [8 empty] | 2.64 | 777.16 | [31 empty] | 0.42 | 91.92 | 0.57 |  | 0.09 |  | 42.5 | 0.04152 | [5 empty] | 12.7 |  | 2052.56 | 51.76 | 985.6
64 | 23.44 | 7.19 | 1.51 | 2.96 |  | 42.5 | 701.25 | 165 | 0.2 | 0.3 | 1.32 | [6 empty] | 726.1 | [8 empty] | 2.64 | 699.75 | [31 empty] | 0.42 | 91.92 | 0.57 |  | 0.09 |  | 123.7 | 0.03518 | [5 empty] | 4.02 |  | 291.6 | 72.72 | 726.1
61.6 | 20.4 | 7.26 | 0.97 | 3.49 |  | 42.5 | 350 | 175 | 0.5 | 0.15 | 2 | [7 empty] | 1031 | [9 empty] | 3.4 |  | 844 | [35 empty] | 0.103 | 0.601 | 0.268 | 0.131 |  |  | 2.65 |  |  | 37 | 1031
[6 empty] | 42.5 | 479 | 168 | 0.35 | 0.3 | 0.5 | [15 empty] | 2.75 | [5 empty] | 4.07 | 54.84 | 24.73 | 0.72 | 6.04 | 0 | [20 empty] | 0 | [7 empty] | 0.1639 | 0.1209 | 0.0373 | 0.8418 |  |  |  |  | 119 | 90.06 | 0
[6 empty] | 42.5 | 287.5 | 101 | 0.35 | 0.3 | 0.4 | [15 empty] | 2.75 | [5 empty] | 4.07 | 54.84 | 24.73 | 0.72 | 6.04 | 175 | [20 empty] | 16.5 | [7 empty] | 0.2046 | 0.1355 | 0.0589 | 0.8056 |  |  |  |  | 89 | 78.37 | 0
[6 empty] | 42.5 | 237.5 | 83 | 0.35 | 0.3 | 0.4 | [15 empty] | 2.75 | [5 empty] | 4.07 | 54.84 | 24.73 | 0.72 | 6.04 | 208 | [20 empty] | 33.5 | [7 empty] | 0.2095 | 0.1423 | 0.0591 | 0.7986 |  |  |  |  | 136 | 67.87 | 0
[6 empty] | 42.5 | 191.6 | 67 | 0.35 | 0.3 | 0.4 | [15 empty] | 2.75 | [5 empty] | 4.07 | 54.84 | 24.73 | 0.72 | 6.04 | 241.6 | [20 empty] | 45.8 | [7 empty] | 0.223 | 0.1452 | 0.0665 | 0.7883 |  |  |  |  | 193 | 65.81 | 0
[6 empty] | 42.5 | 141.5 | 50 | 0.35 | 0.3 | 0.4 | [15 empty] | 2.75 | [5 empty] | 4.07 | 54.84 | 24.73 | 0.72 | 6.04 | 275 | [20 empty] | 62.5 | [7 empty] | 0.241 | 0.1369 | 0.0932 | 0.7699 |  |  |  |  | 323 | 63.68 | 0
[6 empty] | 42.5 | 400 | 200 | 0.5 | 0.254 | 0.1 |  |  | 0 |  | 1044 | [10 empty] | 2.5 | 756 | [38 empty] | 0.06446 | 0.6493 | 0.3366 | 0 | 0.0051 |  |  |  |  | 35.4 | 1044
[6 empty] | 42.5 | 400 | 200 | 0.5 | 0.254 | 0.1 |  |  | 0.0003 |  | 1044 | [10 empty] | 2.5 | 756 | [38 empty] | 0.06461 | 0.6484 | 0.3468 | 0 | 0.0048 |  |  |  |  | 32.6 | 1044
[6 empty] | 42.5 | 400 | 200 | 0.5 | 0.254 | 0.1 |  |  | 0.0005 |  | 1044 | [10 empty] | 2.5 | 756 | [38 empty] | 0.0618 | 0.6457 | 0.3449 | 0 | 0.0078 |  |  |  |  | 30.5 | 1044
[6 empty] | 42.5 | 480 | 168 | 0.35 | 0.254 | 0.5 |  |  | 0 |  | 992 | [10 empty] | 2.5 | 810 | [38 empty] | 0.06198 | 0.6504 | 0.3425 | 0 | 0.0071 |  |  |  |  | 59.8 | 992
[6 empty] | 42.5 | 480 | 168 | 0.35 | 0.254 | 0.5 |  |  | 0.0003 |  | 992 | [10 empty] | 2.5 | 810 | [38 empty] | 0.06211 | 0.6543 | 0.3391 | 0 | 0.0066 |  |  |  |  | 56.6 | 992
[6 empty] | 42.5 | 474 | 170 | 0.24 |  | 2.7 | [7 empty] | 1028 | [8 empty] | 554 | [9 empty] | 71 | [7 empty] | 127 | [18 empty] | 24 | 35 | 0.106369 | [5 empty] | 4.55 |  | 401 | 81.9 | 1028
[6 empty] | 42.5 | 474 | 170 | 0.24 |  | 2.7 | [7 empty] | 1028 | [8 empty] | 554 | [9 empty] | 71 | [7 empty] | 127 | [18 empty] | 24 | 35 | 0.096932 | 0.2381 | 0.3983 |  | 0.3636 |  | 16.82 |  |  | 82.59 | 1028