## Sheet1
文献序号 | 备注 | C-CaO | C-SiO2 | C-Al2O3 | C-MgO | C-Fe2O3 | 细度 | 抗压强度 | 水泥掺量 | 水掺量 | 水灰比 | 减水剂减水率 | 减水剂掺量 | 减水剂减水量 | 外加剂掺量 | 引气剂掺量 | 碎石1 | 碎石2 | 碎石3 | 碎石4 | 碎石5 | 碎石6 | 碎石7 | 碎石掺量 | 河卵石1 | 河卵石2 | 河卵石3 | 河卵石掺量 | 河砂细度模数 | 河砂掺量 | 机制砂细度模数 | 机制砂石粉含量 | 机制砂掺量 | 机制砂砂率 | MH-CaO | MH-SiO2 | MH-Al2O3 | MH-MgO | MH-Fe2O3 | MH-I级掺量 | MH-II级掺量 | MH掺量 | KZ-CaO | KZ-SiO2 | KZ-Al2O3 | KZ-MgO | KZ-Fe2O3 | KZ-掺量 | CKZ-CaO | CKZ-SiO2 | CKZ-Al2O3 | CKZ-MgO | CKZ-Fe2O3 | CKZ掺量 | SHS-CaO | SHS-SiO2 | SHS-Al2O3 | SHS-MgO | SHS-Fe2O3 | SHS-比表面积 | SHS-掺量 | GF-CaO | GF-SiO2 | GF-Al2O3 | GF-MgO | GF-Fe2O3 | GF-比表面积 | GF-掺量 | 孔隙率 | 孔隙范围1 | 孔隙范围2 | 孔隙范围3 | 孔隙范围4 | 孔隙范围5 | 扩散系数 | 渗透系数 | 电通量 | 28d抗压强度 | 文献来源期刊 | 作者信息
1 | C35 | [7 empty] | 509.4 | 178.3 | 0.35 |  | 0 |  |  |  | 805.6 | [11 empty] | 3 | 945.7 | [9 empty] | 0 | [7 empty] | 0 | [26 empty] | 2.44 |  |  |  | A modified colorimetric method to determine the chloride profile from the ponding test | Chung-Chia Yanga、 Chih-Hsin Liang
1 | C45 | [7 empty] | 443 | 199.3 | 0.45 |  | 0 |  |  |  | 805.6 | [11 empty] | 3 | 945.7 | [9 empty] | 0 | [7 empty] | 0 | [26 empty] | 4.25
1 | C55 | [7 empty] | 391.9 | 215.6 | 0.55 |  | 0 |  |  |  | 805.6 | [11 empty] | 3 | 945.7 | [9 empty] | 0 | [7 empty] | 0 | [26 empty] | 6
1 | C65 | [7 empty] | 351.4 | 228.4 | 0.65 |  | 0 |  |  |  | 805.6 | [11 empty] | 3 | 945.7 | [9 empty] | 0 | [7 empty] | 0 | [26 empty] | 11.85
1 | F35 | [7 empty] | 389.8 | 165.7 | 0.35 |  | 1.28 |  |  |  | 806.3 | [11 empty] | 3 | 946.5 | [9 empty] | 97.5 | [7 empty] | 0 | [26 empty] | 1.37
1 | F45 | [7 empty] | 340.8 | 189.6 | 0.45 |  | 0.62 |  |  |  | 805.9 | [11 empty] | 3 | 946.1 | [9 empty] | 85.2 | [7 empty] | 0 | [26 empty] | 1.72
1 | F55 | [7 empty] | 302.8 | 208.2 | 0.55 |  | 0 |  |  |  | 805.6 | [11 empty] | 3 | 945.7 | [9 empty] | 75.7 | [7 empty] | 0 | [26 empty] | 2.69
1 | F65 | [7 empty] | 272.5 | 221.4 | 0.65 |  | 0 |  |  |  | 805.6 | [11 empty] | 3 | 945.7 | [9 empty] | 68.1 | [7 empty] | 0 | [26 empty] | 3.79
1 | S35 | [7 empty] | 298.3 | 174 | 0.35 |  | 0 |  |  |  | 805.6 | [11 empty] | 3 | 945.7 | [9 empty] | 0 | [7 empty] | 0 | [26 empty] | 0.77
1 | S45 | [7 empty] | 260.2 | 195.2 | 0.45 |  | 0 |  |  |  | 805.6 | [11 empty] | 3 | 945.7 | [9 empty] | 0 | [7 empty] | 198.9 | [26 empty] | 1.04
1 | S55 | [7 empty] | 230.8 | 211.6 | 0.55 |  | 0 |  |  |  | 805.6 | [11 empty] | 3 | 945.7 | [9 empty] | 0 | [7 empty] | 173.5 | [26 empty] | 1.47
1 | S65 | [7 empty] | 207.3 | 224.6 | 0.65 |  | 0 |  |  |  | 805.6 | [11 empty] | 3 | 945.7 | [9 empty] | 0 | [7 empty] | 153.9 | [26 empty] | 1.63
1 | SF35 | [7 empty] | 345.3 | 167.1 | 0.35 |  | 1.62 |  |  |  | 806.3 | [11 empty] | 3 | 946.6 | [9 empty] | 0 | [7 empty] | 138.2 | [26 empty] | 0.67
1 | SF45 | [7 empty] | 301.4 | 191.3 | 0.45 |  | 0.8 |  |  |  | 806 | [11 empty] | 3 | 946.2 | [9 empty] | 44.4 | [7 empty] | 103.6 | [26 empty] | 1.18
1 | SF55 | [7 empty] | 267.4 | 210.1 | 0.55 |  | 0 |  |  |  | 805.6 | [11 empty] | 3 | 945.7 | [9 empty] | 38.8 | [7 empty] | 90.4 | [26 empty] | 1.73
1 | SF65 | [7 empty] | 240.4 | 223.2 | 0.65 |  | 0 |  |  |  | 805.6 | [11 empty] | 3 | 945.7 | [9 empty] | 34.4 | [7 empty] | 80.2 | [26 empty] | 2
3 | plain | 61.9 | 20.2 | 4.7 | 2.6 | 3 |  |  | 416 | 167 | 0.4 |  | 0.24 |  |  |  |  | 928 | [11 empty] | 816 | [9 empty] | 30.9 | [7 empty] | 72.1 | [6 empty] | 0 | 0.8 | 0.17 | 0.5 | 0.1 |  | 0 | 3 | 85 | 0.13 | 1.55 | 0.45 |  | 0 | [6 empty] | 11.6 |  | 4900 | 45.7 | Strength and Transport Properties of Concretes Modified with Coarse Limestone Powder to Compensate for Dilution Effects | Narayanan Neithalath and Hieu T. Cam
3 | plain | 61.9 | 20.2 | 4.7 | 2.6 | 3 |  |  | 416 | 154 | 0.37 |  | 0.32 |  |  |  |  | 945 | [11 empty] | 831 | [24 empty] | 0 | 0.8 | 0.17 | 0.5 | 0.1 |  | 0 | 3 | 85 | 0.13 | 1.55 | 0.45 |  | 0 | [6 empty] | 10.5 |  | 4400 | 46.8
3 | plain | 61.9 | 20.2 | 4.7 | 2.6 | 3 |  |  | 416 | 142 | 0.34 |  | 0.45 |  |  |  |  | 962 | [11 empty] | 846 | [24 empty] | 0 | 0.8 | 0.17 | 0.5 | 0.1 |  | 0 | 3 | 85 | 0.13 | 1.55 | 0.45 |  | 0 | [6 empty] | 9.6 |  | 3000 | 58.9
3 | 10%LS | 61.9 | 20.2 | 4.7 | 2.6 | 3 |  |  | 375 | 154 | 0.37 |  | 0.32 |  |  |  |  | 908 | [11 empty] | 798 | [24 empty] | 0 | 0.8 | 0.17 | 0.5 | 0.1 |  | 41.6 | 3 | 85 | 0.13 | 1.55 | 0.45 |  | 0 | [6 empty] | 13 |  | 4750 | 39.7
3 | 15%LS | 61.9 | 20.2 | 4.7 | 2.6 | 3 |  |  | 354 | 142 | 0.34 |  | 0.45 |  |  |  |  | 906 | [11 empty] | 797 | [24 empty] | 0 | 0.8 | 0.17 | 0.5 | 0.1 |  | 62.4 | 3 | 85 | 0.13 | 1.55 | 0.45 |  | 0 | [6 empty] | 12.8 |  | 4250 | 44.3
3 | 10%LS+5%SF | 61.9 | 20.2 | 4.7 | 2.6 | 3 |  |  | 354 | 154 | 0.37 |  | 0.35 |  |  |  |  | 871 | [11 empty] | 766 | [24 empty] | 0 | 0.8 | 0.17 | 0.5 | 0.1 |  | 41.6 | 3 | 85 | 0.13 | 1.55 | 0.45 |  | 20.8 | [6 empty] | 11.6 |  | 3350 | 41.1
3 | 15%LS+5%SF | 61.9 | 20.2 | 4.7 | 2.6 | 3 |  |  | 333 | 142 | 0.34 |  | 0.45 |  |  |  |  | 868 | [11 empty] | 764 | [24 empty] | 0 | 0.8 | 0.17 | 0.5 | 0.1 |  | 62.4 | 3 | 85 | 0.13 | 1.55 | 0.45 |  | 20.8 | [6 empty] | 10.4 |  | 2600 | 48.5
5 | B6 | 62.21 | 19.12 | 5.39 | 0.86 | 3.79 |  | 52.5 | 363 | 218 | 0.6 |  | 0 | [5 empty] | 1162 | [10 empty] | 599 |  |  |  |  | 4.46 | 53.21 | 26.43 | 2.45 | 7.53 | 0 |  |  | 40.38 | 34.35 | 11.36 | 7.57 | 0.48 | 0 | [13 empty] | 0.4 | 95 | 1 | 1.1 | 1.2 |  | 0 | 1.2 | [8 empty] | 37.9 | Chloride Binding Isotherm from Migration and Diffusion Tests | YUAN Qiang1 , DENG Dehua1 , SHI Caijun2, De Schutter Geert
5 | B48 | 62.21 | 19.12 | 5.39 | 0.86 | 3.79 |  | 52.5 | 380 | 182 | 0.48 |  | 0 | [5 empty] | 1217 | [10 empty] | 627 |  |  |  |  | 4.46 | 53.21 | 26.43 | 2.45 | 7.53 | 0 |  |  | 40.38 | 34.35 | 11.36 | 7.57 | 0.48 | 0 | [13 empty] | 0.4 | 95 | 1 | 1.1 | 1.2 |  | 0 | 1.1 | [8 empty] | 46.7
5 | B35 | 62.21 | 19.12 | 5.39 | 0.86 | 3.79 |  | 52.5 | 400 | 140 | 0.35 |  | 1 | [5 empty] | 1281 | [10 empty] | 660 |  |  |  |  | 4.46 | 53.21 | 26.43 | 2.45 | 7.53 | 0 |  |  | 40.38 | 34.35 | 11.36 | 7.57 | 0.48 | 0 | [13 empty] | 0.4 | 95 | 1 | 1.1 | 1.2 |  | 0 | 0.6 | [8 empty] | 81.7
5 | FA6 | 62.21 | 19.12 | 5.39 | 0.86 | 3.79 |  | 52.5 | 290 | 218 | 0.6 |  | 0 | [5 empty] | 1162 | [10 empty] | 599 |  |  |  |  | 4.46 | 53.21 | 26.43 | 2.45 | 7.53 | 73 |  |  | 40.38 | 34.35 | 11.36 | 7.57 | 0.48 | 0 | [13 empty] | 0.4 | 95 | 1 | 1.1 | 1.2 |  | 0 | 0.9 | [8 empty] | 35.6
5 | FA48 | 62.21 | 19.12 | 5.39 | 0.86 | 3.79 |  | 52.5 | 304 | 182 | 0.48 |  | 0 | [5 empty] | 1217 | [10 empty] | 627 |  |  |  |  | 4.46 | 53.21 | 26.43 | 2.45 | 7.53 | 76 |  |  | 40.38 | 34.35 | 11.36 | 7.57 | 0.48 | 0 | [13 empty] | 0.4 | 95 | 1 | 1.1 | 1.2 |  | 0 | 0.9 | [8 empty] | 44.6
5 | FA35 | 62.21 | 19.12 | 5.39 | 0.86 | 3.79 |  | 52.5 | 320 | 140 | 0.35 |  | 0.7 | [5 empty] | 1281 | [10 empty] | 660 |  |  |  |  | 4.46 | 53.21 | 26.43 | 2.45 | 7.53 | 80 |  |  | 40.38 | 34.35 | 11.36 | 7.57 | 0.48 | 0 | [13 empty] | 0.4 | 95 | 1 | 1.1 | 1.2 |  | 0 | 0.9 | [8 empty] | 74.9
5 | SL6 | 62.21 | 19.12 | 5.39 | 0.86 | 3.79 |  | 52.5 | 218 | 218 | 0.6 |  | 0 | [5 empty] | 599 | [10 empty] | 1162 |  |  |  |  | 4.46 | 53.21 | 26.43 | 2.45 | 7.53 | 0 |  |  | 40.38 | 34.35 | 11.36 | 7.57 | 0.48 | 145 | [13 empty] | 0.4 | 95 | 1 | 1.1 | 1.2 |  | 0 | 1 | [8 empty] | 33.1
5 | SL48 | 62.21 | 19.12 | 5.39 | 0.86 | 3.79 |  | 52.5 | 228 | 182 | 0.48 |  | 0 | [5 empty] | 1217 | [10 empty] | 627 |  |  |  |  | 4.46 | 53.21 | 26.43 | 2.45 | 7.53 | 0 |  |  | 40.38 | 34.35 | 11.36 | 7.57 | 0.48 | 152 | [13 empty] | 0.4 | 95 | 1 | 1.1 | 1.2 |  | 0 | 1 | [8 empty] | 45.1
5 | SL35 | 62.21 | 19.12 | 5.39 | 0.86 | 3.79 |  | 52.5 | 240 | 140 | 0.35 |  | 0.7 | [5 empty] | 1281 | [10 empty] | 660 |  |  |  |  | 4.46 | 53.21 | 26.43 | 2.45 | 7.53 | 0 |  |  | 40.38 | 34.35 | 11.36 | 7.57 | 0.48 | 160 | [13 empty] | 0.4 | 95 | 1 | 1.1 | 1.2 |  | 0 | 0.3 | [8 empty] | 80.8
5 | SF6 | 62.21 | 19.12 | 5.39 | 0.86 | 3.79 |  | 52.5 | 345 | 218 | 0.6 |  | 0 | [5 empty] | 599 | [10 empty] | 1162 |  |  |  |  | 4.46 | 53.21 | 26.43 | 2.45 | 7.53 | 0 |  |  | 40.38 | 34.35 | 11.36 | 7.57 | 0.48 | 0 | [13 empty] | 0.4 | 95 | 1 | 1.1 | 1.2 |  | 18 | 0.8 | [8 empty] | 43.2
5 | SF48 | 62.21 | 19.12 | 5.39 | 0.86 | 3.79 |  | 52.5 | 361 | 182 | 0.48 |  | 0.2 | [5 empty] | 1217 | [10 empty] | 627 |  |  |  |  | 4.46 | 53.21 | 26.43 | 2.45 | 7.53 | 0 |  |  | 40.38 | 34.35 | 11.36 | 7.57 | 0.48 | 0 | [13 empty] | 0.4 | 95 | 1 | 1.1 | 1.2 |  | 19 | 0.7 | [8 empty] | 52.8
5 | SF35 | 62.21 | 19.12 | 5.39 | 0.86 | 3.79 |  | 52.5 | 380 | 140 | 0.35 |  | 0.8 | [5 empty] | 1281 | [10 empty] | 660 |  |  |  |  | 4.46 | 53.21 | 26.43 | 2.45 | 7.53 | 0 |  |  | 40.38 | 34.35 | 11.36 | 7.57 | 0.48 | 0 | [13 empty] | 0.4 | 95 | 1 | 1.1 | 1.2 |  | 20 | 1.3 | [8 empty] | 95
11 | Control | 63.22 | 22.57 | 4.12 | 2.7 | 3.51 | 2962 |  | 420 | 159.6 | 0.38 |  | 0.44 | [6 empty] | 876 | [9 empty] | 876 | [12 empty] | 38.1 | 36 | 13 | 6.6 | 0.6 | 0 | [13 empty] | 0.49 | 94.3 | 1.1 | 0.87 | 0.7 |  | 0 | [8 empty] | 5400 | 63.5 | Mechanical and durability properties of ternary concretes containing silica fume and low reactivity blast furnace slag | Ali Reza Bagheri , Hamed Zanganeh, Mohamad Mehdi Moalemi
11 | SF-2.5 | 63.22 | 22.57 | 4.12 | 2.7 | 3.51 | 2962 |  | 409.5 | 155.61 | 0.38 |  | 0.48 | [6 empty] | 874 | [9 empty] | 874 | [12 empty] | 38.1 | 36 | 13 | 6.6 | 0.6 | 0 | [13 empty] | 0.49 | 94.3 | 1.1 | 0.87 | 0.7 |  | 10.5 | [8 empty] | 3150 | 72
11 | SF-5 | 63.22 | 22.57 | 4.12 | 2.7 | 3.51 | 2962 |  | 399 | 151.62 | 0.38 |  | 0.51 | [6 empty] | 872 | [9 empty] | 872 | [12 empty] | 38.1 | 36 | 13 | 6.6 | 0.6 | 0 | [13 empty] | 0.49 | 94.3 | 1.1 | 0.87 | 0.7 |  | 21 | [8 empty] | 2250 | 76
11 | SF-7.5 | 63.22 | 22.57 | 4.12 | 2.7 | 3.51 | 2962 |  | 388.5 | 147.63 | 0.38 |  | 0.54 | [6 empty] | 870 | [9 empty] | 870 | [12 empty] | 38.1 | 36 | 13 | 6.6 | 0.6 | 0 | [13 empty] | 0.49 | 94.3 | 1.1 | 0.87 | 0.7 |  | 31.5 | [8 empty] | 1350 | 78
11 | SF-10 | 63.22 | 22.57 | 4.12 | 2.7 | 3.51 | 2962 |  | 378 | 143.64 | 0.38 |  | 0.56 | [6 empty] | 869 | [9 empty] | 869 | [12 empty] | 38.1 | 36 | 13 | 6.6 | 0.6 | 0 | [13 empty] | 0.49 | 94.3 | 1.1 | 0.87 | 0.7 |  | 42 | [8 empty] | 1050 | 80
11 | SL15 | 63.22 | 22.57 | 4.12 | 2.7 | 3.51 | 2962 |  | 357 | 135.66 | 0.38 |  | 0.4 | [6 empty] | 873 | [9 empty] | 873 | [12 empty] | 38.1 | 36 | 13 | 6.6 | 0.6 | 63 | [13 empty] | 0.49 | 94.3 | 1.1 | 0.87 | 0.7 |  | 0 | [8 empty] | 6050 | 61
11 | SL30 | 63.22 | 22.57 | 4.12 | 2.7 | 3.51 | 2962 |  | 294 | 111.72 | 0.38 |  | 0.37 | [6 empty] | 870 | [9 empty] | 870 | [12 empty] | 38.1 | 36 | 13 | 6.6 | 0.6 | 126 | [13 empty] | 0.49 | 94.3 | 1.1 | 0.87 | 0.7 |  | 0 | [8 empty] | 5900 | 56
11 | SL50 | 63.22 | 22.57 | 4.12 | 2.7 | 3.51 | 2962 |  | 210 | 79.8 | 0.38 |  | 0.33 | [6 empty] | 866 | [9 empty] | 866 | [12 empty] | 38.1 | 36 | 13 | 6.6 | 0.6 | 210 | [13 empty] | 0.49 | 94.3 | 1.1 | 0.87 | 0.7 |  | 0 | [8 empty] | 5050 | 40
11 | SL15-SF2.5 | 63.22 | 22.57 | 4.12 | 2.7 | 3.51 | 2962 |  | 346.5 | 131.67 | 0.38 |  | 0.42 | [6 empty] | 872 | [9 empty] | 872 | [12 empty] | 38.1 | 36 | 13 | 6.6 | 0.6 | 63 | [13 empty] | 0.49 | 94.3 | 1.1 | 0.87 | 0.7 |  | 10.5 | [8 empty] | 4600 | 64
11 | SL15-SF5 | 63.22 | 22.57 | 4.12 | 2.7 | 3.51 | 2962 |  | 336 | 127.68 | 0.38 |  | 0.44 | [6 empty] | 870 | [9 empty] | 870 | [12 empty] | 38.1 | 36 | 13 | 6.6 | 0.6 | 63 | [13 empty] | 0.49 | 94.3 | 1.1 | 0.87 | 0.7 |  | 21 | [8 empty] | 5000 | 65
11 | SL15-SF7.5 | 63.22 | 22.57 | 4.12 | 2.7 | 3.51 | 2962 |  | 325.5 | 123.69 | 0.38 |  | 0.46 | [6 empty] | 868 | [9 empty] | 868 | [12 empty] | 38.1 | 36 | 13 | 6.6 | 0.6 | 63 | [13 empty] | 0.49 | 94.3 | 1.1 | 0.87 | 0.7 |  | 31.5 | [8 empty] | 2150 | 68
11 | SL30-SF2.5 | 63.22 | 22.57 | 4.12 | 2.7 | 3.51 | 2962 |  | 283.5 | 107.73 | 0.38 |  | 0.38 | [6 empty] | 869 | [9 empty] | 869 | [12 empty] | 38.1 | 36 | 13 | 6.6 | 0.6 | 126 | [13 empty] | 0.49 | 94.3 | 1.1 | 0.87 | 0.7 |  | 10.5 | [8 empty] | 4000 | 56
11 | SL30-SF5 | 63.22 | 22.57 | 4.12 | 2.7 | 3.51 | 2962 |  | 273 | 103.74 | 0.38 |  | 0.4 | [6 empty] | 867 | [9 empty] | 867 | [12 empty] | 38.1 | 36 | 13 | 6.6 | 0.6 | 126 | [13 empty] | 0.49 | 94.3 | 1.1 | 0.87 | 0.7 |  | 21 | [8 empty] | 3800 | 52
11 | SL30-SF7.5 | 63.22 | 22.57 | 4.12 | 2.7 | 3.51 | 2962 |  | 262.5 | 99.75 | 0.38 |  | 0.42 | [6 empty] | 865 | [9 empty] | 865 | [12 empty] | 38.1 | 36 | 13 | 6.6 | 0.6 | 126 | [13 empty] | 0.49 | 94.3 | 1.1 | 0.87 | 0.7 |  | 31.5 | [8 empty] | 2100 | 56
11 | SL50-SF2.5 | 63.22 | 22.57 | 4.12 | 2.7 | 3.51 | 2962 |  | 199.5 | 75.81 | 0.38 |  | 0.34 | [6 empty] | 865 | [9 empty] | 865 | [12 empty] | 38.1 | 36 | 13 | 6.6 | 0.6 | 210 | [13 empty] | 0.49 | 94.3 | 1.1 | 0.87 | 0.7 |  | 10.5 | [8 empty] | 3250 | 37
11 | SL50-SF5 | 63.22 | 22.57 | 4.12 | 2.7 | 3.51 | 2962 |  | 189 | 71.82 | 0.38 |  | 0.36 | [6 empty] | 863 | [9 empty] | 863 | [12 empty] | 38.1 | 36 | 13 | 6.6 | 0.6 | 210 | [13 empty] | 0.49 | 94.3 | 1.1 | 0.87 | 0.7 |  | 21 | [8 empty] | 2100 | 40
11 | SL50-SF7.5 | 63.22 | 22.57 | 4.12 | 2.7 | 3.51 | 2962 |  | 178.5 | 67.83 | 0.38 |  | 0.38 | [6 empty] | 861 | [9 empty] | 861 | [12 empty] | 38.1 | 36 | 13 | 6.6 | 0.6 | 210 | [13 empty] | 0.49 | 94.3 | 1.1 | 0.87 | 0.7 |  | 31.5 | [8 empty] | 1800 | 38
13 | HLIA0 | 61.06 | 19.9 | 5.17 | 1.69 | 2.55 |  | 42.5 | 378 | 170 | 0.45 | [5 empty] | 450.2 |  |  |  |  | 675.3 | [7 empty] | 750.3 |  |  |  |  | 7.95 | 42.39 | 24.53 | 1.29 | 17.82 | 0 | [34 empty] | 16 |  |  | 41 | Durability and cementing efficiency of fly ash in concretes | Diego Fernando Aponte, Marilda Barra, Enric Vàzquez
13 | HLIA25 | 61.06 | 19.9 | 5.17 | 1.69 | 2.55 |  | 42.5 | 302.4 | 170 | 0.56 | [5 empty] | 450.2 |  |  |  |  | 675.3 | [7 empty] | 750.3 |  |  |  |  | 7.95 | 42.39 | 24.53 | 1.29 | 17.82 | 99.4 | [34 empty] | 18 |  |  | 33
13 | HLIA43 | 61.06 | 19.9 | 5.17 | 1.69 | 2.55 |  | 42.5 | 264.3 | 170 | 0.64 | [5 empty] | 450.2 |  |  |  |  | 675.3 | [7 empty] | 750.3 |  |  |  |  | 7.95 | 42.39 | 24.53 | 1.29 | 17.82 | 149.1 | [34 empty] | 18 |  |  | 30.8
13 | HLIIA0 | 61.06 | 19.9 | 5.17 | 1.69 | 2.55 |  | 42.5 | 378 | 170 | 0.45 | [5 empty] | 450.2 |  |  |  |  | 675.3 | [7 empty] | 750.3 |  |  |  |  | 27.39 | 38.71 | 16.46 | 1.34 | 6.21 | 0 | [34 empty] | 15.1 |  |  | 41
13 | HLIIA25 | 61.06 | 19.9 | 5.17 | 1.69 | 2.55 |  | 42.5 | 302.4 | 170 | 0.56 | [5 empty] | 450.2 |  |  |  |  | 675.3 | [7 empty] | 750.3 |  |  |  |  | 27.39 | 38.71 | 16.46 | 1.34 | 6.21 | 99.4 | [34 empty] | 15 |  |  | 36
13 | HLIIA43 | 61.06 | 19.9 | 5.17 | 1.69 | 2.55 |  | 42.5 | 264.3 | 170 | 0.64 | [5 empty] | 450.2 |  |  |  |  | 675.3 | [7 empty] | 750.3 |  |  |  |  | 27.39 | 38.71 | 16.46 | 1.34 | 6.21 | 149.1 | [34 empty] | 15 |  |  | 35.9
13 | HLIIIA0 | 61.06 | 19.9 | 5.17 | 1.69 | 2.55 |  | 42.5 | 378 | 170 | 0.45 | [5 empty] | 450.2 |  |  |  |  | 675.3 | [7 empty] | 750.3 |  |  |  |  | 7.86 | 40.93 | 24.79 | 1.18 | 19.16 | 0 | [34 empty] | 15.7 |  |  | 41
13 | HLIIIA25 | 61.06 | 19.9 | 5.17 | 1.69 | 2.55 |  | 42.5 | 302.4 | 170 | 0.56 | [5 empty] | 450.2 |  |  |  |  | 675.3 | [7 empty] | 750.3 |  |  |  |  | 7.86 | 40.93 | 24.79 | 1.18 | 19.16 | 99.4 | [34 empty] | 15.1 |  |  | 38
13 | HLIIIA43 | 61.06 | 19.9 | 5.17 | 1.69 | 2.55 |  | 42.5 | 264.3 | 170 | 0.64 | [5 empty] | 450.2 |  |  |  |  | 675.3 | [7 empty] | 750.3 |  |  |  |  | 7.86 | 40.93 | 24.79 | 1.18 | 19.16 | 149.1 | [34 empty] | 15.1 |  |  | 37
13 | HLIB0 | 61.21 | 19.33 | 5.07 | 1.86 | 2.21 |  | 52.5 | 283.3 | 170 | 0.6 | [5 empty] | 463.6 |  |  |  |  | 695.3 | [7 empty] | 772.6 |  |  |  |  | 7.95 | 42.39 | 24.53 | 1.29 | 17.82 | 0 | [34 empty] | 27.5 |  |  | 28
13 | HLIB25 | 61.21 | 19.33 | 5.07 | 1.86 | 2.21 |  | 52.5 | 226.6 | 170 | 0.75 | [5 empty] | 463.6 |  |  |  |  | 695.3 | [7 empty] | 772.6 |  |  |  |  | 7.95 | 42.39 | 24.53 | 1.29 | 17.82 | 74 | [34 empty] | 38 |  |  | 23
13 | HLIB43 | 61.21 | 19.33 | 5.07 | 1.86 | 2.21 |  | 52.5 | 198.1 | 170 | 0.86 | [5 empty] | 463.6 |  |  |  |  | 695.3 | [7 empty] | 772.6 |  |  |  |  | 7.95 | 42.39 | 24.53 | 1.29 | 17.82 | 111.3 | [34 empty] | 37 |  |  | 23
13 | HLIIB0 | 61.21 | 19.33 | 5.07 | 1.86 | 2.21 |  | 52.5 | 283.3 | 170 | 0.6 | [5 empty] | 463.6 |  |  |  |  | 695.3 | [7 empty] | 772.6 |  |  |  |  | 27.39 | 38.71 | 16.46 | 1.34 | 6.21 | 0 | [34 empty] | 27.8 |  |  | 27.5
13 | HLIIB25 | 61.21 | 19.33 | 5.07 | 1.86 | 2.21 |  | 52.5 | 226.6 | 170 | 0.75 | [5 empty] | 463.6 |  |  |  |  | 695.3 | [7 empty] | 772.6 |  |  |  |  | 27.39 | 38.71 | 16.46 | 1.34 | 6.21 | 74 | [34 empty] | 28 |  |  | 23
13 | HLIIB43 | 61.21 | 19.33 | 5.07 | 1.86 | 2.21 |  | 52.5 | 198.1 | 170 | 0.86 | [5 empty] | 463.6 |  |  |  |  | 695.3 | [7 empty] | 772.6 |  |  |  |  | 27.39 | 38.71 | 16.46 | 1.34 | 6.21 | 111.3 | [34 empty] | 28 |  |  | 23
13 | HLIIIB0 | 61.21 | 19.33 | 5.07 | 1.86 | 2.21 |  | 52.5 | 283.3 | 170 | 0.6 | [5 empty] | 463.6 |  |  |  |  | 695.3 | [7 empty] | 772.6 |  |  |  |  | 7.86 | 40.93 | 24.79 | 1.18 | 19.16 | 0 | [34 empty] | 27 |  |  | 28
13 | HLIIIB25 | 61.21 | 19.33 | 5.07 | 1.86 | 2.21 |  | 52.5 | 226.6 | 170 | 0.75 | [5 empty] | 463.6 |  |  |  |  | 695.3 | [7 empty] | 772.6 |  |  |  |  | 7.86 | 40.93 | 24.79 | 1.18 | 19.16 | 74 | [34 empty] | 26.8 |  |  | 24.5
13 | HLIIIB43 | 61.21 | 19.33 | 5.07 | 1.86 | 2.21 |  | 52.5 | 198.1 | 170 | 0.86 | [5 empty] | 463.6 |  |  |  |  | 695.3 | [7 empty] | 772.6 |  |  |  |  | 7.86 | 40.93 | 24.79 | 1.18 | 19.16 | 111.3 | [34 empty] | 25 |  |  | 24.5
13 | HMIA0 | 61.06 | 19.9 | 5.17 | 1.69 | 2.55 |  | 42.5 | 378 | 170 | 0.45 | [5 empty] | 450.2 |  |  |  |  | 675.3 | [7 empty] | 750.3 |  |  |  |  | 7.95 | 42.39 | 24.53 | 1.29 | 17.82 | 0 | [34 empty] | 12 |  |  | 46.2
13 | HMIA25 | 61.06 | 19.9 | 5.17 | 1.69 | 2.55 |  | 42.5 | 302.4 | 170 | 0.56 | [5 empty] | 450.2 |  |  |  |  | 675.3 | [7 empty] | 750.3 |  |  |  |  | 7.95 | 42.39 | 24.53 | 1.29 | 17.82 | 99.4 | [34 empty] | 12.5 |  |  | 39.8
13 | HMIA43 | 61.06 | 19.9 | 5.17 | 1.69 | 2.55 |  | 42.5 | 264.3 | 170 | 0.64 | [5 empty] | 450.2 |  |  |  |  | 675.3 | [7 empty] | 750.3 |  |  |  |  | 7.95 | 42.39 | 24.53 | 1.29 | 17.82 | 149.1 | [34 empty] | 11.7 |  |  | 32
13 | HMIIA0 | 61.06 | 19.9 | 5.17 | 1.69 | 2.55 |  | 42.5 | 378 | 170 | 0.45 | [5 empty] | 450.2 |  |  |  |  | 675.3 | [7 empty] | 750.3 |  |  |  |  | 27.39 | 38.71 | 16.46 | 1.34 | 6.21 | 0 | [34 empty] | 12 |  |  | 46.2
13 | HMIIA25 | 61.06 | 19.9 | 5.17 | 1.69 | 2.55 |  | 42.5 | 302.4 | 170 | 0.56 | [5 empty] | 450.2 |  |  |  |  | 675.3 | [7 empty] | 750.3 |  |  |  |  | 27.39 | 38.71 | 16.46 | 1.34 | 6.21 | 99.4 | [34 empty] | 12 |  |  | 39.7
13 | HMIIA43 | 61.06 | 19.9 | 5.17 | 1.69 | 2.55 |  | 42.5 | 264.3 | 170 | 0.64 | [5 empty] | 450.2 |  |  |  |  | 675.3 | [7 empty] | 750.3 |  |  |  |  | 27.39 | 38.71 | 16.46 | 1.34 | 6.21 | 149.1 | [34 empty] | 9 |  |  | 38
13 | HMIIIA0 | 61.06 | 19.9 | 5.17 | 1.69 | 2.55 |  | 42.5 | 378 | 170 | 0.45 | [5 empty] | 450.2 |  |  |  |  | 675.3 | [7 empty] | 750.3 |  |  |  |  | 7.86 | 40.93 | 24.79 | 1.18 | 19.16 | 0 | [34 empty] | 12 |  |  | 46.2
13 | HMIIIA25 | 61.06 | 19.9 | 5.17 | 1.69 | 2.55 |  | 42.5 | 302.4 | 170 | 0.56 | [5 empty] | 450.2 |  |  |  |  | 675.3 | [7 empty] | 750.3 |  |  |  |  | 7.86 | 40.93 | 24.79 | 1.18 | 19.16 | 99.4 | [34 empty] | 13.8 |  |  | 41.7
13 | HMIIIA43 | 61.06 | 19.9 | 5.17 | 1.69 | 2.55 |  | 42.5 | 264.3 | 170 | 0.64 | [5 empty] | 450.2 |  |  |  |  | 675.3 | [7 empty] | 750.3 |  |  |  |  | 7.86 | 40.93 | 24.79 | 1.18 | 19.16 | 149.1 | [34 empty] | 14 |  |  | 40
13 | HMIB0 | 61.21 | 19.33 | 5.07 | 1.86 | 2.21 |  | 52.5 | 283.3 | 170 | 0.6 | [5 empty] | 463.6 |  |  |  |  | 695.3 | [7 empty] | 772.6 |  |  |  |  | 7.95 | 42.39 | 24.53 | 1.29 | 17.82 | 0 | [34 empty] | 21 |  |  | 32
13 | HMIB25 | 61.21 | 19.33 | 5.07 | 1.86 | 2.21 |  | 52.5 | 226.6 | 170 | 0.75 | [5 empty] | 463.6 |  |  |  |  | 695.3 | [7 empty] | 772.6 |  |  |  |  | 7.95 | 42.39 | 24.53 | 1.29 | 17.82 | 99.4 | [34 empty] | 21.3 |  |  | 28.3
13 | HMIB43 | 61.21 | 19.33 | 5.07 | 1.86 | 2.21 |  | 52.5 | 198.1 | 170 | 0.86 | [5 empty] | 463.6 |  |  |  |  | 695.3 | [7 empty] | 772.6 |  |  |  |  | 7.95 | 42.39 | 24.53 | 1.29 | 17.82 | 149.1 | [34 empty] | 21.5 |  |  | 23
13 | HMIIB0 | 61.21 | 19.33 | 5.07 | 1.86 | 2.21 |  | 52.5 | 283.3 | 170 | 0.6 | [5 empty] | 463.6 |  |  |  |  | 695.3 | [7 empty] | 772.6 |  |  |  |  | 27.39 | 38.71 | 16.46 | 1.34 | 6.21 | 0 | [34 empty] | 21.5 |  |  | 32
13 | HMIIB25 | 61.21 | 19.33 | 5.07 | 1.86 | 2.21 |  | 52.5 | 226.6 | 170 | 0.75 | [5 empty] | 463.6 |  |  |  |  | 695.3 | [7 empty] | 772.6 |  |  |  |  | 27.39 | 38.71 | 16.46 | 1.34 | 6.21 | 99.4 | [34 empty] | 24.1 |  |  | 36.5
13 | HMIIB43 | 61.21 | 19.33 | 5.07 | 1.86 | 2.21 |  | 52.5 | 198.1 | 170 | 0.86 | [5 empty] | 463.6 |  |  |  |  | 695.3 | [7 empty] | 772.6 |  |  |  |  | 27.39 | 38.71 | 16.46 | 1.34 | 6.21 | 149.1 | [34 empty] | 21.5 |  |  | 36.4
13 | HMIIIB0 | 61.21 | 19.33 | 5.07 | 1.86 | 2.21 |  | 52.5 | 283.3 | 170 | 0.6 | [5 empty] | 463.6 |  |  |  |  | 695.3 | [7 empty] | 772.6 |  |  |  |  | 7.86 | 40.93 | 24.79 | 1.18 | 19.16 | 0 | [34 empty] | 21.8 |  |  | 32
13 | HMIIIB25 | 61.21 | 19.33 | 5.07 | 1.86 | 2.21 |  | 52.5 | 226.6 | 170 | 0.75 | [5 empty] | 463.6 |  |  |  |  | 695.3 | [7 empty] | 772.6 |  |  |  |  | 7.86 | 40.93 | 24.79 | 1.18 | 19.16 | 99.4 | [34 empty] | 21.8 |  |  | 36.8
13 | HMIIIB43 | 61.21 | 19.33 | 5.07 | 1.86 | 2.21 |  | 52.5 | 198.1 | 170 | 0.86 | [5 empty] | 463.6 |  |  |  |  | 695.3 | [7 empty] | 772.6 |  |  |  |  | 7.86 | 40.93 | 24.79 | 1.18 | 19.16 | 149.1 | [34 empty] | 22 |  |  | 36.6
19 | Plain | 63 | 21 | 3.61 | 3.26 | 3.47 |  |  | 480 | 192 | 0.4 | [12 empty] | 1066 | [5 empty] | 661 |  |  |  |  | 7.32 | 58.4 | 23.8 | 1.11 | 4.19 | 0 | [20 empty] | 0 | [7 empty] | 9.9 | [5 empty] | 10.7 |  | 4230 | 55.5 | Electrically driven chloride ion transport in blended binder concretes: Insights from experiments and numerical simulations | Electrically driven chloride ion transport in blended binder concretes: Insights from experiments and numerical simulations
19 | LS20 | 63 | 21 | 3.61 | 3.26 | 3.47 |  |  | 395 | 158 | 0.4 | [12 empty] | 1065 | [5 empty] | 660 |  |  |  |  | 7.32 | 58.4 | 23.8 | 1.11 | 4.19 | 0 | [20 empty] | 85 | [7 empty] | 12.2 | [5 empty] | 10.6 |  | 5950 | 54
19 | FA20 | 63 | 21 | 3.61 | 3.26 | 3.47 |  |  | 399 | 159.6 | 0.4 | [12 empty] | 1065 | [5 empty] | 660 |  |  |  |  | 7.32 | 58.4 | 23.8 | 1.11 | 4.19 | 80 | [20 empty] | 0 | [7 empty] | 12.7 | [5 empty] | 7.7 |  | 7450 | 50
19 | LS10FA10 | 63 | 21 | 3.61 | 3.26 | 3.47 |  |  | 397 | 158.8 | 0.4 | [12 empty] | 1065 | [5 empty] | 660 |  |  |  |  | 7.32 | 58.4 | 23.8 | 1.11 | 4.19 | 40 | [20 empty] | 43 | [7 empty] | 12.1 | [5 empty] | 9.1 |  | 5730 | 50
19 | LS35 | 63 | 21 | 3.61 | 3.26 | 3.47 |  |  | 327 | 130.8 | 0.4 | [12 empty] | 1061 | [5 empty] | 658 |  |  |  |  | 7.32 | 58.4 | 23.8 | 1.11 | 4.19 | 0 | [20 empty] | 151 | [7 empty] | 13.2 | [5 empty] | 18.1 |  | 4370 | 44
19 | FA35 | 63 | 21 | 3.61 | 3.26 | 3.47 |  |  | 333 | 133.2 | 0.4 | [12 empty] | 1061 | [5 empty] | 658 |  |  |  |  | 7.32 | 58.4 | 23.8 | 1.11 | 4.19 | 145 | [20 empty] | 0 | [7 empty] | 13.2 | [5 empty] | 10.5 |  | 4670 | 43.6
19 | LS10FA25 | 63 | 21 | 3.61 | 3.26 | 3.47 |  |  | 331 | 132.4 | 0.4 | [12 empty] | 1060 | [5 empty] | 657 |  |  |  |  | 7.32 | 58.4 | 23.8 | 1.11 | 4.19 | 103 | [20 empty] | 44 | [7 empty] | 13.6 | [5 empty] | 13.2 |  | 4320 | 43.4
19 | LS20FA15 | 63 | 21 | 3.61 | 3.26 | 3.47 |  |  | 330 | 132 | 0.4 | [12 empty] | 1062 | [5 empty] | 659 |  |  |  |  | 7.32 | 58.4 | 23.8 | 1.11 | 4.19 | 61 | [20 empty] | 87 | [13 empty] | 15 |  | 1750 | 43
20 | plain | 61.9 | 20.2 | 4.7 | 2.6 | 3 |  |  | 430 | 172 | 0.4 | [12 empty] | 1058 | [5 empty] | 743 |  |  |  |  | 5.86 | 50.24 | 28.78 | 1.74 | 5.72 | 0 | [21 empty] | 1.91 | 93.4 | 0.42 | 0 | 0.52 |  | 0 | [6 empty] | 9.94 |  |  |  | Electrical impedance analysis based quantification of microstructural changes in concretes due to non-steady state chloride migration | Jitendra Jaina, Narayanan Neithalath
20 | FA10 | 61.9 | 20.2 | 4.7 | 2.6 | 3 |  |  | 387 | 154.8 | 0.4 | [12 empty] | 1054 | [5 empty] | 735 |  |  |  |  | 5.86 | 50.24 | 28.78 | 1.74 | 5.72 | 43 | [21 empty] | 1.91 | 93.4 | 0.42 | 0 | 0.52 |  | 0 | [6 empty] | 9.15
20 | FA20 | 61.9 | 20.2 | 4.7 | 2.6 | 3 |  |  | 344 | 137.6 | 0.4 | [12 empty] | 1050 | [5 empty] | 730 |  |  |  |  | 5.86 | 50.24 | 28.78 | 1.74 | 5.72 | 86 | [21 empty] | 1.91 | 93.4 | 0.42 | 0 | 0.52 |  | 0 | [6 empty] | 7.2
20 | SF6 | 61.9 | 20.2 | 4.7 | 2.6 | 3 |  |  | 404 | 161.6 | 0.4 | [12 empty] | 1053 | [5 empty] | 738 |  |  |  |  | 5.86 | 50.24 | 28.78 | 1.74 | 5.72 | 0 | [21 empty] | 1.91 | 93.4 | 0.42 | 0 | 0.52 |  | 26 | [6 empty] | 5.14
20 | SF9 | 61.9 | 20.2 | 4.7 | 2.6 | 3 |  |  | 391 | 156.4 | 0.4 | [12 empty] | 1053 | [5 empty] | 730 |  |  |  |  | 5.86 | 50.24 | 28.78 | 1.74 | 5.72 | 0 | [21 empty] | 1.91 | 93.4 | 0.42 | 0 | 0.52 |  | 39 | [6 empty] | 3.95
26 | HP-CC | 64.49 | 20.54 | 6.06 | 1.72 | 2.77 |  | 42.5 | 485 | 145 | 0.3 |  | 1.1 |  |  |  | 1150 | [12 empty] | 689 |  |  |  |  | 2.38 | 50.7 | 28.8 | 1.39 | 8.8 | 0 |  |  | 41.21 | 35.76 | 13.96 | 8.18 | 0.25 | 0 | [13 empty] | 0.3 | 92 | 0.7 | 0.2 | 1.2 |  | 0 | 3.5 | [5 empty] | 3.1 |  |  | 100 | Mechanical and durability properties of high performance concretes containing supplementary cementitious materials | A. Elahi, P.A.M. Basheer, S.V. Nanukuttan, Q.U.Z. Khan
26 | HP-SF7.5 | 64.49 | 20.54 | 6.06 | 1.72 | 2.77 |  | 42.5 | 449 | 145 | 0.3 |  | 1.35 |  |  |  | 1150 | [12 empty] | 673 |  |  |  |  | 2.38 | 50.7 | 28.8 | 1.39 | 8.8 | 0 |  |  | 41.21 | 35.76 | 13.96 | 8.18 | 0.25 | 0 | [13 empty] | 0.3 | 92 | 0.7 | 0.2 | 1.2 |  | 36 | 3 | [5 empty] | 0.75 |  |  | 117.3
26 | HP-SF15 | 64.49 | 20.54 | 6.06 | 1.72 | 2.77 |  | 42.5 | 412 | 145 | 0.3 |  | 1.75 |  |  |  | 1150 | [12 empty] | 652 |  |  |  |  | 2.38 | 50.7 | 28.8 | 1.39 | 8.8 | 0 |  |  | 41.21 | 35.76 | 13.96 | 8.18 | 0.25 | 0 | [13 empty] | 0.3 | 92 | 0.7 | 0.2 | 1.2 |  | 73 | 2.5 | [5 empty] | 0.65 |  |  | 120.8
26 | HP-BS50 | 64.49 | 20.54 | 6.06 | 1.72 | 2.77 |  | 42.5 | 243 | 145 | 0.3 |  | 1.75 |  |  |  | 1150 | [12 empty] | 676 |  |  |  |  | 2.38 | 50.7 | 28.8 | 1.39 | 8.8 | 0 |  |  | 41.21 | 35.76 | 13.96 | 8.18 | 0.25 | 243 | [13 empty] | 0.3 | 92 | 0.7 | 0.2 | 1.2 |  | 0 | 2.75 | [5 empty] | 1 |  |  | 98.6
26 | HP-BS70 | 64.49 | 20.54 | 6.06 | 1.72 | 2.77 |  | 42.5 | 146 | 145 | 0.3 |  | 3 |  |  |  | 1150 | [12 empty] | 665 |  |  |  |  | 2.38 | 50.7 | 28.8 | 1.39 | 8.8 | 0 |  |  | 41.21 | 35.76 | 13.96 | 8.18 | 0.25 | 340 | [13 empty] | 0.3 | 92 | 0.7 | 0.2 | 1.2 |  | 0 | 2.5 | [5 empty] | 0.89 |  |  | 74.3
26 | HP-SF+BS50 | 64.49 | 20.54 | 6.06 | 1.72 | 2.77 |  | 42.5 | 206 | 145 | 0.3 |  | 2.5 |  |  |  | 1150 | [12 empty] | 657 |  |  |  |  | 2.38 | 50.7 | 28.8 | 1.39 | 8.8 | 0 |  |  | 41.21 | 35.76 | 13.96 | 8.18 | 0.25 | 243 | [13 empty] | 0.3 | 92 | 0.7 | 0.2 | 1.2 |  | 36 | 2.75 | [5 empty] | 0.2 |  |  | 105.8
26 | HP-FA20 | 64.49 | 20.54 | 6.06 | 1.72 | 2.77 |  | 42.5 | 388 | 145 | 0.3 |  | 1.75 |  |  |  | 1150 | [12 empty] | 668 |  |  |  |  | 2.38 | 50.7 | 28.8 | 1.39 | 8.8 | 97 |  |  | 41.21 | 35.76 | 13.96 | 8.18 | 0.25 | 0 | [13 empty] | 0.3 | 92 | 0.7 | 0.2 | 1.2 |  | 0 | 3 | [5 empty] | 1.35 |  |  | 79.5
26 | HP-FA40 | 64.49 | 20.54 | 6.06 | 1.72 | 2.77 |  | 42.5 | 291 | 145 | 0.3 |  | 1.75 |  |  |  | 1150 | [12 empty] | 646 |  |  |  |  | 2.38 | 50.7 | 28.8 | 1.39 | 8.8 | 194 |  |  | 41.21 | 35.76 | 13.96 | 8.18 | 0.25 | 0 | [13 empty] | 0.3 | 92 | 0.7 | 0.2 | 1.2 |  | 0 | 2.5 | [5 empty] | 1.65 |  |  | 58
26 | HP-SF+FA20 | 64.49 | 20.54 | 6.06 | 1.72 | 2.77 |  | 42.5 | 352 | 145 | 0.3 |  | 1.75 |  |  |  | 1150 | [12 empty] | 652 |  |  |  |  | 2.38 | 50.7 | 28.8 | 1.39 | 8.8 | 97 |  |  | 41.21 | 35.76 | 13.96 | 8.18 | 0.25 | 0 | [13 empty] | 0.3 | 92 | 0.7 | 0.2 | 1.2 |  | 36 | 2.5 | [5 empty] | 0.65 |  |  | 94.3
26 | HP-SF+FA40 | 64.49 | 20.54 | 6.06 | 1.72 | 2.77 |  | 42.5 | 255 | 145 | 0.3 |  | 2.25 |  |  |  | 1150 | [12 empty] | 633 |  |  |  |  | 2.38 | 50.7 | 28.8 | 1.39 | 8.8 | 194 |  |  | 41.21 | 35.76 | 13.96 | 8.18 | 0.25 | 0 | [13 empty] | 0.3 | 92 | 0.7 | 0.2 | 1.2 |  | 36 | 2.5 | [5 empty] | 0.55 |  |  | 76
44 | Ref1 | 63.33 | 21.54 | 5.32 | 1.08 | 3.63 |  |  | 681 | 252 | 0.37 |  | 0 |  |  |  | 868 | [11 empty] | 2.45 | 522 |  |  |  |  | 1.8 | 62.5 | 23.4 | 0.34 | 3.5 | 0 | [28 empty] | 1.776 | [7 empty] | 2650 | 50.3 | Mechanical and durability properties of concretes containing paper-mill residuals and fly ash | Bashar S.Mohammed, Ong Chuan Fang
44 | N1 | 63.33 | 21.54 | 5.32 | 1.08 | 3.63 |  |  | 679 | 251 | 0.37 |  | 0 |  |  |  | 865 | [11 empty] | 2.45 | 520 |  |  |  |  | 1.8 | 62.5 | 23.4 | 0.34 | 3.5 | 0 | [28 empty] | 2.328 | [7 empty] | 3050 | 48.6
44 | N2 | 63.33 | 21.54 | 5.32 | 1.08 | 3.63 |  |  | 676 | 250 | 0.37 |  | 0 |  |  |  | 862 | [11 empty] | 2.45 | 518 |  |  |  |  | 1.8 | 62.5 | 23.4 | 0.34 | 3.5 | 0 | [28 empty] | 2.934 | [8 empty] | 45.1
44 | N3 | 63.33 | 21.54 | 5.32 | 1.08 | 3.63 |  |  | 674 | 249 | 0.37 |  | 0 |  |  |  | 859 | [11 empty] | 2.45 | 517 |  |  |  |  | 1.8 | 62.5 | 23.4 | 0.34 | 3.5 | 0 | [28 empty] | 2.981 | [7 empty] | 4100 | 40.3
44 | N4 | 63.33 | 21.54 | 5.32 | 1.08 | 3.63 |  |  | 672 | 249 | 0.37 |  | 0 |  |  |  | 856 | [11 empty] | 2.45 | 515 |  |  |  |  | 1.8 | 62.5 | 23.4 | 0.34 | 3.5 | 0 | [28 empty] | 3.372 | [7 empty] | 4150 | 37.3
44 | N5 | 63.33 | 21.54 | 5.32 | 1.08 | 3.63 |  |  | 667 | 247 | 0.37 |  | 0 |  |  |  | 851 | [11 empty] | 2.45 | 512 |  |  |  |  | 1.8 | 62.5 | 23.4 | 0.34 | 3.5 | 0 | [28 empty] | 3.551 | [7 empty] | 5500 | 34.2
44 | N6 | 63.33 | 21.54 | 5.32 | 1.08 | 3.63 |  |  | 663 | 245 | 0.37 |  | 0 |  |  |  | 845 | [11 empty] | 2.45 | 508 |  |  |  |  | 1.8 | 62.5 | 23.4 | 0.34 | 3.5 | 0 | [28 empty] | 3.745 | [7 empty] | 2450 | 30.4
44 | Ref2 | 63.33 | 21.54 | 5.32 | 1.08 | 3.63 |  |  | 679 | 251 | 0.37 |  | 0.4 |  |  |  | 865 | [11 empty] | 2.45 | 520 |  |  |  |  | 1.8 | 62.5 | 23.4 | 0.34 | 3.5 | 0 | [28 empty] | 1.237 | [8 empty] | 50.3
44 | S1 | 63.33 | 21.54 | 5.32 | 1.08 | 3.63 |  |  | 677 | 250 | 0.37 |  | 0.4 |  |  |  | 863 | [11 empty] | 2.45 | 519 |  |  |  |  | 1.8 | 62.5 | 23.4 | 0.34 | 3.5 | 0 | [28 empty] | 1.968 | [7 empty] | 2630 | 49.1
44 | S2 | 63.33 | 21.54 | 5.32 | 1.08 | 3.63 |  |  | 674 | 250 | 0.37 |  | 0.4 |  |  |  | 860 | [11 empty] | 2.45 | 517 |  |  |  |  | 1.8 | 62.5 | 23.4 | 0.34 | 3.5 | 0 | [28 empty] | 2.503 | [8 empty] | 44.3
44 | S3 | 63.33 | 21.54 | 5.32 | 1.08 | 3.63 |  |  | 672 | 249 | 0.37 |  | 0.4 |  |  |  | 857 | [11 empty] | 2.45 | 515 |  |  |  |  | 1.8 | 62.5 | 23.4 | 0.34 | 3.5 | 0 | [28 empty] | 2.682 | [7 empty] | 2750 | 42
44 | S4 | 63.33 | 21.54 | 5.32 | 1.08 | 3.63 |  |  | 670 | 248 | 0.37 |  | 0.4 |  |  |  | 854 | [11 empty] | 2.45 | 514 |  |  |  |  | 1.8 | 62.5 | 23.4 | 0.34 | 3.5 | 0 | [28 empty] | 2.782 | [7 empty] | 2960 | 37.4
44 | S5 | 63.33 | 21.54 | 5.32 | 1.08 | 3.63 |  |  | 666 | 246 | 0.37 |  | 0.4 |  |  |  | 849 | [11 empty] | 2.45 | 510 |  |  |  |  | 1.8 | 62.5 | 23.4 | 0.34 | 3.5 | 0 | [28 empty] | 2.949 | [7 empty] | 3850 | 35.6
44 | S6 | 63.33 | 21.54 | 5.32 | 1.08 | 3.63 |  |  | 661 | 245 | 0.37 |  | 0.4 |  |  |  | 843 | [11 empty] | 2.45 | 507 |  |  |  |  | 1.8 | 62.5 | 23.4 | 0.34 | 3.5 | 0 | [28 empty] | 3.101 | [7 empty] | 1150 | 32.3
44 | FA20 | 63.33 | 21.54 | 5.32 | 1.08 | 3.63 |  |  | 524 | 242 | 0.37 |  | 0.5 |  |  |  | 835 | [11 empty] | 2.45 | 502 |  |  |  |  | 1.8 | 62.5 | 23.4 | 0.34 | 3.5 | 131 | [28 empty] | 2.137 | [7 empty] | 1400 | 34
44 | FA30 | 63.33 | 21.54 | 5.32 | 1.08 | 3.63 |  |  | 454 | 240 | 0.37 |  | 0.58 |  |  |  | 826 | [11 empty] | 2.45 | 497 |  |  |  |  | 1.8 | 62.5 | 23.4 | 0.34 | 3.5 | 194 | [28 empty] | 2.013 | [7 empty] | 1200 | 32.1
44 | FA40 | 63.33 | 21.54 | 5.32 | 1.08 | 3.63 |  |  | 385 | 237 | 0.37 |  | 0.67 |  |  |  | 817 | [11 empty] | 2.45 | 492 |  |  |  |  | 1.8 | 62.5 | 23.4 | 0.34 | 3.5 | 256 | [28 empty] | 1.812 | [7 empty] | 1250 | 27.1
44 | FA50 | 63.33 | 21.54 | 5.32 | 1.08 | 3.63 |  |  | 317 | 235 | 0.37 |  | 0.8 |  |  |  | 809 | [11 empty] | 2.45 | 486 |  |  |  |  | 1.8 | 62.5 | 23.4 | 0.34 | 3.5 | 317 | [28 empty] | 1.098 | [7 empty] | 1300 | 25.6
44 | FA60 | 63.33 | 21.54 | 5.32 | 1.08 | 3.63 |  |  | 377 | 232 | 0.37 |  | 0.67 |  |  |  | 800 | [11 empty] | 2.45 | 481 |  |  |  |  | 1.8 | 62.5 | 23.4 | 0.34 | 3.5 | 377 | [28 empty] | 0.832 | [7 empty] | 1600 | 17.6
51 | cement | 63.68 | 20.9 | 4.82 | 1.88 | 4.05 |  | 42.5 | 390 | 195 | 0.5 | [8 empty] | 1180 | [8 empty] | 2.7 | 633 | [44 empty] | 3.05 |  |  |  | Comparisons of instantaneous chloride diffusion coefficients determined by RCM method and chloride natural diffusion test | Yuanzhan Wang, Kun Fu
61 | M1 | 62.58 | 20.25 | 5.31 | 2.82 | 4.04 |  | 42.5 | 500 | 112.5 | 0.225 |  | 4.2 | [5 empty] | 950 | [10 empty] | 577 |  |  | 228 | [28 empty] | 0.45 | 90.36 | 0.71 | 0 | 1.31 |  | 0 | [8 empty] | 670 | 104.6 | Transport properties based multi-objective mix proportioning optimization of high performance concretes | Erdogan Ozbay • Mehmet Gesoglu • Erhan Guneyisi
61 | M2 | 62.58 | 20.25 | 5.31 | 2.82 | 4.04 |  | 42.5 | 508.75 | 123.75 | 0.225 |  | 4.72 | [5 empty] | 832 | [10 empty] | 593 |  |  | 234 | [28 empty] | 0.45 | 90.36 | 0.71 | 0 | 1.31 |  | 41.25 | [8 empty] | 517 | 116.2
61 | M3 | 62.58 | 20.25 | 5.31 | 2.82 | 4.04 |  | 42.5 | 510 | 135 | 0.225 |  | 5.3 | [5 empty] | 720 | [10 empty] | 602 |  |  | 238 | [28 empty] | 0.45 | 90.36 | 0.71 | 0 | 1.31 |  | 90 | [8 empty] | 383 | 119.8
61 | M4 | 62.58 | 20.25 | 5.31 | 2.82 | 4.04 |  | 42.5 | 500 | 125 | 0.25 |  | 4.8 | [5 empty] | 858 | [10 empty] | 611 |  |  | 241 | [28 empty] | 0.45 | 90.36 | 0.71 | 0 | 1.31 |  | 0 | [8 empty] | 762 | 100.6
61 | M5 | 62.58 | 20.25 | 5.31 | 2.82 | 4.04 |  | 42.5 | 508.75 | 137.5 | 0.25 |  | 5.3 | [5 empty] | 744 | [10 empty] | 622 |  |  | 246 | [28 empty] | 0.45 | 90.36 | 0.71 | 0 | 1.31 |  | 41.25 | [8 empty] | 585 | 104.6
61 | M6 | 62.58 | 20.25 | 5.31 | 2.82 | 4.04 |  | 42.5 | 510 | 150 | 0.25 |  | 4.1 | [5 empty] | 834 | [10 empty] | 506 |  |  | 200 | [28 empty] | 0.45 | 90.36 | 0.71 | 0 | 1.31 |  | 90 | [8 empty] | 441 | 119.5
61 | M7 | 62.58 | 20.25 | 5.31 | 2.82 | 4.04 |  | 42.5 | 462.5 | 137.5 | 0.275 |  | 5.8 | [5 empty] | 900 | [10 empty] | 546 |  |  | 215 | [28 empty] | 0.45 | 90.36 | 0.71 | 0 | 1.31 |  | 37.5 | [8 empty] | 840 | 100.4
61 | M8 | 62.58 | 20.25 | 5.31 | 2.82 | 4.04 |  | 42.5 | 467.5 | 151.25 | 0.275 |  | 4.5 | [5 empty] | 792 | [10 empty] | 564 |  |  | 223 | [28 empty] | 0.45 | 90.36 | 0.71 | 0 | 1.31 |  | 82.5 | [8 empty] | 553 | 101.9
61 | M9 | 62.58 | 20.25 | 5.31 | 2.82 | 4.04 |  | 42.5 | 600 | 165 | 0.275 |  | 4 | [5 empty] | 700 | [10 empty] | 586 |  |  | 231 | [28 empty] | 0.45 | 90.36 | 0.71 | 0 | 1.31 |  | 0 | [8 empty] | 600 | 100.9
61 | M10 | 62.58 | 20.25 | 5.31 | 2.82 | 4.04 |  | 42.5 | 425 | 112.5 | 0.225 |  | 5.6 | [5 empty] | 792 | [10 empty] | 662 |  |  | 261 | [28 empty] | 0.45 | 90.36 | 0.71 | 0 | 1.31 |  | 75 | [8 empty] | 494 | 110.2
61 | M11 | 62.58 | 20.25 | 5.31 | 2.82 | 4.04 |  | 42.5 | 550 | 123.75 | 0.225 |  | 4.9 | [5 empty] | 904 | [10 empty] | 548 |  |  | 216 | [28 empty] | 0.45 | 90.36 | 0.71 | 0 | 1.31 |  | 0 | [8 empty] | 641 | 113
61 | M12 | 62.58 | 20.25 | 5.31 | 2.82 | 4.04 |  | 42.5 | 555 | 135 | 0.225 |  | 3.8 | [5 empty] | 798 | [10 empty] | 569 |  |  | 225 | [28 empty] | 0.45 | 90.36 | 0.71 | 0 | 1.31 |  | 45 | [8 empty] | 419 | 120.2
61 | M13 | 62.58 | 20.25 | 5.31 | 2.82 | 4.04 |  | 42.5 | 462.5 | 125 | 0.25 |  | 4.5 | [5 empty] | 786 | [10 empty] | 657 |  |  | 259 | [28 empty] | 0.45 | 90.36 | 0.71 | 0 | 1.31 |  | 37.5 | [8 empty] | 612 | 101.8
61 | M14 | 62.58 | 20.25 | 5.31 | 2.82 | 4.04 |  | 42.5 | 467.5 | 137.5 | 0.25 |  | 5.1 | [5 empty] | 872 | [10 empty] | 529 |  |  | 209 | [28 empty] | 0.45 | 90.36 | 0.71 | 0 | 1.31 |  | 82.5 | [8 empty] | 544 | 113.9
61 | M15 | 62.58 | 20.25 | 5.31 | 2.82 | 4.04 |  | 42.5 | 600 | 150 | 0.25 |  | 4.5 | [5 empty] | 778 | [10 empty] | 555 |  |  | 219 | [28 empty] | 0.45 | 90.36 | 0.71 | 0 | 1.31 |  | 0 | [8 empty] | 591 | 106
61 | M16 | 62.58 | 20.25 | 5.31 | 2.82 | 4.04 |  | 42.5 | 425 | 137.5 | 0.275 |  | 6.4 | [5 empty] | 826 | [10 empty] | 588 |  |  | 232 | [28 empty] | 0.45 | 90.36 | 0.71 | 0 | 1.31 |  | 75 | [8 empty] | 699 | 100.7
61 | M17 | 62.58 | 20.25 | 5.31 | 2.82 | 4.04 |  | 42.5 | 550 | 151.25 | 0.275 |  | 3.8 | [5 empty] | 740 | [10 empty] | 619 |  |  | 244 | [28 empty] | 0.45 | 90.36 | 0.71 | 0 | 1.31 |  | 0 | [8 empty] | 672 | 98.8
61 | M18 | 62.58 | 20.25 | 5.31 | 2.82 | 4.04 |  | 42.5 | 555 | 165 | 0.275 |  | 4.3 | [5 empty] | 816 | [10 empty] | 496 |  |  | 196 | [28 empty] | 0.45 | 90.36 | 0.71 | 0 | 1.31 |  | 45 | [8 empty] | 593 | 106.8
65 | C | 61.2 | 22.16 | 4.18 | 3.26 | 4.89 |  | 42.5 | 420 | 168 | 0.4 | [11 empty] | 1063 | [5 empty] | 2.59 | 769 |  |  |  |  | 22.5 | 33.15 | 21.94 | 12.54 | 2.15 | 0 | [21 empty] | 0.01 | 99.76 | 0.04 | 0.01 | 0.01 |  | 0 | [8 empty] | 4100 | 71 | Hydration mechanism of composite binders containing blast furnace ferronickel slag at different curing temperatures | Jianwei Sun• Zhe Wang• Zhonghui Chen
65 | BF-15 | 61.2 | 22.16 | 4.18 | 3.26 | 4.89 |  | 42.5 | 357 | 168 | 0.4 | [11 empty] | 1063 | [5 empty] | 2.59 | 769 |  |  |  |  | 22.5 | 33.15 | 21.94 | 12.54 | 2.15 | 63 | [21 empty] | 0.01 | 99.76 | 0.04 | 0.01 | 0.01 |  | 0 | [8 empty] | 2850 | 70
65 | BF-30 | 61.2 | 22.16 | 4.18 | 3.26 | 4.89 |  | 42.5 | 294 | 168 | 0.4 | [11 empty] | 1063 | [5 empty] | 2.59 | 769 |  |  |  |  | 22.5 | 33.15 | 21.94 | 12.54 | 2.15 | 126 | [21 empty] | 0.01 | 99.76 | 0.04 | 0.01 | 0.01 |  | 0 | [8 empty] | 2250 | 66.5
65 | BF-45 | 61.2 | 22.16 | 4.18 | 3.26 | 4.89 |  | 42.5 | 231 | 168 | 0.4 | [11 empty] | 1063 | [5 empty] | 2.59 | 769 |  |  |  |  | 22.5 | 33.15 | 21.94 | 12.54 | 2.15 | 189 | [21 empty] | 0.01 | 99.76 | 0.04 | 0.01 | 0.01 |  | 0 | [8 empty] | 1550 | 62.5
65 | QZ-15 | 61.2 | 22.16 | 4.18 | 3.26 | 4.89 |  | 42.5 | 357 | 168 | 0.4 | [11 empty] | 1063 | [5 empty] | 2.59 | 769 |  |  |  |  | 22.5 | 33.15 | 21.94 | 12.54 | 2.15 | 0 | [21 empty] | 0.01 | 99.76 | 0.04 | 0.01 | 0.01 |  | 63 | [8 empty] | 4250 | 61
65 | QZ-30 | 61.2 | 22.16 | 4.18 | 3.26 | 4.89 |  | 42.5 | 294 | 168 | 0.4 | [11 empty] | 1063 | [5 empty] | 2.59 | 769 |  |  |  |  | 22.5 | 33.15 | 21.94 | 12.54 | 2.15 | 0 | [21 empty] | 0.01 | 99.76 | 0.04 | 0.01 | 0.01 |  | 126 | [8 empty] | 4900 | 50.5
65 | QZ-45 | 61.2 | 22.16 | 4.18 | 3.26 | 4.89 |  | 42.5 | 231 | 168 | 0.4 | [11 empty] | 1063 | [5 empty] | 2.59 | 769 |  |  |  |  | 22.5 | 33.15 | 21.94 | 12.54 | 2.15 | 0 | [21 empty] | 0.01 | 99.76 | 0.04 | 0.01 | 0.01 |  | 189 | [8 empty] | 5600 | 40
75 | PC | 63.9 | 20.2 | 4.9 | 2 | 2.8 |  |  | 400 | 160 | 0.4 | [12 empty] | 1184 | [8 empty] | 1100 |  | 1.61 | 51.8 | 26.4 | 1.17 | 13.2 | 0 | [28 empty] | 15 | [5 empty] | 4.1 |  | 3443 | 28.5 | Compressive strength and durability properties of high volume fly ash (HVFA) concretes containing ultrafine fly ash (UFFA) | Faiz U.A. Shaikh, Steve W.M. Supit
75 | FA40 | 63.9 | 20.2 | 4.9 | 2 | 2.8 |  |  | 240 | 160 | 0.67 | [12 empty] | 1184 | [8 empty] | 1100 |  | 1.61 | 51.8 | 26.4 | 1.17 | 13.2 | 160 | [28 empty] | 13 | [5 empty] | 3.16 |  | 4996 | 26
75 | FA60 | 63.9 | 20.2 | 4.9 | 2 | 2.8 |  |  | 160 | 160 | 1 | [12 empty] | 1184 | [8 empty] | 1100 |  | 1.61 | 51.8 | 26.4 | 1.17 | 13.2 | 240 | [28 empty] | 15 | [5 empty] | 3.57 |  | 6076 | 20
75 | UFFA8 | 63.9 | 20.2 | 4.9 | 2 | 2.8 |  |  | 368 | 160 | 0.43 | [12 empty] | 1184 | [8 empty] | 1100 |  | 0.9 | 73.4 | 17.7 | 0.6 | 4.4 |  | 32 | [27 empty] | 12 | [5 empty] | 1.28 |  | 2775 | 45
75 | UFFA12 | 63.9 | 20.2 | 4.9 | 2 | 2.8 |  |  | 352 | 160 | 0.45 | [12 empty] | 1184 | [8 empty] | 1100 |  | 0.9 | 73.4 | 17.7 | 0.6 | 4.4 |  | 48 | [36 empty] | 42
75 | FA32.UFFA8 | 63.9 | 20.2 | 4.9 | 2 | 2.8 |  |  | 240 | 160 | 0.67 | [12 empty] | 1184 | [8 empty] | 1100 |  | 1.61 | 51.8 | 26.4 | 1.17 | 13.2 | 128 | 32 | [27 empty] | 11 | [5 empty] | 1.6 |  | 2459 | 28
75 | FA52.UFFA8 | 63.9 | 20.2 | 4.9 | 2 | 2.8 |  |  | 160 | 160 | 1 | [12 empty] | 1184 | [8 empty] | 1100 |  | 1.61 | 51.8 | 26.4 | 1.17 | 13.2 | 208 | 32 | [27 empty] | 13 | [5 empty] | 2.7 |  | 5617 | 20
80 | Control | 64.49 | 21.2 | 5.51 | 0.69 | 4.09 | 3710 |  | 350 | 192.5 | 0.55 | [23 empty] | 5 | 52 | 27 | 3.5 | 10 | 0 | [21 empty] | 0.3 | 90 | 1 | 0.6 | 1 |  | 0 | 12 | [7 empty] | 6100 | 34.05 | Curing optimization for strength and durability of silica fume and fuel | M.I. Khan,Y.M. Abbas
80 | C80-FA20 | 64.49 | 21.2 | 5.51 | 0.69 | 4.09 | 3710 |  | 280 | 192.5 | 0.55 | [23 empty] | 5 | 52 | 27 | 3.5 | 10 | 70 | [21 empty] | 0.3 | 90 | 1 | 0.6 | 1 |  | 0 | 10 | [7 empty] | 2250 | 28.05 | ash concretes under hot weather conditions
80 | C70-FA30 | 64.49 | 21.2 | 5.51 | 0.69 | 4.09 | 3710 |  | 245 | 192.5 | 0.55 | [23 empty] | 5 | 52 | 27 | 3.5 | 10 | 105 | [21 empty] | 0.3 | 90 | 1 | 0.6 | 1 |  | 0 | 9.5 | [7 empty] | 1500 | 24.65
80 | C95-SF05 | 64.49 | 21.2 | 5.51 | 0.69 | 4.09 | 3710 |  | 332.5 | 192.5 | 0.55 | [23 empty] | 5 | 52 | 27 | 3.5 | 10 | 0 | [21 empty] | 0.3 | 90 | 1 | 0.6 | 1 |  | 17.5 | 10.3 | [7 empty] | 3350 | 32.6
80 | C90-SF10 | 64.49 | 21.2 | 5.51 | 0.69 | 4.09 | 3710 |  | 315 | 192.5 | 0.55 | [23 empty] | 5 | 52 | 27 | 3.5 | 10 | 0 | [21 empty] | 0.3 | 90 | 1 | 0.6 | 1 |  | 35 | 10.4 | [7 empty] | 2250 | 33.35
80 | C75-FA20-SF05 | 64.49 | 21.2 | 5.51 | 0.69 | 4.09 | 3710 |  | 262.5 | 192.5 | 0.55 | [23 empty] | 5 | 52 | 27 | 3.5 | 10 | 70 | [21 empty] | 0.3 | 90 | 1 | 0.6 | 1 |  | 17.5 | 10 | [7 empty] | 1580 | 27.7
80 | C70-FA20-SF10 | 64.49 | 21.2 | 5.51 | 0.69 | 4.09 | 3710 |  | 245 | 192.5 | 0.55 | [23 empty] | 5 | 52 | 27 | 3.5 | 10 | 70 | [21 empty] | 0.3 | 90 | 1 | 0.6 | 1 |  | 35 | 10.1 | [7 empty] | 1360 | 29.4
80 | C65-FA30-SF05 | 64.49 | 21.2 | 5.51 | 0.69 | 4.09 | 3710 |  | 227.5 | 192.5 | 0.55 | [23 empty] | 5 | 52 | 27 | 3.5 | 10 | 105 | [21 empty] | 0.3 | 90 | 1 | 0.6 | 1 |  | 17.5 | 8.5 | [7 empty] | 850 | 25
80 | C60-FA30-SF10 | 64.49 | 21.2 | 5.51 | 0.69 | 4.09 | 3710 |  | 210 | 192.5 | 0.55 | [23 empty] | 5 | 52 | 27 | 3.5 | 10 | 105 | [21 empty] | 0.3 | 90 | 1 | 0.6 | 1 |  | 35 | 9.8 | [7 empty] | 800 | 25.5
80 | Control | 64.49 | 21.2 | 5.51 | 0.69 | 4.09 | 3710 |  | 350 | 192.5 | 0.55 | [23 empty] | 5 | 52 | 27 | 3.5 | 10 | 0 | [21 empty] | 0.3 | 90 | 1 | 0.6 | 1 |  | 0 | 14.5 | [7 empty] | 4600 | 34.7
80 | C80-FA20 | 64.49 | 21.2 | 5.51 | 0.69 | 4.09 | 3710 |  | 280 | 192.5 | 0.55 | [23 empty] | 5 | 52 | 27 | 3.5 | 10 | 70 | [21 empty] | 0.3 | 90 | 1 | 0.6 | 1 |  | 0 | 16.1 | [7 empty] | 6900 | 31.2
80 | C70-FA30 | 64.49 | 21.2 | 5.51 | 0.69 | 4.09 | 3710 |  | 245 | 192.5 | 0.55 | [23 empty] | 5 | 52 | 27 | 3.5 | 10 | 105 | [21 empty] | 0.3 | 90 | 1 | 0.6 | 1 |  | 0 | 15.6 | [7 empty] | 4100 | 29.65
80 | C95-SF05 | 64.49 | 21.2 | 5.51 | 0.69 | 4.09 | 3710 |  | 332.5 | 192.5 | 0.55 | [23 empty] | 5 | 52 | 27 | 3.5 | 10 | 0 | [21 empty] | 0.3 | 90 | 1 | 0.6 | 1 |  | 17.5 | 15.8 | [7 empty] | 4150 | 32.35
80 | C90-SF10 | 64.49 | 21.2 | 5.51 | 0.69 | 4.09 | 3710 |  | 315 | 192.5 | 0.55 | [23 empty] | 5 | 52 | 27 | 3.5 | 10 | 0 | [21 empty] | 0.3 | 90 | 1 | 0.6 | 1 |  | 35 | 15.4 | [7 empty] | 2300 | 34.8
80 | C75-FA20-SF05 | 64.49 | 21.2 | 5.51 | 0.69 | 4.09 | 3710 |  | 262.5 | 192.5 | 0.55 | [23 empty] | 5 | 52 | 27 | 3.5 | 10 | 70 | [21 empty] | 0.3 | 90 | 1 | 0.6 | 1 |  | 17.5 | 16.2 | [7 empty] | 4600 | 31
80 | C70-FA20-SF10 | 64.49 | 21.2 | 5.51 | 0.69 | 4.09 | 3710 |  | 245 | 192.5 | 0.55 | [23 empty] | 5 | 52 | 27 | 3.5 | 10 | 70 | [21 empty] | 0.3 | 90 | 1 | 0.6 | 1 |  | 35 | 17.2 | [7 empty] | 3900 | 31.2
80 | C65-FA30-SF05 | 64.49 | 21.2 | 5.51 | 0.69 | 4.09 | 3710 |  | 227.5 | 192.5 | 0.55 | [23 empty] | 5 | 52 | 27 | 3.5 | 10 | 105 | [21 empty] | 0.3 | 90 | 1 | 0.6 | 1 |  | 17.5 | 16 | [7 empty] | 3950 | 26.1
80 | C60-FA30-SF10 | 64.49 | 21.2 | 5.51 | 0.69 | 4.09 | 3710 |  | 210 | 192.5 | 0.55 | [23 empty] | 5 | 52 | 27 | 3.5 | 10 | 105 | [21 empty] | 0.3 | 90 | 1 | 0.6 | 1 |  | 35 | 16.5 | [7 empty] | 2600 | 26.8
80 | Control | 64.49 | 21.2 | 5.51 | 0.69 | 4.09 | 3710 |  | 350 | 192.5 | 0.55 | [23 empty] | 5 | 52 | 27 | 3.5 | 10 | 0 | [21 empty] | 0.3 | 90 | 1 | 0.6 | 1 |  | 0 | 14.8 | [7 empty] | 5000 | 35.75
80 | C80-FA20 | 64.49 | 21.2 | 5.51 | 0.69 | 4.09 | 3710 |  | 280 | 192.5 | 0.55 | [23 empty] | 5 | 52 | 27 | 3.5 | 10 | 70 | [21 empty] | 0.3 | 90 | 1 | 0.6 | 1 |  | 0 | 15.5 | [7 empty] | 4950 | 34.25
80 | C70-FA30 | 64.49 | 21.2 | 5.51 | 0.69 | 4.09 | 3710 |  | 245 | 192.5 | 0.55 | [23 empty] | 5 | 52 | 27 | 3.5 | 10 | 105 | [21 empty] | 0.3 | 90 | 1 | 0.6 | 1 |  | 0 | 15.7 | [7 empty] | 4250 | 32.95
80 | C95-SF05 | 64.49 | 21.2 | 5.51 | 0.69 | 4.09 | 3710 |  | 332.5 | 192.5 | 0.55 | [23 empty] | 5 | 52 | 27 | 3.5 | 10 | 0 | [21 empty] | 0.3 | 90 | 1 | 0.6 | 1 |  | 17.5 | 14.8 | [7 empty] | 3850 | 33
80 | C90-SF10 | 64.49 | 21.2 | 5.51 | 0.69 | 4.09 | 3710 |  | 315 | 192.5 | 0.55 | [23 empty] | 5 | 52 | 27 | 3.5 | 10 | 0 | [21 empty] | 0.3 | 90 | 1 | 0.6 | 1 |  | 35 | 15.7 | [7 empty] | 2300 | 33.6
80 | C75-FA20-SF05 | 64.49 | 21.2 | 5.51 | 0.69 | 4.09 | 3710 |  | 262.5 | 192.5 | 0.55 | [23 empty] | 5 | 52 | 27 | 3.5 | 10 | 70 | [21 empty] | 0.3 | 90 | 1 | 0.6 | 1 |  | 17.5 | 16 | [7 empty] | 3650 | 34
80 | C70-FA20-SF10 | 64.49 | 21.2 | 5.51 | 0.69 | 4.09 | 3710 |  | 245 | 192.5 | 0.55 | [23 empty] | 5 | 52 | 27 | 3.5 | 10 | 70 | [21 empty] | 0.3 | 90 | 1 | 0.6 | 1 |  | 35 | 16.5 | [7 empty] | 2300 | 32.3
80 | C65-FA30-SF05 | 64.49 | 21.2 | 5.51 | 0.69 | 4.09 | 3710 |  | 227.5 | 192.5 | 0.55 | [23 empty] | 5 | 52 | 27 | 3.5 | 10 | 105 | [21 empty] | 0.3 | 90 | 1 | 0.6 | 1 |  | 17.5 | 16.2 | [7 empty] | 4100 | 27.3
80 | C60-FA30-SF10 | 64.49 | 21.2 | 5.51 | 0.69 | 4.09 | 3710 |  | 210 | 192.5 | 0.55 | [23 empty] | 5 | 52 | 27 | 3.5 | 10 | 105 | [21 empty] | 0.3 | 90 | 1 | 0.6 | 1 |  | 35 | 16.3 | [7 empty] | 2100 | 27.6
80 | Control | 64.49 | 21.2 | 5.51 | 0.69 | 4.09 | 3710 |  | 350 | 192.5 | 0.55 | [23 empty] | 5 | 52 | 27 | 3.5 | 10 | 0 | [21 empty] | 0.3 | 90 | 1 | 0.6 | 1 |  | 0 | 14.8 | [7 empty] | 4250 | 36.25
80 | C80-FA20 | 64.49 | 21.2 | 5.51 | 0.69 | 4.09 | 3710 |  | 280 | 192.5 | 0.55 |  | 0.5 | [21 empty] | 5 | 52 | 27 | 3.5 | 10 | 70 | [21 empty] | 0.3 | 90 | 1 | 0.6 | 1 |  | 0 | 15.5 | [7 empty] | 4200 | 35.15
80 | C70-FA30 | 64.49 | 21.2 | 5.51 | 0.69 | 4.09 | 3710 |  | 245 | 192.5 | 0.55 |  | 0.4 | [21 empty] | 5 | 52 | 27 | 3.5 | 10 | 105 | [21 empty] | 0.3 | 90 | 1 | 0.6 | 1 |  | 0 | 15.3 | [7 empty] | 3850 | 34.75
80 | C95-SF05 | 64.49 | 21.2 | 5.51 | 0.69 | 4.09 | 3710 |  | 332.5 | 192.5 | 0.55 |  | 0.54 | [21 empty] | 5 | 52 | 27 | 3.5 | 10 | 0 | [21 empty] | 0.3 | 90 | 1 | 0.6 | 1 |  | 17.5 | 15 | [7 empty] | 3800 | 32.1
80 | C90-SF10 | 64.49 | 21.2 | 5.51 | 0.69 | 4.09 | 3710 |  | 315 | 192.5 | 0.55 | [23 empty] | 5 | 52 | 27 | 3.5 | 10 | 0 | [21 empty] | 0.3 | 90 | 1 | 0.6 | 1 |  | 35 | 15.4 | [7 empty] | 2100 | 33.9
80 | C75-FA20-SF05 | 64.49 | 21.2 | 5.51 | 0.69 | 4.09 | 3710 |  | 262.5 | 192.5 | 0.55 | [23 empty] | 5 | 52 | 27 | 3.5 | 10 | 70 | [21 empty] | 0.3 | 90 | 1 | 0.6 | 1 |  | 17.5 | 15.4 | [7 empty] | 3300 | 36.3
80 | C70-FA20-SF10 | 64.49 | 21.2 | 5.51 | 0.69 | 4.09 | 3710 |  | 245 | 192.5 | 0.55 | [23 empty] | 5 | 52 | 27 | 3.5 | 10 | 70 | [21 empty] | 0.3 | 90 | 1 | 0.6 | 1 |  | 35 | 16 | [7 empty] | 2300 | 33.9
80 | C65-FA30-SF05 | 64.49 | 21.2 | 5.51 | 0.69 | 4.09 | 3710 |  | 227.5 | 192.5 | 0.55 | [23 empty] | 5 | 52 | 27 | 3.5 | 10 | 105 | [21 empty] | 0.3 | 90 | 1 | 0.6 | 1 |  | 17.5 | 15.7 | [7 empty] | 2800 | 27.7
80 | C60-FA30-SF10 | 64.49 | 21.2 | 5.51 | 0.69 | 4.09 | 3710 |  | 210 | 192.5 | 0.55 | [23 empty] | 5 | 52 | 27 | 3.5 | 10 | 105 | [21 empty] | 0.3 | 90 | 1 | 0.6 | 1 |  | 35 | 16.3 | [7 empty] | 2200 | 28.6
80 | Control | 64.49 | 21.2 | 5.51 | 0.69 | 4.09 | 3710 |  | 350 | 192.5 | 0.55 | [23 empty] | 5 | 52 | 27 | 3.5 | 10 | 0 | [21 empty] | 0.3 | 90 | 1 | 0.6 | 1 |  | 0 | 15 | [7 empty] | 4900 | 38.05
80 | C80-FA20 | 64.49 | 21.2 | 5.51 | 0.69 | 4.09 | 3710 |  | 280 | 192.5 | 0.55 | [23 empty] | 5 | 52 | 27 | 3.5 | 10 | 70 | [21 empty] | 0.3 | 90 | 1 | 0.6 | 1 |  | 0 | 15.3 | [7 empty] | 4700 | 35.4
80 | C70-FA30 | 64.49 | 21.2 | 5.51 | 0.69 | 4.09 | 3710 |  | 245 | 192.5 | 0.55 | [23 empty] | 5 | 52 | 27 | 3.5 | 10 | 105 | [21 empty] | 0.3 | 90 | 1 | 0.6 | 1 |  | 0 | 14.8 | [7 empty] | 3200 | 34.3
80 | C95-SF05 | 64.49 | 21.2 | 5.51 | 0.69 | 4.09 | 3710 |  | 332.5 | 192.5 | 0.55 | [23 empty] | 5 | 52 | 27 | 3.5 | 10 | 0 | [21 empty] | 0.3 | 90 | 1 | 0.6 | 1 |  | 17.5 | 14.3 | [7 empty] | 3350 | 32.05
80 | C90-SF10 | 64.49 | 21.2 | 5.51 | 0.69 | 4.09 | 3710 |  | 315 | 192.5 | 0.55 | [23 empty] | 5 | 52 | 27 | 3.5 | 10 | 0 | [21 empty] | 0.3 | 90 | 1 | 0.6 | 1 |  | 35 | 14 | [7 empty] | 2000 | 33.75
80 | C75-FA20-SF05 | 64.49 | 21.2 | 5.51 | 0.69 | 4.09 | 3710 |  | 262.5 | 192.5 | 0.55 | [23 empty] | 5 | 52 | 27 | 3.5 | 10 | 70 | [21 empty] | 0.3 | 90 | 1 | 0.6 | 1 |  | 17.5 | 16 | [7 empty] | 3000 | 37.1
80 | C70-FA20-SF10 | 64.49 | 21.2 | 5.51 | 0.69 | 4.09 | 3710 |  | 245 | 192.5 | 0.55 | [23 empty] | 5 | 52 | 27 | 3.5 | 10 | 70 | [21 empty] | 0.3 | 90 | 1 | 0.6 | 1 |  | 35 | 16.3 | [7 empty] | 2750 | 34.4
80 | C65-FA30-SF05 | 64.49 | 21.2 | 5.51 | 0.69 | 4.09 | 3710 |  | 227.5 | 192.5 | 0.55 | [23 empty] | 5 | 52 | 27 | 3.5 | 10 | 105 | [21 empty] | 0.3 | 90 | 1 | 0.6 | 1 |  | 17.5 | 15.8 | [7 empty] | 3100 | 28.8
80 | C60-FA30-SF10 | 64.49 | 21.2 | 5.51 | 0.69 | 4.09 | 3710 |  | 210 | 192.5 | 0.55 | [23 empty] | 5 | 52 | 27 | 3.5 | 10 | 105 | [21 empty] | 0.3 | 90 | 1 | 0.6 | 1 |  | 35 | 15.7 | [7 empty] | 1500 | 29.7
91 | 1 0 | 65.11 | 19.44 | 4.73 | 1.2 | 3.86 |  |  | 280 | 182 | 0.65 |  | 0.5 |  |  |  | 499 |  |  | 749 | [9 empty] | 760 | [9 empty] | 0 | [36 empty] | 3285 | 29.9 | Performance evaluation of concretes having different supplementary cementitious material dosages belonging to different strength ranges | B.S. Dhanya，
91 | 2 30% Slag A | 65.11 | 19.44 | 4.73 | 1.2 | 3.86 |  |  | 280 | 182 | 0.65 |  | 0.4 |  |  |  | 499 |  |  | 749 | [9 empty] | 760 | [9 empty] | 0 |  |  | 35.61 | 33.82 | 17.38 | 8.03 | 1.04 | 84 | [28 empty] | 1220 | 28.2
91 | 3 30% Slag B | 65.11 | 19.44 | 4.73 | 1.2 | 3.86 |  |  | 280 | 182 | 0.65 |  | 0.54 |  |  |  | 499 |  |  | 749 | [9 empty] | 760 | [9 empty] | 0 |  |  | 31.46 | 32.38 | 21.06 | 8.57 | 1.87 | 84 | [28 empty] | 1885 | 28.7
91 | 4 30% Class F fly ash | 65.11 | 19.44 | 4.73 | 1.2 | 3.86 |  |  | 280 | 182 | 0.65 |  | 0.67 |  |  |  | 499 |  |  | 749 | [9 empty] | 760 |  |  |  |  | 1.28 | 59.32 | 29.95 | 0.61 | 4.32 | 84 | [36 empty] | 3180 | 21.3
91 | 5 0 | 65.11 | 19.44 | 4.73 | 1.2 | 3.86 |  |  | 340 | 187 | 0.55 |  | 0 |  |  |  | 483 |  |  | 725 | [9 empty] | 735 | [9 empty] | 0 | [36 empty] | 4465 | 42.9
91 | 6 15% Slag A | 65.11 | 19.44 | 4.73 | 1.2 | 3.86 |  |  | 340 | 187 | 0.55 |  | 0.24 |  |  |  | 483 |  |  | 725 | [9 empty] | 735 | [9 empty] | 0 |  |  | 35.61 | 33.82 | 17.38 | 8.03 | 1.04 | 51 | [28 empty] | 2400 | 36
91 | 7 15% Slag B | 65.11 | 19.44 | 4.73 | 1.2 | 3.86 |  |  | 340 | 187 | 0.55 |  | 0.98 |  |  |  | 483 |  |  | 725 | [9 empty] | 735 | [9 empty] | 0 |  |  | 31.46 | 32.38 | 21.06 | 8.57 | 1.87 | 51 | [28 empty] | 2570 | 44.5
91 | 8 15% Class F fly ash | 65.11 | 19.44 | 4.73 | 1.2 | 3.86 |  |  | 340 | 187 | 0.55 |  | 0.01 |  |  |  | 483 |  |  | 725 | [9 empty] | 735 |  |  |  |  | 1.28 | 59.32 | 29.95 | 0.61 | 4.32 | 51 | [36 empty] | 2690 | 39.9
91 | 9 15% Class C fly ash | 65.11 | 19.44 | 4.73 | 1.2 | 3.86 |  |  | 340 | 187 | 0.55 |  | 0.04 |  |  |  | 483 |  |  | 725 | [9 empty] | 735 |  |  |  |  | 13.76 | 39.89 | 31.46 | 2.28 | 6.17 | 51 | [36 empty] | 4250 | 41.3
91 | 10 0 | 65.11 | 19.44 | 4.73 | 1.2 | 3.86 |  |  | 310 | 186 | 0.6 |  | 0.07 |  |  |  | 491 |  |  | 736 | [9 empty] | 747 | [9 empty] | 0 | [36 empty] | 4030 | 32.4
91 | 11 15% Slag A | 65.11 | 19.44 | 4.73 | 1.2 | 3.86 |  |  | 310 | 186 | 0.6 |  | 0.37 |  |  |  | 491 |  |  | 736 | [9 empty] | 747 | [12 empty] | 35.61 | 33.82 | 17.38 | 8.03 | 1.04 | 46.5 | [28 empty] | 2400 | 36
91 | 12 15% Slag B | 65.11 | 19.44 | 4.73 | 1.2 | 3.86 |  |  | 310 | 186 | 0.6 |  | 0.26 |  |  |  | 491 |  |  | 736 | [9 empty] | 747 | [12 empty] | 31.46 | 32.38 | 21.06 | 8.57 | 1.87 | 46.5 | [28 empty] | 3460 | 38.6
91 | 13 15% Class F fly ash | 65.11 | 19.44 | 4.73 | 1.2 | 3.86 |  |  | 310 | 186 | 0.6 |  | 0.13 |  |  |  | 491 |  |  | 736 | [9 empty] | 747 |  |  |  |  | 1.28 | 59.32 | 29.95 | 0.61 | 4.32 | 46.5 | [36 empty] | 1885 | 38.9
91 | 14 15% Class C fly ash | 65.11 | 19.44 | 4.73 | 1.2 | 3.86 |  |  | 310 | 186 | 0.6 |  | 0.2 |  |  |  | 491 |  |  | 736 | [9 empty] | 747 |  |  |  |  | 13.76 | 39.89 | 31.46 | 2.28 | 6.17 | 46.5 | [36 empty] | 3305 | 31.7
91 | 15 0 | 65.11 | 19.44 | 4.73 | 1.2 | 3.86 |  |  | 310 | 155 | 0.5 |  | 2.97 |  |  |  | 498 |  |  | 748 | [9 empty] | 759 | [46 empty] | 2720 | 43.8
91 | 16 15% Slag A | 65.11 | 19.44 | 4.73 | 1.2 | 3.86 |  |  | 310 | 155 | 0.5 |  | 3.35 |  |  |  | 498 |  |  | 748 | [9 empty] | 759 | [12 empty] | 35.61 | 33.82 | 17.38 | 8.03 | 1.04 | 46.5 | [28 empty] | 1795 | 44.7
91 | 17 15% Slag B | 65.11 | 19.44 | 4.73 | 1.2 | 3.86 |  |  | 310 | 155 | 0.5 |  | 3.57 |  |  |  | 498 |  |  | 748 | [9 empty] | 759 | [12 empty] | 31.46 | 32.38 | 21.06 | 8.57 | 1.87 | 46.5 | [28 empty] | 2460 | 49.2
91 | 18 30% Slag B | 65.11 | 19.44 | 4.73 | 1.2 | 3.86 |  |  | 310 | 155 | 0.5 |  | 3.83 |  |  |  | 498 |  |  | 748 | [9 empty] | 759 | [12 empty] | 31.46 | 32.38 | 21.06 | 8.57 | 1.87 | 93 | [28 empty] | 1720 | 44.7
91 | 19 50% Slag B | 65.11 | 19.44 | 4.73 | 1.2 | 3.86 |  |  | 310 | 155 | 0.5 |  | 4.39 |  |  |  | 498 |  |  | 748 | [9 empty] | 759 | [12 empty] | 31.46 | 32.38 | 21.06 | 8.57 | 1.87 | 155 | [28 empty] | 475 | 50.4
91 | 20 15% Class F fly ash | 65.11 | 19.44 | 4.73 | 1.2 | 3.86 |  |  | 310 | 155 | 0.5 |  | 0.37 |  |  |  | 498 |  |  | 748 | [9 empty] | 759 |  |  |  |  | 1.28 | 59.32 | 29.95 | 0.61 | 4.32 | 46.5 | [36 empty] | 1570 | 46.1
91 | 21 30% Class F fly ash | 65.11 | 19.44 | 4.73 | 1.2 | 3.86 |  |  | 310 | 155 | 0.5 |  | 3.75 |  |  |  | 498 |  |  | 748 | [9 empty] | 759 |  |  |  |  | 1.28 | 59.32 | 29.95 | 0.61 | 4.32 | 93 | [36 empty] | 1010 | 35.2
91 | 22 50% Class F fly ash | 65.11 | 19.44 | 4.73 | 1.2 | 3.86 |  |  | 310 | 155 | 0.5 |  | 2.38 |  |  |  | 498 |  |  | 748 | [9 empty] | 759 |  |  |  |  | 1.28 | 59.32 | 29.95 | 0.61 | 4.32 | 155 | [36 empty] | 720 | 23.2
91 | 23 15% Class C fly ash | 65.11 | 19.44 | 4.73 | 1.2 | 3.86 |  |  | 310 | 155 | 0.5 |  | 0.34 |  |  |  | 498 |  |  | 748 | [9 empty] | 759 |  |  |  |  | 13.76 | 39.89 | 31.46 | 2.28 | 6.17 | 46.5 | [36 empty] | 2490 | 41.1
91 | 24 30% Class C fly ash | 65.11 | 19.44 | 4.73 | 1.2 | 3.86 |  |  | 310 | 155 | 0.5 |  | 0.5 |  |  |  | 498 |  |  | 748 | [9 empty] | 759 |  |  |  |  | 13.76 | 39.89 | 31.46 | 2.28 | 6.17 | 93 | [36 empty] | 2885 | 37.9
91 | 25 0 | 65.11 | 19.44 | 4.73 | 1.2 | 3.86 |  |  | 380 | 152 | 0.4 |  | 2.28 |  |  |  | 482 |  |  | 723 | [9 empty] | 733 | [46 empty] | 1515 | 70.5
91 | 26 15% Slag B | 65.11 | 19.44 | 4.73 | 1.2 | 3.86 |  |  | 380 | 152 | 0.4 |  | 2.1 |  |  |  | 482 |  |  | 723 | [9 empty] | 733 | [12 empty] | 31.46 | 32.38 | 21.06 | 8.57 | 1.87 | 57 | [28 empty] | 1340 | 65.7
91 | 27 30% Slag B | 65.11 | 19.44 | 4.73 | 1.2 | 3.86 |  |  | 380 | 152 | 0.4 |  | 2 |  |  |  | 482 |  |  | 723 | [9 empty] | 733 | [12 empty] | 31.46 | 32.38 | 21.06 | 8.57 | 1.87 | 114 | [28 empty] | 975 | 66.2
91 | 28 50% Slag B | 65.11 | 19.44 | 4.73 | 1.2 | 3.86 |  |  | 380 | 152 | 0.4 |  | 2.28 |  |  |  | 482 |  |  | 723 | [9 empty] | 733 | [12 empty] | 31.46 | 32.38 | 21.06 | 8.57 | 1.87 | 190 | [28 empty] | 390 | 59.1
91 | 29 15% Class F fly ash | 65.11 | 19.44 | 4.73 | 1.2 | 3.86 |  |  | 380 | 152 | 0.4 |  | 2.1 |  |  |  | 482 |  |  | 723 | [9 empty] | 733 |  |  |  |  | 1.28 | 59.32 | 29.95 | 0.61 | 4.32 | 57 | [36 empty] | 1910 | 53.1
91 | 30 30% Class F fly ash | 65.11 | 19.44 | 4.73 | 1.2 | 3.86 |  |  | 380 | 152 | 0.4 |  | 1.5 |  |  |  | 482 |  |  | 723 | [9 empty] | 733 |  |  |  |  | 1.28 | 59.32 | 29.95 | 0.61 | 4.32 | 114 | [36 empty] | 1555 | 41.7
91 | 31 50% Class F fly ash | 65.11 | 19.44 | 4.73 | 1.2 | 3.86 |  |  | 380 | 152 | 0.4 |  | 2.28 |  |  |  | 482 |  |  | 723 | [9 empty] | 733 |  |  |  |  | 1.28 | 59.32 | 29.95 | 0.61 | 4.32 | 190 | [36 empty] | 1000 | 36.6
91 | 32 0 | 65.11 | 19.44 | 4.73 | 1.2 | 3.86 |  |  | 300 | 150 | 0.5 |  | 2.52 |  |  |  | 502 |  |  | 753 | [9 empty] | 764 | [46 empty] | 3259 | 46.1
91 | 33 0 | 65.11 | 19.44 | 4.73 | 1.2 | 3.86 |  |  | 300 | 165 | 0.55 |  | 1.58 |  |  |  | 498 |  |  | 748 | [9 empty] | 759 | [46 empty] | 4200 | 50.8
91 | 34 0 | 65.11 | 19.44 | 4.73 | 1.2 | 3.86 |  |  | 320 | 144 | 0.45 |  | 3.3 |  |  |  | 499 |  |  | 748 | [9 empty] | 759 | [46 empty] | 2735 | 48.4
91 | 35 0 | 65.11 | 19.44 | 4.73 | 1.2 | 3.86 |  |  | 340 | 153 | 0.45 |  | 2.45 |  |  |  | 492 |  |  | 737 | [9 empty] | 748 | [46 empty] | 3130 | 47.8
91 | 36 0 | 65.11 | 19.44 | 4.73 | 1.2 | 3.86 |  |  | 340 | 136 | 0.4 |  | 5.71 |  |  |  | 496 |  |  | 744 | [9 empty] | 755 | [46 empty] | 2225 | 47.5
91 | 37 0 | 65.11 | 19.44 | 4.73 | 1.2 | 3.86 |  |  | 360 | 144 | 0.4 |  | 2.16 |  |  |  | 489 |  |  | 733 | [9 empty] | 744 | [46 empty] | 2770 | 54.1
91 | 38 0 | 65.11 | 19.44 | 4.73 | 1.2 | 3.86 |  |  | 400 | 160 | 0.4 |  | 2.88 |  |  |  | 475 |  |  | 712 | [9 empty] | 723 | [46 empty] | 2135 | 48.9
93 | S1 | 62.28 | 21.08 | 5.47 | 1.73 | 3.96 |  | 42.5 | 380.9 | 160 | 0.42 | 25% | 1.5 | [21 empty] | 2.93 | 65.7 | 20.63 | 2.25 | 4.65 | 0 | [27 empty] | 0 | [8 empty] | 1780.45 | 43.35 | Grey target decision analysis of optimum mixing ratio of LWAS based on the comprehensive performance | Hesong Jin,Haiyan Xu,Shiyu Yang
93 | S2 | 62.28 | 21.08 | 5.47 | 1.73 | 3.96 |  | 42.5 | 340.4 | 160 | 0.47 | 25% | 1.5 | [21 empty] | 2.93 | 65.7 | 20.63 | 2.25 | 4.65 | 15 | [27 empty] | 5 | [8 empty] | 677.25 | 38.2
93 | S3 | 62.28 | 21.08 | 5.47 | 1.73 | 3.96 |  | 42.5 | 307.7 | 160 | 0.52 | 25% | 1.5 | [21 empty] | 2.93 | 65.7 | 20.63 | 2.25 | 4.65 | 30 | [27 empty] | 10 | [8 empty] | 3645.53 | 28.66
93 | S4 | 62.28 | 21.08 | 5.47 | 1.73 | 3.96 |  | 42.5 | 428.6 | 180 | 0.42 | 25% | 1.5 | [21 empty] | 2.93 | 65.7 | 20.63 | 2.25 | 4.65 | 30 | [27 empty] | 5 | [8 empty] | 796.88 | 36.72
93 | S5 | 62.28 | 21.08 | 5.47 | 1.73 | 3.96 |  | 42.5 | 382.9 | 180 | 0.47 | 25% | 1.5 | [21 empty] | 2.93 | 65.7 | 20.63 | 2.25 | 4.65 | 0 | [27 empty] | 10 | [8 empty] | 5264.61 | 41.5
93 | S6 | 62.28 | 21.08 | 5.47 | 1.73 | 3.96 |  | 42.5 | 346.2 | 180 | 0.52 | 25% | 1.5 | [21 empty] | 2.93 | 65.7 | 20.63 | 2.25 | 4.65 | 15 | [27 empty] | 0 | [8 empty] | 4701.31 | 34.64
93 | S7 | 62.28 | 21.08 | 5.47 | 1.73 | 3.96 |  | 42.5 | 476.2 | 200 | 0.42 | 25% | 1.5 | [21 empty] | 2.93 | 65.7 | 20.63 | 2.25 | 4.65 | 15 | [27 empty] | 10 | [8 empty] | 441.96 | 41.47
93 | S8 | 62.28 | 21.08 | 5.47 | 1.73 | 3.96 |  | 42.5 | 425.5 | 200 | 0.47 | 25% | 1.5 | [21 empty] | 2.93 | 65.7 | 20.63 | 2.25 | 4.65 | 30 | [27 empty] | 0 | [8 empty] | 1735.63 | 31.74
93 | S9 | 62.28 | 21.08 | 5.47 | 1.73 | 3.96 |  | 42.5 | 384.6 | 200 | 0.52 | 25% | 1.5 | [21 empty] | 2.93 | 65.7 | 20.63 | 2.25 | 4.65 | 0 | [27 empty] | 5 | [8 empty] | 4881.99 | 34.35
96 | CEM I 42.5 | 63.98 | 20.64 | 5.06 | 1.2 | 3.14 |  | 42.5 | 308.1 | 200.3 | 0.65 |  | 0.25 |  |  |  | 558.3 |  |  | 616 | [8 empty] | 1.58 | 537.6 | 1.58 |  | 191.8 | [43 empty] | 7441 |  | Examining the electrical properties of plain and blended cement concretes: | Erhan Güneyisi
96 | CEM I 42.5 | 63.98 | 20.64 | 5.06 | 1.2 | 3.14 |  | 42.5 | 405.4 | 182.4 | 0.45 |  | 0.75 |  |  |  | 536.2 |  |  | 591.6 | [8 empty] | 1.58 | 516.3 | 1.58 |  | 184.2 | [43 empty] | 5801 |  | Relationship between charge passed and initial current | , Turan Özturan, Mehmet Gesog˘lu
96 | CEM I/SR 32.5 | 63.28 | 20.86 | 3.95 | 1.2 | 5.04 |  | 32.5 | 308.3 | 200.4 | 0.65 |  | 0.25 |  |  |  | 556.2 |  |  | 613.8 | [8 empty] | 1.58 | 535.6 | 1.58 |  | 191.1 | [43 empty] | 9734
96 | CEM I/SR 32.5 | 63.28 | 20.86 | 3.95 | 1.2 | 5.04 |  | 32.5 | 402.8 | 181.3 | 0.45 |  | 0.75 |  |  |  | 529.7 |  |  | 584.5 | [8 empty] | 1.58 | 510.1 | 1.58 |  | 182 | [43 empty] | 5778
96 | CEM II/A-M 42.5 | 61.78 | 18.38 | 5.05 | 1.36 | 2.89 |  | 42.5 | 302.8 | 196.8 | 0.65 |  | 0.25 |  |  |  | 547.8 |  |  | 604.4 | [8 empty] | 1.58 | 527.5 | 1.58 |  | 188.2 | [43 empty] | 8610
96 | CEM II/A-M 42.5 | 61.78 | 18.38 | 5.05 | 1.36 | 2.89 |  | 42.5 | 399.6 | 179.8 | 0.45 |  | 0.75 |  |  |  | 527.5 |  |  | 582 | [8 empty] | 1.58 | 507.9 | 1.58 |  | 181.2 | [43 empty] | 5427
96 | CEM II/B-M 42.5 | 52.55 | 28.34 | 7.33 | 2.09 | 2.89 |  | 42.5 | 304.7 | 198.1 | 0.65 |  | 0.25 |  |  |  | 548.6 |  |  | 605.4 | [8 empty] | 1.58 | 528.3 | 1.58 |  | 188.5 | [43 empty] | 7694
96 | CEM II/B-M 42.5 | 52.55 | 28.34 | 7.33 | 2.09 | 2.89 |  | 42.5 | 399.5 | 179.8 | 0.45 |  | 0.75 |  |  |  | 523.7 |  |  | 577.9 | [8 empty] | 1.58 | 504.3 | 1.58 |  | 179.9 | [43 empty] | 4286
96 | CEM II/B-M 32.5a | 48.63 | 31.08 | 8.11 | 2.2 | 2.9 |  | 32.5 | 304.9 | 198.2 | 0.65 |  | 0.25 |  |  |  | 547.6 |  |  | 604.2 | [8 empty] | 1.58 | 527.3 | 1.58 |  | 188.1 | [43 empty] | 9345
96 | CEM II/B-M 32.5a | 48.63 | 31.08 | 8.11 | 2.2 | 2.9 |  | 32.5 | 404.5 | 182 | 0.45 |  | 1.1 |  |  |  | 527.6 |  |  | 582.1 | [8 empty] | 1.58 | 508 | 1.58 |  | 181.2 | [43 empty] | 5806
96 | CEM II/B-M 32.5b | 51.13 | 24.64 | 6.53 | 1.57 | 3.75 |  | 32.5 | 303.8 | 197.5 | 0.65 |  | 0.25 |  |  |  | 545.3 |  |  | 601.7 | [8 empty] | 1.58 | 525.1 | 1.58 |  | 187.3 | [43 empty] | 9772
96 | CEM II/B-M 32.5b | 51.13 | 24.64 | 6.53 | 1.57 | 3.75 |  | 32.5 | 401 | 180.4 | 0.45 |  | 1.1 |  |  |  | 522.6 |  |  | 576.7 | [8 empty] | 1.58 | 503.2 | 1.58 |  | 179.5 | [43 empty] | 8354
96 | CEM III/A 42.5 | 49.94 | 28.81 | 7.2 | 4.44 | 2.31 |  | 42.5 | 306.4 | 199.2 | 0.65 |  | 0.25 |  |  |  | 549.7 |  |  | 606.5 | [8 empty] | 1.58 | 529.3 | 1.58 |  | 188.8 | [43 empty] | 6249
96 | CEM III/A 42.5 | 49.94 | 28.81 | 7.2 | 4.44 | 2.31 |  | 42.5 | 399.8 | 179.9 | 0.45 |  | 1 |  |  |  | 521 |  |  | 574.9 | [8 empty] | 1.58 | 501.7 | 1.58 |  | 179 | [43 empty] | 5067
96 | CEM V/A 42.5 | 48 | 25.63 | 5.06 | 0 | 3.72 |  | 42.5 | 306.5 | 199.2 | 0.65 |  | 0.25 |  |  |  | 552.9 |  |  | 610.1 | [8 empty] | 1.58 | 532.4 | 1.58 |  | 189.9 | [43 empty] | 8883
96 | CEM V/A 42.5 | 48 | 25.63 | 5.06 | 0 | 3.72 |  | 42.5 | 400.7 | 180.3 | 0.45 |  | 1 |  |  |  | 526 |  |  | 580.4 | [8 empty] | 1.58 | 506.5 | 1.58 |  | 180.7 | [43 empty] | 4186
96 | CEM I 42.5 | 63.98 | 20.64 | 5.06 | 1.2 | 3.14 |  | 42.5 | 308.1 | 200.3 | 0.65 |  | 0.25 |  |  |  | 558.3 |  |  | 616 | [8 empty] | 1.58 | 537.6 | 1.58 |  | 191.8 | [43 empty] | 7118
96 | CEM I 42.5 | 63.98 | 20.64 | 5.06 | 1.2 | 3.14 |  | 42.5 | 405.4 | 182.4 | 0.45 |  | 0.75 |  |  |  | 536.2 |  |  | 591.6 | [8 empty] | 1.58 | 516.3 | 1.58 |  | 184.2 | [43 empty] | 4869
96 | CEM I/SR 32.5 | 63.28 | 20.86 | 3.95 | 1.2 | 5.04 |  | 32.5 | 308.3 | 200.4 | 0.65 |  | 0.25 |  |  |  | 556.2 |  |  | 613.8 | [8 empty] | 1.58 | 535.6 | 1.58 |  | 191.1 | [43 empty] | 9679
96 | CEM I/SR 32.5 | 63.28 | 20.86 | 3.95 | 1.2 | 5.04 |  | 32.5 | 402.8 | 181.3 | 0.45 |  | 0.75 |  |  |  | 529.7 |  |  | 584.5 | [8 empty] | 1.58 | 510.1 | 1.58 |  | 182 | [43 empty] | 4943
96 | CEM II/A-M 42.5 | 61.78 | 18.38 | 5.05 | 1.36 | 2.89 |  | 42.5 | 302.8 | 196.8 | 0.65 |  | 0.25 |  |  |  | 547.8 |  |  | 604.4 | [8 empty] | 1.58 | 527.5 | 1.58 |  | 188.2 | [43 empty] | 6933
96 | CEM II/A-M 42.5 | 61.78 | 18.38 | 5.05 | 1.36 | 2.89 |  | 42.5 | 399.6 | 179.8 | 0.45 |  | 0.75 |  |  |  | 527.5 |  |  | 582 | [8 empty] | 1.58 | 507.9 | 1.58 |  | 181.2 | [43 empty] | 5230
96 | CEM II/B-M 42.5 | 52.55 | 28.34 | 7.33 | 2.09 | 2.89 |  | 42.5 | 304.7 | 198.1 | 0.65 |  | 0.25 |  |  |  | 548.6 |  |  | 605.4 | [8 empty] | 1.58 | 528.3 | 1.58 |  | 188.5 | [43 empty] | 5608
96 | CEM II/B-M 42.5 | 52.55 | 28.34 | 7.33 | 2.09 | 2.89 |  | 42.5 | 399.5 | 179.8 | 0.45 |  | 0.75 |  |  |  | 523.7 |  |  | 577.9 | [8 empty] | 1.58 | 504.3 | 1.58 |  | 179.9 | [43 empty] | 3475
96 | CEM II/B-M 32.5a | 48.63 | 31.08 | 8.11 | 2.2 | 2.9 |  | 32.5 | 304.9 | 198.2 | 0.65 |  | 0.25 |  |  |  | 547.6 |  |  | 604.2 | [8 empty] | 1.58 | 527.3 | 1.58 |  | 188.1 | [43 empty] | 8523
96 | CEM II/B-M 32.5a | 48.63 | 31.08 | 8.11 | 2.2 | 2.9 |  | 32.5 | 404.5 | 182 | 0.45 |  | 1.1 |  |  |  | 527.6 |  |  | 582.1 | [8 empty] | 1.58 | 508 | 1.58 |  | 181.2 | [43 empty] | 3820
96 | CEM II/B-M 32.5b | 51.13 | 24.64 | 6.53 | 1.57 | 3.75 |  | 32.5 | 303.8 | 197.5 | 0.65 |  | 0.25 |  |  |  | 545.3 |  |  | 601.7 | [8 empty] | 1.58 | 525.1 | 1.58 |  | 187.3 | [43 empty] | 7703
96 | CEM II/B-M 32.5b | 51.13 | 24.64 | 6.53 | 1.57 | 3.75 |  | 32.5 | 401 | 180.4 | 0.45 |  | 1.1 |  |  |  | 522.6 |  |  | 576.7 | [8 empty] | 1.58 | 503.2 | 1.58 |  | 179.5 | [43 empty] | 5780
96 | CEM III/A 42.5 | 49.94 | 28.81 | 7.2 | 4.44 | 2.31 |  | 42.5 | 306.4 | 199.2 | 0.65 |  | 0.25 |  |  |  | 549.7 |  |  | 606.5 | [8 empty] | 1.58 | 529.3 | 1.58 |  | 188.8 | [43 empty] | 2395
96 | CEM III/A 42.5 | 49.94 | 28.81 | 7.2 | 4.44 | 2.31 |  | 42.5 | 399.8 | 179.9 | 0.45 |  | 1 |  |  |  | 521 |  |  | 574.9 | [8 empty] | 1.58 | 501.7 | 1.58 |  | 179 | [43 empty] | 1922
96 | CEM V/A 42.5 | 48 | 25.63 | 5.06 | 0 | 3.72 |  | 42.5 | 306.5 | 199.2 | 0.65 |  | 0.25 |  |  |  | 552.9 |  |  | 610.1 | [8 empty] | 1.58 | 532.4 | 1.58 |  | 189.9 | [43 empty] | 4382
96 | CEM V/A 42.5 | 48 | 25.63 | 5.06 | 0 | 3.72 |  | 42.5 | 400.7 | 180.3 | 0.45 |  | 1 |  |  |  | 526 |  |  | 580.4 | [8 empty] | 1.58 | 506.5 | 1.58 |  | 180.7 | [43 empty] | 3083
96 | CEM I 42.5 | 63.98 | 20.64 | 5.06 | 1.2 | 3.14 |  | 42.5 | 308.1 | 200.3 | 0.65 |  | 0.25 |  |  |  | 558.3 |  |  | 616 | [8 empty] | 1.58 | 537.6 | 1.58 |  | 191.8 | [43 empty] | 6828
96 | CEM I 42.5 | 63.98 | 20.64 | 5.06 | 1.2 | 3.14 |  | 42.5 | 405.4 | 182.4 | 0.45 |  | 0.75 |  |  |  | 536.2 |  |  | 591.6 | [8 empty] | 1.58 | 516.3 | 1.58 |  | 184.2 | [43 empty] | 4575
96 | CEM I/SR 32.5 | 63.28 | 20.86 | 3.95 | 1.2 | 5.04 |  | 32.5 | 308.3 | 200.4 | 0.65 |  | 0.25 |  |  |  | 556.2 |  |  | 613.8 | [8 empty] | 1.58 | 535.6 | 1.58 |  | 191.1 | [43 empty] | 6717
96 | CEM I/SR 32.5 | 63.28 | 20.86 | 3.95 | 1.2 | 5.04 |  | 32.5 | 402.8 | 181.3 | 0.45 |  | 0.75 |  |  |  | 529.7 |  |  | 584.5 | [8 empty] | 1.58 | 510.1 | 1.58 |  | 182 | [43 empty] | 4257
96 | CEM II/A-M 42.5 | 61.78 | 18.38 | 5.05 | 1.36 | 2.89 |  | 42.5 | 302.8 | 196.8 | 0.65 |  | 0.25 |  |  |  | 547.8 |  |  | 604.4 | [8 empty] | 1.58 | 527.5 | 1.58 |  | 188.2 | [43 empty] | 6425
96 | CEM II/A-M 42.5 | 61.78 | 18.38 | 5.05 | 1.36 | 2.89 |  | 42.5 | 399.6 | 179.8 | 0.45 |  | 0.75 |  |  |  | 527.5 |  |  | 582 | [8 empty] | 1.58 | 507.9 | 1.58 |  | 181.2 | [43 empty] | 4786
96 | CEM II/B-M 42.5 | 52.55 | 28.34 | 7.33 | 2.09 | 2.89 |  | 42.5 | 304.7 | 198.1 | 0.65 |  | 0.25 |  |  |  | 548.6 |  |  | 605.4 | [8 empty] | 1.58 | 528.3 | 1.58 |  | 188.5 | [43 empty] | 4922
96 | CEM II/B-M 42.5 | 52.55 | 28.34 | 7.33 | 2.09 | 2.89 |  | 42.5 | 399.5 | 179.8 | 0.45 |  | 0.75 |  |  |  | 523.7 |  |  | 577.9 | [8 empty] | 1.58 | 504.3 | 1.58 |  | 179.9 | [43 empty] | 2988
96 | CEM II/B-M 32.5a | 48.63 | 31.08 | 8.11 | 2.2 | 2.9 |  | 32.5 | 304.9 | 198.2 | 0.65 |  | 0.25 |  |  |  | 547.6 |  |  | 604.2 | [8 empty] | 1.58 | 527.3 | 1.58 |  | 188.1 | [43 empty] | 2215
96 | CEM II/B-M 32.5a | 48.63 | 31.08 | 8.11 | 2.2 | 2.9 |  | 32.5 | 404.5 | 182 | 0.45 |  | 1.1 |  |  |  | 527.6 |  |  | 582.1 | [8 empty] | 1.58 | 508 | 1.58 |  | 181.2 | [43 empty] | 1943
96 | CEM II/B-M 32.5b | 51.13 | 24.64 | 6.53 | 1.57 | 3.75 |  | 32.5 | 303.8 | 197.5 | 0.65 |  | 0.25 |  |  |  | 545.3 |  |  | 601.7 | [8 empty] | 1.58 | 525.1 | 1.58 |  | 187.3 | [43 empty] | 4792
96 | CEM II/B-M 32.5b | 51.13 | 24.64 | 6.53 | 1.57 | 3.75 |  | 32.5 | 401 | 180.4 | 0.45 |  | 1.1 |  |  |  | 522.6 |  |  | 576.7 | [8 empty] | 1.58 | 503.2 | 1.58 |  | 179.5 | [43 empty] | 3223
96 | CEM III/A 42.5 | 49.94 | 28.81 | 7.2 | 4.44 | 2.31 |  | 42.5 | 306.4 | 199.2 | 0.65 |  | 0.25 |  |  |  | 549.7 |  |  | 606.5 | [8 empty] | 1.58 | 529.3 | 1.58 |  | 188.8 | [43 empty] | 1384
96 | CEM III/A 42.5 | 49.94 | 28.81 | 7.2 | 4.44 | 2.31 |  | 42.5 | 399.8 | 179.9 | 0.45 |  | 1 |  |  |  | 521 |  |  | 574.9 | [8 empty] | 1.58 | 501.7 | 1.58 |  | 179 | [43 empty] | 1231
96 | CEM V/A 42.5 | 48 | 25.63 | 5.06 | 0 | 3.72 |  | 42.5 | 306.5 | 199.2 | 0.65 |  | 0.25 |  |  |  | 552.9 |  |  | 610.1 | [8 empty] | 1.58 | 532.4 | 1.58 |  | 189.9 | [43 empty] | 3279
96 | CEM V/A 42.5 | 48 | 25.63 | 5.06 | 0 | 3.72 |  | 42.5 | 400.7 | 180.3 | 0.45 |  | 1 |  |  |  | 526 |  |  | 580.4 | [8 empty] | 1.58 | 506.5 | 1.58 |  | 180.7 | [43 empty] | 1911
97 | CC-REF | 63.5 | 20.9 | 4.2 |  | 5.3 |  | 25 | 366 | 220 | 0.6 | [8 empty] | 1001 | [8 empty] | 2.1 | 725 | [46 empty] | 8451 | 24 | Experimental characterization of binary and ternary blended-cement concretes containing ultrafine residual rice husk and sugar cane bagasse ashes | G.C. Cordeiro
97 | HS-REF | 63.5 | 20.9 | 4.2 |  | 5.3 |  | 60 | 478 | 167 | 0.35 | [8 empty] | 905 | [8 empty] | 2.1 | 860 | [46 empty] | 1179 | 60
98 | H28 | 52.68 | 27.07 | 9.14 | 5.13 | 1.96 |  | 46 | 400 | 145 | 0.36 |  | 1 | [6 empty] | 1005 | [9 empty] | 839 | [38 empty] | 14.03 | [5 empty] | 3.068 |  |  | 38.17 | Effect of curing environments on strength, porosity and chloride ingress resistance of blast furnace slag cement concretes: A construction site study | How-Ji Chen,Shao-Siang Huang,Chao-Wei Tang,M.A.Malek
98 | HS34 | 52.68 | 27.07 | 9.14 | 5.13 | 1.96 |  | 46 | 475 | 160 | 0.34 |  | 1.5 | [6 empty] | 839 | [9 empty] | 898 | [38 empty] | 9.32 | [5 empty] | 1.776 |  |  | 40.92
98 | H34 | 52.68 | 27.07 | 9.14 | 5.13 | 1.96 |  | 46 | 455 | 150 | 0.33 |  | 1 | [6 empty] | 971 | [9 empty] | 808 | [38 empty] | 10.66 | [5 empty] | 2.831 |  |  | 42.88
98 | O28 | 64.03 | 20.88 | 5.29 | 1.24 | 3.21 |  | 42 | 400 | 145 | 0.36 |  | 1 | [6 empty] | 1005 | [9 empty] | 853 | [38 empty] | 14.51 | [5 empty] | 1.199 |  |  | 45.72
98 | OS34 | 64.03 | 20.88 | 5.29 | 1.24 | 3.21 |  | 42 | 475 | 160 | 0.34 |  | 1.5 | [6 empty] | 839 | [9 empty] | 915 | [38 empty] | 11.69 | [5 empty] | 9.273 |  |  | 43.22
98 | O34 | 64.03 | 20.88 | 5.29 | 1.24 | 3.21 |  | 42 | 455 | 150 | 0.33 |  | 1 | [6 empty] | 971 | [9 empty] | 824 | [38 empty] | 10.31 | [5 empty] | 9.688 |  |  | 45.47
98 | H28 | 52.68 | 27.07 | 9.14 | 5.13 | 1.96 |  | 46 | 400 | 145 | 0.36 |  | 1 | [6 empty] | 1005 | [9 empty] | 839 | [38 empty] | 15.52 | [8 empty] | 35.43
98 | HS34 | 52.68 | 27.07 | 9.14 | 5.13 | 1.96 |  | 46 | 475 | 160 | 0.34 |  | 1.5 | [6 empty] | 839 | [9 empty] | 898 | [38 empty] | 11.29 | [8 empty] | 38.56
98 | H34 | 52.68 | 27.07 | 9.14 | 5.13 | 1.96 |  | 46 | 455 | 150 | 0.33 |  | 1 | [6 empty] | 971 | [9 empty] | 808 | [38 empty] | 11.35 | [8 empty] | 42.29
98 | O28 | 64.03 | 20.88 | 5.29 | 1.24 | 3.21 |  | 42 | 400 | 145 | 0.36 |  | 1 | [6 empty] | 1005 | [9 empty] | 853 | [38 empty] | 16.26 | [8 empty] | 39.49
98 | OS34 | 64.03 | 20.88 | 5.29 | 1.24 | 3.21 |  | 42 | 475 | 160 | 0.34 |  | 1.5 | [6 empty] | 839 | [9 empty] | 915 | [38 empty] | 11.85 | [8 empty] | 38.12
98 | O34 | 64.03 | 20.88 | 5.29 | 1.24 | 3.21 |  | 42 | 455 | 150 | 0.33 |  | 1 | [6 empty] | 971 | [9 empty] | 824 | [38 empty] | 11.14 | [8 empty] | 42.29
100 | M1 | 70.46 | 16.16 | 3.67 | 0.73 | 4.77 |  | 54 | 309 | 169.95 | 0.55 |  | 0.6 | [8 empty] | 1054 | [7 empty] | 843 | [31 empty] | 0.91 | 94.25 | 0.38 | 0.42 | 0.4 |  |  | 8.27 | [7 empty] | 2150 | 38.27 | Investigation on micronized biomass silica as a sustainable material | J. Prameetthaa, B.H. Bharatkumar
100 | M2 | 70.46 | 16.16 | 3.67 | 0.73 | 4.77 |  | 54 | 309 | 169.95 | 0.55 |  | 0.7 | [8 empty] | 953 | [7 empty] | 843 | [31 empty] | 0.91 | 94.25 | 0.38 | 0.42 | 0.4 |  |  | 10 | [7 empty] | 2910 | 33.26
100 | M3 | 70.46 | 16.16 | 3.67 | 0.73 | 4.77 |  | 54 | 309 | 169.95 | 0.55 |  | 0.7 | [8 empty] | 1027 | [7 empty] | 843 | [31 empty] | 0.91 | 94.25 | 0.38 | 0.42 | 0.4 |  |  | 9.68 | [7 empty] | 2750 | 35.6
100 | M4 | 70.46 | 16.16 | 3.67 | 0.73 | 4.77 |  | 54 | 284 | 156.2 | 0.55 |  | 0.9 | [8 empty] | 1027 | [7 empty] | 843 | [31 empty] | 0.91 | 94.25 | 0.38 | 0.42 | 0.4 |  |  | 9.43 | [7 empty] | 2500 | 39.39
100 | M5 | 70.46 | 16.16 | 3.67 | 0.73 | 4.77 |  | 54 | 340 | 170 | 0.5 |  | 0.7 | [8 empty] | 1058 | [7 empty] | 813 | [31 empty] | 0.91 | 94.25 | 0.38 | 0.42 | 0.4 |  |  | 7.97 | [7 empty] | 1750 | 45.86
100 | M6 | 70.46 | 16.16 | 3.67 | 0.73 | 4.77 |  | 54 | 340 | 170 | 0.5 |  | 0.8 | [8 empty] | 1031 | [7 empty] | 813 | [31 empty] | 0.91 | 94.25 | 0.38 | 0.42 | 0.4 |  |  | 9.45 | [7 empty] | 2340 | 39.12
100 | M7 | 70.46 | 16.16 | 3.67 | 0.73 | 4.77 |  | 54 | 313 | 156.5 | 0.5 |  | 0.9 | [8 empty] | 1031 | [7 empty] | 813 | [31 empty] | 0.91 | 94.25 | 0.38 | 0.42 | 0.4 |  |  | 8.86 | [7 empty] | 2940 | 43.06
100 | M8 | 70.46 | 16.16 | 3.67 | 0.73 | 4.77 |  | 54 | 378 | 170.1 | 0.45 |  | 0.8 | [8 empty] | 1059 | [7 empty] | 781 | [31 empty] | 0.91 | 94.25 | 0.38 | 0.42 | 0.4 |  |  | 7.38 | [7 empty] | 1430 | 50.49
100 | M9 | 70.46 | 16.16 | 3.67 | 0.73 | 4.77 |  | 54 | 378 | 170.1 | 0.45 |  | 0.9 | [8 empty] | 1036 | [7 empty] | 781 | [31 empty] | 0.91 | 94.25 | 0.38 | 0.42 | 0.4 |  |  | 9.17 | [7 empty] | 1920 | 45.29
100 | M10 | 70.46 | 16.16 | 3.67 | 0.73 | 4.77 |  | 54 | 348 | 156.6 | 0.45 |  | 1 | [8 empty] | 1036 | [7 empty] | 781 | [31 empty] | 0.91 | 94.25 | 0.38 | 0.42 | 0.4 |  |  | 6.53 | [7 empty] | 1630 | 49.18
106 | CTL0.5 | 65.3 | 20.8 | 4.3 | 2.17 | 2.2 | 3200 |  | 375 | 187.5 | 0.5 |  | 0 |  |  |  |  | 785 | [11 empty] | 959 | [12 empty] | 34.8 | 37.5 | 6.4 | 8.6 | 0.51 | 0 | [26 empty] | 18 |  | 5160 | 44 | Studying effects of low-reactivity GGBFS on chloride resistance of conventional and high strength concretes | A. A. Ramezanianpour . A. Kazemian . M. A. Moghaddam . F. Moodi . A. M. Ramezanianpour
106 | CTL0.4 | 65.3 | 20.8 | 4.3 | 2.17 | 2.2 | 3200 |  | 375 | 150 | 0.4 |  | 0.36 |  |  |  |  | 828 | [11 empty] | 1012 | [12 empty] | 34.8 | 37.5 | 6.4 | 8.6 | 0.51 | 0 | [26 empty] | 16.2 |  | 4244 | 51
106 | CTL0.35 | 65.3 | 20.8 | 4.3 | 2.17 | 2.2 | 3200 |  | 375 | 131.25 | 0.35 |  | 0.52 |  |  |  |  | 850 | [11 empty] | 1038 | [12 empty] | 34.8 | 37.5 | 6.4 | 8.6 | 0.51 | 0 | [26 empty] | 13.9 |  | 4349 | 60.5
106 | S1-0.5(20) | 65.3 | 20.8 | 4.3 | 2.17 | 2.2 | 3200 |  | 300 | 150 | 0.5 |  | 0 |  |  |  |  | 782 | [11 empty] | 955 | [12 empty] | 34.8 | 37.5 | 6.4 | 8.6 | 0.51 | 75 | [26 empty] | 17.9 |  | 3690 | 38
106 | S1-0.4(20) | 65.3 | 20.8 | 4.3 | 2.17 | 2.2 | 3200 |  | 300 | 120 | 0.4 |  | 0.3 |  |  |  |  | 825 | [11 empty] | 1008 | [12 empty] | 34.8 | 37.5 | 6.4 | 8.6 | 0.51 | 75 | [26 empty] | 16 |  | 3494 | 44
106 | S1-0.35(20) | 65.3 | 20.8 | 4.3 | 2.17 | 2.2 | 3200 |  | 300 | 105 | 0.35 |  | 0.52 |  |  |  |  | 847 | [11 empty] | 1035 | [12 empty] | 34.8 | 37.5 | 6.4 | 8.6 | 0.51 | 75 | [26 empty] | 13.6 |  | 3513 | 58
106 | S2-0.5(20) | 65.3 | 20.8 | 4.3 | 2.17 | 2.2 | 3200 |  | 300 | 150 | 0.5 |  | 0.12 |  |  |  |  | 782 | [11 empty] | 955 | [12 empty] | 34.8 | 37.5 | 6.4 | 8.6 | 0.51 | 75 | [26 empty] | 13.1 |  | 3042 | 41
106 | S2-0.5(20) | 65.3 | 20.8 | 4.3 | 2.17 | 2.2 | 3200 |  | 300 | 120 | 0.4 |  | 0.4 |  |  |  |  | 825 | [11 empty] | 1008 | [12 empty] | 34.8 | 37.5 | 6.4 | 8.6 | 0.51 | 75 | [26 empty] | 16.2 |  | 3120 | 49.5
106 | S2-0.5(20) | 65.3 | 20.8 | 4.3 | 2.17 | 2.2 | 3200 |  | 300 | 105 | 0.35 |  | 0.57 |  |  |  |  | 847 | [11 empty] | 1035 | [12 empty] | 34.8 | 37.5 | 6.4 | 8.6 | 0.51 | 75 | [26 empty] | 13.3 |  | 3211 | 60
107 | Control | 63.75 | 21.75 | 5.15 | 1.18 | 3.23 |  | 42.5 | 550 | 180 | 0.33 |  | 0.72 |  |  |  |  | 800 | [11 empty] | 930 | [24 empty] | 50.9 | 2.74 | 0.25 | 1.4 | 0.34 |  | 0 | [15 empty] | 4100 | 43 | Investigation of SCC characterizations incorporating supplementary cementitious materials
107 | LP10NT1 | 63.75 | 21.75 | 5.15 | 1.18 | 3.23 |  | 42.5 | 489.5 | 180 | 0.37 |  | 0.72 |  |  |  |  | 795 | [11 empty] | 920 | [24 empty] | 50.9 | 2.74 | 0.25 | 1.4 | 0.34 |  | 55 | [15 empty] | 2150 | 45
107 | LP20NT1 | 63.75 | 21.75 | 5.15 | 1.18 | 3.23 |  | 42.5 | 434.5 | 180 | 0.41 |  | 0.71 |  |  |  |  | 790 | [11 empty] | 910 | [24 empty] | 50.9 | 2.74 | 0.25 | 1.4 | 0.34 |  | 110 | [15 empty] | 2500 | 44
107 | LP30NT1 | 63.75 | 21.75 | 5.15 | 1.18 | 3.23 |  | 42.5 | 379.5 | 180 | 0.47 |  | 0.76 |  |  |  |  | 785 | [11 empty] | 905 | [24 empty] | 50.9 | 2.74 | 0.25 | 1.4 | 0.34 |  | 165 | [15 empty] | 3000 | 41
107 | LP10NT5 | 63.75 | 21.75 | 5.15 | 1.18 | 3.23 |  | 42.5 | 467.5 | 180 | 0.39 |  | 0.77 |  |  |  |  | 780 | [11 empty] | 890 | [24 empty] | 50.9 | 2.74 | 0.25 | 1.4 | 0.34 |  | 55 | [15 empty] | 1850 | 47
107 | LP20NT5 | 63.75 | 21.75 | 5.15 | 1.18 | 3.23 |  | 42.5 | 412.5 | 180 | 0.44 |  | 0.8 |  |  |  |  | 775 | [11 empty] | 885 | [24 empty] | 50.9 | 2.74 | 0.25 | 1.4 | 0.34 |  | 110 | [15 empty] | 2000 | 45
107 | LP30NT5 | 63.75 | 21.75 | 5.15 | 1.18 | 3.23 |  | 42.5 | 357.5 | 180 | 0.5 |  | 0.84 |  |  |  |  | 770 | [11 empty] | 880 | [24 empty] | 50.9 | 2.74 | 0.25 | 1.4 | 0.34 |  | 165 | [15 empty] | 2650 | 43
115 | C | 62.28 | 21.08 | 5.47 | 1.73 | 3.96 |  | 42.5 | 450 | 157.5 | 0.35 |  | 0.6 | [10 empty] | 1105.5 |  |  |  |  | 2.82 | 737 |  |  |  |  | 2.93 | 65.5 | 20.6 | 2.23 | 4.61 | 0 | [34 empty] | 0.243 |  |  | 45.1 | Effect of fly ash and repeated loading on diffusion coefficient in chloride migration test | Wu-man Zhang
115 | F20 | 62.28 | 21.08 | 5.47 | 1.73 | 3.96 |  | 42.5 | 360 | 157.5 | 0.35 |  | 0.75 | [10 empty] | 1105.5 |  |  |  |  | 2.82 | 737 |  |  |  |  | 2.93 | 65.5 | 20.6 | 2.23 | 4.61 | 90 | [34 empty] | 0.26 |  |  | 38.8
115 | F30 | 62.28 | 21.08 | 5.47 | 1.73 | 3.96 |  | 42.5 | 315 | 157.5 | 0.35 |  | 10.5 | [10 empty] | 1105.5 |  |  |  |  | 2.82 | 737 |  |  |  |  | 2.93 | 65.5 | 20.6 | 2.23 | 4.61 | 135 | [34 empty] | 0.276 |  |  | 29.8
115 | F40 | 62.28 | 21.08 | 5.47 | 1.73 | 3.96 |  | 42.5 | 270 | 157.5 | 0.35 |  | 12.2 | [10 empty] | 1105.5 |  |  |  |  | 2.82 | 737 |  |  |  |  | 2.93 | 65.5 | 20.6 | 2.23 | 4.61 | 180 | [34 empty] | 0.564 |  |  | 27.3
124 | Control | 63.22 | 22.6 | 4.12 | 2.7 | 3.51 |  |  | 420 | 159.6 | 0.38 |  | 0.44 | [6 empty] | 876 | [9 empty] | 876 | [44 empty] | 20 |  | 5400 | 64.5 | Comparing the performance of fine fly ash and silica fume in enhancing the properties of concretes containing fly ash | Alireza Bagheri, Hamed Zanganeh, Hadi Alizadeh
124 | SF2.5 | 63.22 | 22.6 | 4.12 | 2.7 | 3.51 |  |  | 409.5 | 155.61 | 0.38 |  | 0.48 | [6 empty] | 869 | [9 empty] | 869 | [31 empty] | 0.49 | 94.3 | 1.1 | 0.87 | 0.7 |  | 10.5 | [6 empty] | 15.8 |  | 3200 | 71.5
124 | SF5 | 63.22 | 22.6 | 4.12 | 2.7 | 3.51 |  |  | 399 | 151.62 | 0.38 |  | 0.51 | [6 empty] | 868 | [9 empty] | 868 | [31 empty] | 0.49 | 94.3 | 1.1 | 0.87 | 0.7 |  | 21 | [6 empty] | 9 |  | 2200 | 73.5
124 | SF7.5 | 63.22 | 22.6 | 4.12 | 2.7 | 3.51 |  |  | 388.5 | 147.63 | 0.38 |  | 0.54 | [6 empty] | 865 | [9 empty] | 865 | [31 empty] | 0.49 | 94.3 | 1.1 | 0.87 | 0.7 |  | 31.5 | [6 empty] | 8 |  | 1500 | 76
124 | SF210 | 63.22 | 22.6 | 4.12 | 2.7 | 3.51 |  |  | 378 | 143.64 | 0.38 |  | 0.56 | [6 empty] | 869 | [9 empty] | 869 | [31 empty] | 0.49 | 94.3 | 1.1 | 0.87 | 0.7 |  | 42 | [6 empty] | 7 |  | 1100 | 78
124 | FFA7.5 | 63.22 | 22.6 | 4.12 | 2.7 | 3.51 |  |  | 388.5 | 147.63 | 0.38 |  | 0.4 | [6 empty] | 871 | [9 empty] | 871 |  |  |  |  | 2 | 58.8 | 32.17 | 0.7 | 3.83 | 31.5 | [34 empty] | 24 |  | 4600 | 65
124 | FFA15 | 63.22 | 22.6 | 4.12 | 2.7 | 3.51 |  |  | 357 | 135.66 | 0.38 |  | 0.33 | [6 empty] | 866 | [9 empty] | 866 |  |  |  |  | 2 | 58.8 | 32.17 | 0.7 | 3.83 | 63 | [34 empty] | 25 |  | 4550 | 63
124 | FA15 | 63.22 | 22.6 | 4.12 | 2.7 | 3.51 |  |  | 357 | 135.66 | 0.38 |  | 0.39 | [6 empty] | 865 | [9 empty] | 865 |  |  |  |  | 0.73 | 58.7 | 31.4 | 0.7 | 3.7 | 63 | [34 empty] | 24 |  | 4300 | 80
124 | FA30 | 63.22 | 22.6 | 4.12 | 2.7 | 3.51 |  |  | 294 | 111.72 | 0.38 |  | 0.3 | [6 empty] | 855 | [9 empty] | 855 |  |  |  |  | 0.73 | 58.7 | 31.4 | 0.7 | 3.7 | 126 | [34 empty] | 26.5 |  | 4350 | 65
124 | FA15-SF2.5 | 63.22 | 22.6 | 4.12 | 2.7 | 3.51 |  |  | 346.5 | 131.67 | 0.38 |  | 0.4 | [6 empty] | 864 | [9 empty] | 864 |  |  |  |  | 0.73 | 58.7 | 31.4 | 0.7 | 3.7 | 63 | [21 empty] | 0.49 | 94.3 | 1.1 | 0.87 | 0.7 |  | 10.5 | [6 empty] | 16 |  | 3900 | 61
124 | FA15-SF5 | 63.22 | 22.6 | 4.12 | 2.7 | 3.51 |  |  | 336 | 127.68 | 0.38 |  | 0.42 | [6 empty] | 861 | [9 empty] | 861 |  |  |  |  | 0.73 | 58.7 | 31.4 | 0.7 | 3.7 | 63 | [21 empty] | 0.49 | 94.3 | 1.1 | 0.87 | 0.7 |  | 21 | [6 empty] | 12 |  | 2300 | 73
124 | FA15-SF7.5 | 63.22 | 22.6 | 4.12 | 2.7 | 3.51 |  |  | 325.5 | 123.69 | 0.38 |  | 0.45 | [6 empty] | 860 | [9 empty] | 860 |  |  |  |  | 0.73 | 58.7 | 31.4 | 0.7 | 3.7 | 63 | [21 empty] | 0.49 | 94.3 | 1.1 | 0.87 | 0.7 |  | 31.5 | [6 empty] | 13 |  | 1600 | 71
124 | FA30-SF2.5 | 63.22 | 22.6 | 4.12 | 2.7 | 3.51 |  |  | 283.5 | 107.73 | 0.38 |  | 0.32 | [6 empty] | 853 | [9 empty] | 853 |  |  |  |  | 0.73 | 58.7 | 31.4 | 0.7 | 3.7 | 126 | [21 empty] | 0.49 | 94.3 | 1.1 | 0.87 | 0.7 |  | 10.5 | [6 empty] | 20 |  | 3700 | 60
124 | FA30-SF5 | 63.22 | 22.6 | 4.12 | 2.7 | 3.51 |  |  | 273 | 103.74 | 0.38 |  | 0.33 | [6 empty] | 851 | [9 empty] | 851 |  |  |  |  | 0.73 | 58.7 | 31.4 | 0.7 | 3.7 | 126 | [21 empty] | 0.49 | 94.3 | 1.1 | 0.87 | 0.7 |  | 21 | [6 empty] | 12.5 |  | 3650 | 62
124 | FA30-SF7.5 | 63.22 | 22.6 | 4.12 | 2.7 | 3.51 |  |  | 262.5 | 99.75 | 0.38 |  | 0.34 | [6 empty] | 849 | [9 empty] | 849 |  |  |  |  | 0.73 | 58.7 | 31.4 | 0.7 | 3.7 | 126 | [21 empty] | 0.49 | 94.3 | 1.1 | 0.87 | 0.7 |  | 31.5 | [6 empty] | 15 |  | 3600 | 59
124 | FA15FFA7.5 | 63.22 | 22.6 | 4.12 | 2.7 | 3.51 |  |  | 325.5 | 123.69 | 0.38 |  | 0.32 | [6 empty] | 861 | [9 empty] | 861 |  |  |  |  | 0.73 | 58.7 | 31.4 | 0.7 | 3.7 | 94.5 | [34 empty] | 20 |  | 5300 | 60
124 | FA15FFA15 | 63.22 | 22.6 | 4.12 | 2.7 | 3.51 |  |  | 294 | 111.72 | 0.38 |  | 0.28 | [6 empty] | 856 | [9 empty] | 856 |  |  |  |  | 0.73 | 58.7 | 31.4 | 0.7 | 3.7 | 126 | [34 empty] | 26 |  | 3050 | 58.5
124 | FA30FFA7.5 | 63.22 | 22.6 | 4.12 | 2.7 | 3.51 |  |  | 262.5 | 99.75 | 0.38 |  | 0.26 | [6 empty] | 851 | [9 empty] | 851 |  |  |  |  | 0.73 | 58.7 | 31.4 | 0.7 | 3.7 | 157.5 | [34 empty] | 25 |  | 6200 | 50
124 | FA30FFA15 | 63.22 | 22.6 | 4.12 | 2.7 | 3.51 |  |  | 231 | 87.78 | 0.38 |  | 0.22 | [6 empty] | 846 | [9 empty] | 846 |  |  |  |  | 0.73 | 58.7 | 31.4 | 0.7 | 3.7 | 189 | [34 empty] | 27 |  | 5000 | 48
126 | M1 | 62.58 | 20.25 | 5.31 | 2.82 | 4.04 | 3260 | 42.5 | 400 | 176 | 0.44 | [13 empty] | 857 |  |  |  |  | 727 |  |  | 235 | [34 empty] | 0 | [8 empty] | 3520 | 60 | Influence of steam curing on the properties of concretes incorporating metakaolin and silica fume | Mehmet Gesog˘lu
126 | M5 | 62.58 | 20.25 | 5.31 | 2.82 | 4.04 | 3260 | 42.5 | 380 | 176 | 0.44 |  | 1.42 | [11 empty] | 853 |  |  |  |  | 724 |  |  | 234 | [28 empty] | 0.45 | 90.36 | 0.71 |  | 1.31 |  | 20 | [8 empty] | 2000 | 56
126 | M6 | 62.58 | 20.25 | 5.31 | 2.82 | 4.04 | 3260 | 42.5 | 360 | 176 | 0.44 |  | 1.67 | [11 empty] | 849 |  |  |  |  | 721 |  |  | 233 | [28 empty] | 0.45 | 90.36 | 0.71 |  | 1.31 |  | 40 | [8 empty] | 1700 | 61.5
126 | M7 | 62.58 | 20.25 | 5.31 | 2.82 | 4.04 | 3260 | 42.5 | 340 | 176 | 0.44 |  | 1.94 | [11 empty] | 845 |  |  |  |  | 717 |  |  | 232 | [28 empty] | 0.45 | 90.36 | 0.71 |  | 1.31 |  | 60 | [8 empty] | 950 | 62.5
126 | M1 | 62.58 | 20.25 | 5.31 | 2.82 | 4.04 | 3260 | 42.5 | 400 | 176 | 0.44 | [13 empty] | 857 |  |  |  |  | 727 |  |  | 235 | [34 empty] | 0 | [8 empty] | 4850 | 46
126 | M5 | 62.58 | 20.25 | 5.31 | 2.82 | 4.04 | 3260 | 42.5 | 380 | 176 | 0.44 |  | 1.42 | [11 empty] | 853 |  |  |  |  | 724 |  |  | 234 | [28 empty] | 0.45 | 90.36 | 0.71 |  | 1.31 |  | 20 | [8 empty] | 2650 | 50
126 | M6 | 62.58 | 20.25 | 5.31 | 2.82 | 4.04 | 3260 | 42.5 | 360 | 176 | 0.44 |  | 1.67 | [11 empty] | 849 |  |  |  |  | 721 |  |  | 233 | [28 empty] | 0.45 | 90.36 | 0.71 |  | 1.31 |  | 40 | [8 empty] | 2200 | 51
126 | M7 | 62.58 | 20.25 | 5.31 | 2.82 | 4.04 | 3260 | 42.5 | 340 | 176 | 0.44 |  | 1.94 | [11 empty] | 845 |  |  |  |  | 717 |  |  | 232 | [28 empty] | 0.45 | 90.36 | 0.71 |  | 1.31 |  | 60 | [8 empty] | 1000 | 55
129 | C | 63.59 | 21.86 | 4.25 | 2.19 | 2.66 |  | 42.5 | 400 | 200 | 0.5 | [9 empty] | 777 | [7 empty] | 2.8 | 1073 | [46 empty] | 1281 | 50.5 | The soundness of steel slag with different free CaO and MgO contents | Qiang Wang, Dengquan Wang, Shiyu Zhuang
129 | LC | 63.59 | 21.86 | 4.25 | 2.19 | 2.66 |  | 42.5 | 400 | 140 | 0.35 | [9 empty] | 802 | [7 empty] | 2.8 | 1108 | [46 empty] | 546 | 68
146 | RCC1 | 60.1 | 21.8 | 6.6 | 2.1 | 4.1 | 307 | 65 | 50 |  | 0.51 | [8 empty] | 1024 | [9 empty] | 750 |  |  |  |  | 2 | 58.3 | 31.7 | 0.1 | 5.9 | 85 | [34 empty] | 106 |  | 525 |  | Transport properties of high volume fly ash roller compacted concrete | Amarnath Yerramal,K.Ganesh Babu
146 | RCC2 | 60.1 | 21.8 | 6.6 | 2.1 | 4.1 | 307 | 65 | 90 |  | 0.45 | [8 empty] | 1024 | [9 empty] | 750 |  |  |  |  | 2 | 58.3 | 31.7 | 0.1 | 5.9 | 75 | [34 empty] | 82.7 |  | 325
146 | RCC3 | 60.1 | 21.8 | 6.6 | 2.1 | 4.1 | 307 | 65 | 150 |  | 0.31 | [8 empty] | 996 | [9 empty] | 729 |  |  |  |  | 2 | 58.3 | 31.7 | 0.1 | 5.9 | 70 | [34 empty] | 6.9 |  | 340
146 | RCC4 | 60.1 | 21.8 | 6.6 | 2.1 | 4.1 | 307 | 65 | 190 |  | 0.36 | [8 empty] | 1111 | [9 empty] | 813 |  |  |  |  | 2 | 58.3 | 31.7 | 0.1 | 5.9 | 60 | [34 empty] | 10 |  | 320
146 | RCC5 | 60.1 | 21.8 | 6.6 | 2.1 | 4.1 | 307 | 65 | 250 |  | 0.38 | [8 empty] | 1114 | [9 empty] | 816 |  |  |  |  | 2 | 58.3 | 31.7 | 0.1 | 5.9 | 40 | [34 empty] | 16.8 |  | 300
146 | RCC6 | 60.1 | 21.8 | 6.6 | 2.1 | 4.1 | 307 | 65 | 260 |  | 0.35 | [8 empty] | 1003 | [9 empty] | 735 |  |  |  |  | 2 | 58.3 | 31.7 | 0.1 | 5.9 | 50 | [34 empty] | 16.9 |  | 275
152 | FA-C | 64.59 | 19.01 | 4.17 | 0.88 | 3.89 |  |  | 252 | 162 | 0.45 |  | 0.23 | [6 empty] | 1157 | [9 empty] | 721 |  |  |  |  | 1.28 | 59.32 | 29.95 | 0.61 | 4.32 | 108 | [28 empty] | 6.9 | [5 empty] | 0.66 |  |  | 41 | Simulation of chloride diffusion in fly ash and limestone-calcined clay cement (LC 3 ) concretes and the influence of damage on service-life | Pu Yan，Yuvaraj Dhandapani, Manu Santhanam,Narayanan Neithalath
152 | LC3-C | 64.59 | 19.01 | 4.17 | 0.88 | 3.89 |  |  | 360 | 162 | 0.45 |  | 0.36 | [6 empty] | 1191 | [9 empty] | 687 |  |  |  |  | 1.28 | 59.32 | 29.95 | 0.61 | 4.32 | [29 empty] | 9.7 | [5 empty] | 0.33 |  |  | 37
152 | OPC-30 | 64.59 | 19.01 | 4.17 | 0.88 | 3.89 |  |  | 310 | 155 | 0.5 |  | 0.02 | [6 empty] | 1240 | [9 empty] | 695 |  |  |  |  | 1.28 | 59.32 | 29.95 | 0.61 | 4.32 | [29 empty] | 7.6 | [5 empty] | 2.65 |  |  | 38
152 | LC3-C | 64.59 | 19.01 | 4.17 | 0.88 | 3.89 |  |  | 310 | 155 | 0.5 |  | 1 | [6 empty] | 1227 | [9 empty] | 708 |  |  |  |  | 1.28 | 59.32 | 29.95 | 0.61 | 4.32 | [29 empty] | 10 | [5 empty] | 0.25 |  |  | 40
152 | OPC-50 | 64.59 | 19.01 | 4.17 | 0.88 | 3.89 |  |  | 360 | 144 | 0.4 |  | 0.65 | [6 empty] | 1193 | [9 empty] | 703 |  |  |  |  | 1.28 | 59.32 | 29.95 | 0.61 | 4.32 | [29 empty] | 6.2 | [5 empty] | 2.25 |  |  | 58
152 | FA-50 | 64.59 | 19.01 | 4.17 | 0.88 | 3.89 |  |  | 266 | 133 | 0.35 |  | 0.6 | [6 empty] | 1188 | [9 empty] | 699 |  |  |  |  | 1.28 | 59.32 | 29.95 | 0.61 | 4.32 | 114 | [28 empty] | 6.9 | [5 empty] | 0.32 |  |  | 60
152 | LC3-50 | 64.59 | 19.01 | 4.17 | 0.88 | 3.89 |  |  | 340 | 136 | 0.4 |  | 0.85 | [6 empty] | 1220 | [9 empty] | 704 |  |  |  |  | 1.28 | 59.32 | 29.95 | 0.61 | 4.32 | [29 empty] | 5.2 | [5 empty] | 0.23 |  |  | 61
157 | OPC | 63.3 | 19.7 | 4.9 | 2.1 | 2.4 |  |  | 394 | 193.06 | 0.49 | [12 empty] | 988 | [5 empty] | 692 |  |  |  |  | 2.33 | 47.2 | 25.35 | 1.74 | 9.27 | 0 |  |  | 38.7 | 34.5 | 13.16 | 7.75 | 0.74 | 0 | [26 empty] | 194 |  | 4644 |  | Determination of the transport properties of a blended concrete from its electrical properties measured during a migration test | J. Lizarazo-Marriaga，P. Claisse
157 | 10%PFA | 63.3 | 19.7 | 4.9 | 2.1 | 2.4 |  |  | 355 | 193.06 | 0.49 | [12 empty] | 984 | [5 empty] | 689 |  |  |  |  | 2.33 | 47.2 | 25.35 | 1.74 | 9.27 | 39 |  |  | 38.7 | 34.5 | 13.16 | 7.75 | 0.74 | 0 | [26 empty] | 109 |  | 2435
157 | 20%PFA | 63.3 | 19.7 | 4.9 | 2.1 | 2.4 |  |  | 276 | 193.06 | 0.49 | [12 empty] | 977 | [5 empty] | 684 |  |  |  |  | 2.33 | 47.2 | 25.35 | 1.74 | 9.27 | 118 |  |  | 38.7 | 34.5 | 13.16 | 7.75 | 0.74 | 0 | [26 empty] | 81.7 |  | 1237
157 | 30%PFA | 63.3 | 19.7 | 4.9 | 2.1 | 2.4 |  |  | 197 | 193.06 | 0.49 | [12 empty] | 969 | [5 empty] | 678 |  |  |  |  | 2.33 | 47.2 | 25.35 | 1.74 | 9.27 | 197 |  |  | 38.7 | 34.5 | 13.16 | 7.75 | 0.74 | 0 | [26 empty] | 105 |  | 1253
157 | 10%GGBS | 63.3 | 19.7 | 4.9 | 2.1 | 2.4 |  |  | 355 | 193.06 | 0.49 | [12 empty] | 987 | [5 empty] | 691 |  |  |  |  | 2.33 | 47.2 | 25.35 | 1.74 | 9.27 | 0 |  |  | 38.7 | 34.5 | 13.16 | 7.75 | 0.74 | 39 | [26 empty] | 206 |  | 4202
157 | 30%GGBS | 63.3 | 19.7 | 4.9 | 2.1 | 2.4 |  |  | 276 | 193.06 | 0.49 | [12 empty] | 986 | [5 empty] | 690 |  |  |  |  | 2.33 | 47.2 | 25.35 | 1.74 | 9.27 | 0 |  |  | 38.7 | 34.5 | 13.16 | 7.75 | 0.74 | 118 | [26 empty] | 100 |  | 1848
157 | 50%GGBS | 63.3 | 19.7 | 4.9 | 2.1 | 2.4 |  |  | 197 | 193.06 | 0.49 | [12 empty] | 985 | [5 empty] | 690 |  |  |  |  | 2.33 | 47.2 | 25.35 | 1.74 | 9.27 | 0 |  |  | 38.7 | 34.5 | 13.16 | 7.75 | 0.74 | 197 | [26 empty] | 93.2 |  | 1097
163 | Ref | 62.87 | 21.15 | 5.38 | 1.82 | 3.94 | 3170 |  | 420 | 168 | 0.4 |  | 0.47 | [6 empty] | 867 | [9 empty] | 867 |  |  |  |  | 0.81 | 57.8 | 30.4 | 0.65 | 4.7 | 0 | [21 empty] | 0.49 | 94.3 | 1.1 | 0.87 | 0.7 |  | 0 | [6 empty] | 17 |  |  | 55.4 | Effect of very early age exposure on chloride ingress and service life performance of binary and ternary concretes | Alireza Bagheri, Abbas Ajam, Hamed Zanganeh
163 | SF10 | 62.87 | 21.15 | 5.38 | 1.82 | 3.94 | 3170 |  | 378 | 168 | 0.4 |  | 0.54 | [6 empty] | 860 | [9 empty] | 860 |  |  |  |  | 0.81 | 57.8 | 30.4 | 0.65 | 4.7 | 0 | [21 empty] | 0.49 | 94.3 | 1.1 | 0.87 | 0.7 |  | 42 | [6 empty] | 8 |  |  | 71
163 | FA30 | 62.87 | 21.15 | 5.38 | 1.82 | 3.94 | 3170 |  | 294 | 168 | 0.4 |  | 0.34 | [6 empty] | 844 | [9 empty] | 844 |  |  |  |  | 0.81 | 57.8 | 30.4 | 0.65 | 4.7 | 126 | [21 empty] | 0.49 | 94.3 | 1.1 | 0.87 | 0.7 |  | 0 | [6 empty] | 23 |  |  | 47.2
163 | SF5FA15 | 62.87 | 21.15 | 5.38 | 1.82 | 3.94 | 3170 |  | 336 | 168 | 0.4 |  | 0.44 | [6 empty] | 852 | [9 empty] | 852 |  |  |  |  | 0.81 | 57.8 | 30.4 | 0.65 | 4.7 | 63 | [21 empty] | 0.49 | 94.3 | 1.1 | 0.87 | 0.7 |  | 21 | [6 empty] | 14 |  |  | 66.1
166 | CRTL | 64.14 | 20.41 | 5.32 | 0.71 | 4.1 |  |  | 350 | 175 | 0.5 | [5 empty] | 315 |  |  | 735 | [58 empty] | Evaluation of Powdered Scoria Rocks from Various
| 5SF | 64.14 | 20.41 | 5.32 | 0.71 | 4.1 |  |  | 335 | 175 | 0.5 | [5 empty] | 315 |  |  | 735 | [58 empty] | Volcanic Lava Fields as Cementitious Material
| 20GS | 64.14 | 20.41 | 5.32 | 0.71 | 4.1 |  |  | 280 | 175 | 0.5 | [5 empty] | 315 |  |  | 735
1 | NC4 | 63 | 21.95 | 4.35 | 2 | 3.8 |  | 32.5 | 325 | 130 | 0.4 | [8 empty] | 932.5 | [9 empty] | 917 |  |  |  | 0.4958097 | [33 empty] | 0 | [8 empty] | 2484 | 34 | Electrochemical impedance behavior and transport properties of silica fume contained concrete | Sobhani, Jafar (1); Najimi, Meysam (2)
1 | SC4 | 63 | 21.95 | 4.35 | 2 | 3.8 |  | 32.5 | 300.6 | 130 | 0.4324684 | [8 empty] | 932.5 | [9 empty] | 917 |  |  |  | 0.4958097 | [27 empty] | 2.24 | 87.26 | 1.5 | 2 | 3.8 |  | 24.4 | [8 empty] | 1024 | 40.1
1 | NC5 | 63 | 21.95 | 4.35 | 2 | 3.8 |  | 32.5 | 325 | 162.5 | 0.5 | [8 empty] | 899.5 | [9 empty] | 883.6 |  |  |  | 0.4955415 | [33 empty] | 0 | [8 empty] | 7724 | 23.8
1 | SC5 | 63 | 21.95 | 4.35 | 2 | 3.8 |  | 32.5 | 300.6 | 162.5 | 0.5405855 | [8 empty] | 899.5 | [9 empty] | 883.6 |  |  |  | 0.4955415 | [27 empty] | 2.24 | 87.26 | 1.5 | 2 | 3.8 |  | 24.4 | [8 empty] | 1757 | 35.5
2 | N-C | 54.86 | 21.1 | 6.33 | 2.6 | 4.22 |  | 42.5 | 360 | 162 | 0.45 | [8 empty] | 1052 | [8 empty] | 2.4 | 826 |  | 0.4398296 | [8 empty] | 0 | [6 empty] | 0 | [12 empty] | 0 | [15 empty] | 2400 | 63 | Effects of different composite mineral admixtures on the early hydration and long-term properties of cement-based materials: A comparative study | Sun, Jianwei (1); Zhang, Peng (2)
2 | N-GF | 54.86 | 21.1 | 6.33 | 2.6 | 4.22 |  | 42.5 | 234 | 162 | 0.6923077 | [8 empty] | 1052 | [8 empty] | 2.4 | 826 |  | 0.4398296 |  |  | 3.71 | 47.81 | 38.46 | 0.34 | 4.3 |  | 63 |  | 37.73 | 32.34 | 14.03 | 10.98 | 2.03 | 63 | [12 empty] | 0 | [15 empty] | 1200 | 67
2 | N-GL | 54.86 | 21.1 | 6.33 | 2.6 | 4.22 |  | 42.5 | 234 | 162 | 0.6923077 | [8 empty] | 1052 | [8 empty] | 2.4 | 826 |  | 0.4398296 | [8 empty] | 0 |  | 37.73 | 32.34 | 14.03 | 10.98 | 2.03 | 63 | [6 empty] | 75.69 | 11.69 | 3.26 | 4.34 | 2.66 |  | 63 | [15 empty] | 2000 | 62
2 | N-FL | 54.86 | 21.1 | 6.33 | 2.6 | 4.22 |  | 42.5 | 234 | 162 | 0.6923077 | [8 empty] | 1052 | [8 empty] | 2.4 | 826 |  | 0.4398296 |  |  | 3.71 | 47.81 | 38.46 | 0.34 | 4.3 |  | 63 | [6 empty] | 0 | [6 empty] | 75.69 | 11.69 | 3.26 | 4.34 | 2.66 |  | 63 | [15 empty] | 2200 | 56
2 | H-C | 54.86 | 21.1 | 6.33 | 2.6 | 4.22 |  | 42.5 | 500 | 170 | 0.34 | [8 empty] | 1068 | [8 empty] | 2.4 | 712 |  | 0.4 | [8 empty] | 0 | [6 empty] | 0 | [12 empty] | 0 | [15 empty] | 1500 | 84
2 | H-GF | 54.86 | 21.1 | 6.33 | 2.6 | 4.22 |  | 42.5 | 325 | 170 | 0.5230769 | [8 empty] | 1068 | [8 empty] | 2.4 | 712 |  | 0.4 |  |  | 3.71 | 47.81 | 38.46 | 0.34 | 4.3 |  | 87.5 |  | 37.73 | 32.34 | 14.03 | 10.98 | 2.03 | 87.5 | [12 empty] | 0 | [15 empty] | 750 | 88
2 | H-GL | 54.86 | 21.1 | 6.33 | 2.6 | 4.22 |  | 42.5 | 325 | 170 | 0.5230769 | [8 empty] | 1068 | [8 empty] | 2.4 | 712 |  | 0.4 | [8 empty] | 0 |  | 37.73 | 32.34 | 14.03 | 10.98 | 2.03 | 87.5 | [6 empty] | 75.69 | 11.69 | 3.26 | 4.34 | 2.66 |  | 87.5 | [15 empty] | 850 | 86
2 | H-FL | 54.86 | 21.1 | 6.33 | 2.6 | 4.22 |  | 42.5 | 325 | 170 | 0.5230769 | [8 empty] | 1068 | [8 empty] | 2.4 | 712 |  | 0.4 |  |  | 3.71 | 47.81 | 38.46 | 0.34 | 4.3 |  | 87.5 | [6 empty] | 0 | [6 empty] | 75.69 | 11.69 | 3.26 | 4.34 | 2.66 |  | 87.5 | [15 empty] | 1200 | 80
2 | N-C | 54.86 | 21.1 | 6.33 | 2.6 | 4.22 |  | 42.5 | 360 | 162 | 0.45 | [8 empty] | 1052 | [8 empty] | 2.4 | 826 |  | 0.4398296 | [8 empty] | 0 | [6 empty] | 0 | [12 empty] | 0 | [15 empty] | 2100 | 64
2 | N-GF | 54.86 | 21.1 | 6.33 | 2.6 | 4.22 |  | 42.5 | 234 | 162 | 0.6923077 | [8 empty] | 1052 | [8 empty] | 2.4 | 826 |  | 0.4398296 |  |  | 3.71 | 47.81 | 38.46 | 0.34 | 4.3 |  | 63 |  | 37.73 | 32.34 | 14.03 | 10.98 | 2.03 | 63 | [12 empty] | 0 | [15 empty] | 800 | 69
2 | N-GL | 54.86 | 21.1 | 6.33 | 2.6 | 4.22 |  | 42.5 | 234 | 162 | 0.6923077 | [8 empty] | 1052 | [8 empty] | 2.4 | 826 |  | 0.4398296 | [8 empty] | 0 |  | 37.73 | 32.34 | 14.03 | 10.98 | 2.03 | 63 | [6 empty] | 75.69 | 11.69 | 3.26 | 4.34 | 2.66 |  | 63 | [15 empty] | 1600 | 63
2 | N-FL | 54.86 | 21.1 | 6.33 | 2.6 | 4.22 |  | 42.5 | 234 | 162 | 0.6923077 | [8 empty] | 1052 | [8 empty] | 2.4 | 826 |  | 0.4398296 |  |  | 3.71 | 47.81 | 38.46 | 0.34 | 4.3 |  | 63 | [6 empty] | 0 | [6 empty] | 75.69 | 11.69 | 3.26 | 4.34 | 2.66 |  | 63 | [15 empty] | 1800 | 58
2 | H-C | 54.86 | 21.1 | 6.33 | 2.6 | 4.22 |  | 42.5 | 500 | 170 | 0.34 | [8 empty] | 1068 | [8 empty] | 2.4 | 712 |  | 0.4 | [8 empty] | 0 | [6 empty] | 0 | [12 empty] | 0 | [15 empty] | 1300 | 85
2 | H-GF | 54.86 | 21.1 | 6.33 | 2.6 | 4.22 |  | 42.5 | 325 | 170 | 0.5230769 | [8 empty] | 1068 | [8 empty] | 2.4 | 712 |  | 0.4 |  |  | 3.71 | 47.81 | 38.46 | 0.34 | 4.3 |  | 87.5 |  | 37.73 | 32.34 | 14.03 | 10.98 | 2.03 | 87.5 | [12 empty] | 0 | [15 empty] | 500 | 90
2 | H-GL | 54.86 | 21.1 | 6.33 | 2.6 | 4.22 |  | 42.5 | 325 | 170 | 0.5230769 | [8 empty] | 1068 | [8 empty] | 2.4 | 712 |  | 0.4 | [8 empty] | 0 |  | 37.73 | 32.34 | 14.03 | 10.98 | 2.03 | 87.5 | [6 empty] | 75.69 | 11.69 | 3.26 | 4.34 | 2.66 |  | 87.5 | [15 empty] | 700 | 87
2 | H-FL | 54.86 | 21.1 | 6.33 | 2.6 | 4.22 |  | 42.5 | 325 | 170 | 0.5230769 | [8 empty] | 1068 | [8 empty] | 2.4 | 712 |  | 0.4 |  |  | 3.71 | 47.81 | 38.46 | 0.34 | 4.3 |  | 87.5 | [6 empty] | 0 | [6 empty] | 75.69 | 11.69 | 3.26 | 4.34 | 2.66 |  | 87.5 | [15 empty] | 1000 | 81 | Effects of different composite mineral admixtures on the early hydration and long-term properties of cement-based materials: A comparative study | Sun, Jianwei (1); Zhang, Peng (2)
1 | CT | 55 | 25.1 | 5.5 | 3.4 | 5.9 | 3600 |  | 560 | 168 | 0.3 |  | 1.339286 |  |  |  |  | 924 | [10 empty] | 2.85 | 710 |  |  |  | 0.43 | [34 empty] | 7.2 | [5 empty] | 225 |  | 1780 | 66 | Utilization of bagasse ash in high-strength concrete | Rukzon, Sumrerng (1); Chindaprasirt, Prinya (2)
2 | 无水泥、粉煤灰、矿渣化学组成 | [6 empty] | 42.5 | 215 | 77.4 | 0.36 |  | 0.6 | [7 empty] | 1045 | [7 empty] | 2.44 | 726 |  |  |  | 0.41 | [5 empty] | 86 | [7 empty] | 129 | [20 empty] | 0 | [5 empty] | 5.5 |  |  | 46.2 | Effect of external loads on chloride diffusion coefficient of concrete with fly ash and blast furnace slag | Hongming, Li (1); Jin, Wu (1); Yongji, Song (1); Zhe, Wang (1)
3 | SCC1 | 61.5 | 19.6 | 5 | 0.8 | 3 |  | 42.5 | 360 | 165 | 0.4583333 |  | 0.6 | [10 empty] | 698 | [5 empty] | 853 |  |  |  | 0.5499678 | [26 empty] | 240 | [13 empty] | 5.55 |  |  | 57.3 | On the time dependency of the chloride migration coefficient in concrete | Audenaert, K. (1); Yuan, Q. (1, 2); De Schutter, G. (1)
3 | SCC2 | 64 | 20.3 | 4.5 | 2.2 | 2.3 |  | 52.5 | 360 | 165 | 0.4583333 |  | 0.6 | [10 empty] | 698 | [5 empty] | 853 |  |  |  | 0.5499678 | [26 empty] | 240 | [13 empty] | 3.31 |  |  | 68
3 | SCC3 | 49.3 | 26.1 | 7.8 | 5.8 | 2 |  | 42.5 | 360 | 165 | 0.4583333 |  | 0.6 | [10 empty] | 698 | [5 empty] | 853 |  |  |  | 0.5499678 | [26 empty] | 240 | [13 empty] | 1.66 |  |  | 66.1
3 | SCC4 | 64.2 | 20.8 | 3.6 | 2.4 | 3.9 |  | 52.5 | 360 | 165 | 0.4583333 |  | 0.5 | [10 empty] | 698 | [5 empty] | 853 |  |  |  | 0.5499678 | [26 empty] | 240 | [13 empty] | 6.59 |  |  | 70.1
3 | SCC5 | 61.5 | 19.6 | 5 | 0.8 | 3 |  | 42.5 | 300 | 165 | 0.55 |  | 0.67 | [10 empty] | 698 | [5 empty] | 853 |  |  |  | 0.5499678 | [26 empty] | 300 | [13 empty] | 8.39 |  |  | 46.5
3 | SCC6 | 61.5 | 19.6 | 5 | 0.8 | 3 |  | 42.5 | 400 | 165 | 0.4125 |  | 0.75 | [10 empty] | 698 | [5 empty] | 853 |  |  |  | 0.5499678 | [26 empty] | 200 | [13 empty] | 5.38 |  |  | 64.2
3 | SCC7 | 61.5 | 19.6 | 5 | 0.8 | 3 |  | 42.5 | 450 | 165 | 0.3666667 |  | 0.6 | [10 empty] | 698 | [5 empty] | 853 |  |  |  | 0.5499678 | [26 empty] | 150 | [13 empty] | 3.09 |  |  | 68.7
3 | SCC8 | 61.5 | 19.6 | 5 | 0.8 | 3 |  | 42.5 | 360 | 165 | 0.4583333 |  | 0.6 | [10 empty] | 698 | [5 empty] | 853 |  |  |  | 0.5499678 | [26 empty] | 240 | [13 empty] | 4.95 |  |  | 56.9
3 | SCC9 | 61.5 | 19.6 | 5 | 0.8 | 3 |  | 42.5 | 360 | 165 | 0.4583333 |  | 0.6 | [10 empty] | 698 | [5 empty] | 853 |  |  |  | 0.5499678 | [6 empty] | 240 | [19 empty] | 0 | [13 empty] | 0.15 |  |  | 66.2
3 | SCC10 | 61.5 | 19.6 | 5 | 0.8 | 3 |  | 42.5 | 300 | 137 | 0.4566667 |  | 0.57 | [10 empty] | 755 | [5 empty] | 823 |  |  |  | 0.5215463 | [26 empty] | 200 | [13 empty] | 5.09 |  |  | 60.1
3 | SCC11 | 61.5 | 19.6 | 5 | 0.8 | 3 |  | 42.5 | 400 | 192 | 0.48 |  | 0.56 | [10 empty] | 640 | [5 empty] | 782 |  |  |  | 0.5499297 | [26 empty] | 300 | [13 empty] | 6.11 |  |  | 55.9
3 | SCC12 | 61.5 | 19.6 | 5 | 0.8 | 3 |  | 42.5 | 450 | 220 | 0.4888889 |  | 0.6 | [10 empty] | 583 | [5 empty] | 712 |  |  |  | 0.5498069 | [26 empty] | 350 | [13 empty] | 7.42 |  |  | 50.9
3 | SCC13 | 61.5 | 19.6 | 5 | 0.8 | 3 |  | 42.5 | 360 | 144 | 0.4 |  | 0.6 | [10 empty] | 707 | [5 empty] | 865 |  |  |  | 0.5502545 | [26 empty] | 240 | [13 empty] | 3.65 |  |  | 68.7
3 | SCC14 | 61.5 | 19.6 | 5 | 0.8 | 3 |  | 42.5 | 360 | 198 | 0.55 |  | 0.6 | [10 empty] | 683 | [5 empty] | 835 |  |  |  | 0.5500659 | [26 empty] | 240 | [13 empty] | 9.16 |  |  | 46.6
3 | SCC15 | 61.5 | 19.6 | 5 | 0.8 | 3 |  | 42.5 | 360 | 216 | 0.6 |  | 0.6 | [10 empty] | 675 | [5 empty] | 825 |  |  |  | 0.55 | [26 empty] | 240 | [13 empty] | 13.52 |  |  | 40.3
3 | SCC16 | 61.5 | 19.6 | 5 | 0.8 | 3 |  | 42.5 | 360 | 165 | 0.4583333 |  | 1 | [10 empty] | 734 | [5 empty] | 816 |  |  |  | 0.5264516 | [26 empty] | 240 | [13 empty] | 3.99 |  |  | 74.7
3 | TC1 | 61.5 | 19.6 | 5 | 0.8 | 3 |  | 42.5 | 360 | 165 | 0.4583333 |  | 1 | [10 empty] | 1225 | [5 empty] | 640 |  |  |  | 0.3431635 | [26 empty] | 0 | [13 empty] | 6.32 |  |  | 48.6
3 | TC2 | 49.3 | 26.1 | 7.8 | 5.8 | 2 |  | 42.5 | 360 | 165 | 0.4583333 |  | 1 | [10 empty] | 1225 | [5 empty] | 640 |  |  |  | 0.3431635 | [26 empty] | 0 | [13 empty] | 3.8 |  |  | 49.7
3 | TC3 | 61.5 | 19.6 | 5 | 0.8 | 3 |  | 42.5 | 400 | 165 | 0.4125 |  | 1 | [10 empty] | 1200 | [5 empty] | 626 |  |  |  | 0.3428258 | [26 empty] | 0 | [13 empty] | 4.84 |  |  | 53.7
3 | TC4 | 64.2 | 20.8 | 3.6 | 2.4 | 3.9 |  | 52.5 | 360 | 165 | 0.4583333 |  | 1 | [10 empty] | 1225 | [5 empty] | 640 |  |  |  | 0.3431635 | [26 empty] | 0 | [13 empty] | 7.6 |  |  | 50.2
1 | PSC | 44.62 | 25.06 | 9.34 | 2.41 | 2.68 |  |  | 380 | 152 | 0.4 | 30% |  | 65.14286 | [6 empty] | 1090.8 | [7 empty] | 2.73 | 727.2 |  |  |  | 0.4 | [34 empty] | 19.02 | [5 empty] | 8.78 |  | 1811 | 35 | Properties of supersulphated phosphogysumslag cement (SSC) concrete | Ding, Sha (1); Shui, Zhonghe (1); Chen, Wei (1); Lu, Jianxin (1); Tian, Sufang (1)
2 | Cal | 62.33 | 13.96 | 2.58 | 1.42 | 3.49 |  |  | 300 | 135 | 0.45 |  | 0.33% | [10 empty] | 1050 | [5 empty] | 900 |  |  |  | 0.4615385 | 6.77 | 48.77 | 19.97 | 0.69 | 13.86 |  |  | 0 | 38.19 | 38.66 | 12.84 | 8.02 | 0.56 | 0 | [20 empty] | 1.5 | [7 empty] | 3031 | 52 | Anti-corrosion performance and microstructure analysis on a marine concrete utilizing coal combustion byproducts and blast furnace slag | Minagawa, H. ; Nakamura, E. ; Kawaai, K. ; Miyazato, S. ; Kato, Y. ; Yamaguchi, T.
2 | Ha1 | 62.33 | 13.96 | 2.58 | 1.42 | 3.49 |  |  | 60 | 135 | 0.45 |  | 0.33% | [10 empty] | 1050 | [5 empty] | 900 |  |  |  | 0.4615385 | 6.77 | 48.77 | 19.97 | 0.69 | 13.86 |  |  | 114.2 | 38.19 | 38.66 | 12.84 | 8.02 | 0.56 | 114.2 | [20 empty] | 1.9 | [7 empty] | 698 | 35.5
2 | Ha2 | 62.33 | 13.96 | 2.58 | 1.42 | 3.49 |  |  | 90 | 135 | 0.45 |  | 0.33% | [10 empty] | 1050 | [5 empty] | 900 |  |  |  | 0.4615385 | 6.77 | 48.77 | 19.97 | 0.69 | 13.86 |  |  | 100 | 38.19 | 38.66 | 12.84 | 8.02 | 0.56 | 100 | [20 empty] | 1.7 | [7 empty] | 875 | 41.5
2 | Ha3 | 62.33 | 13.96 | 2.58 | 1.42 | 3.49 |  |  | 120 | 135 | 0.45 |  | 0.33% | [10 empty] | 1050 | [5 empty] | 900 |  |  |  | 0.4615385 | 6.77 | 48.77 | 19.97 | 0.69 | 13.86 |  |  | 85.7 | 38.19 | 38.66 | 12.84 | 8.02 | 0.56 | 85.7 | [20 empty] | 1.8 | [7 empty] | 1023 | 48.1
2 | H4 | 62.33 | 13.96 | 2.58 | 1.42 | 3.49 |  |  | 150 | 135 | 0.45 |  | 0.33% | [10 empty] | 1050 | [5 empty] | 900 |  |  |  | 0.4615385 | 6.77 | 48.77 | 19.97 | 0.69 | 13.86 |  |  | 71.4 | 38.19 | 38.66 | 12.84 | 8.02 | 0.56 | 71.4 | [20 empty] | 1.7 | [7 empty] | 1091 | 52.5
2 | H5 | 62.33 | 13.96 | 2.58 | 1.42 | 3.49 |  |  | 180 | 135 | 0.45 |  | 0.33% | [10 empty] | 1050 | [5 empty] | 900 |  |  |  | 0.4615385 | 6.77 | 48.77 | 19.97 | 0.69 | 13.86 |  |  | 57.1 | 38.19 | 38.66 | 12.84 | 8.02 | 0.56 | 57.1 | [20 empty] | 1.6 | [7 empty] | 1187 | 54
1 | P4500 | 65.3 | 20.8 | 4.3 | 2.17 | 2.2 | 2800 |  | 350 | 157.5 | 0.45 | [8 empty] | 712 | [8 empty] | 2.95 | 1043 |  |  |  | 0.594302 | [40 empty] | 25.6 |  | 6769 | 43.3 | Effects of calcined perlite powder as a SCM on the strength and permeability of concrete | Ramezanianpour, A.A. (1); Motahari Karein, S. Mahmoud (2); Vosoughi, Payam (2); Pilvar, Amirreza (2); Isapour, Soroush (3); Moodi, Faramarz (1)
| P3500 | 65.3 | 20.8 | 4.3 | 2.17 | 2.2 | 2800 |  | 350 | 122.5 | 0.35 | [8 empty] | 754 | [8 empty] | 2.95 | 1131 |  |  |  | 0.6 | [40 empty] | 17.1 |  | 3922 | 59
1 | A30-00 | 62.8 | 22.01 | 5.51 | 2.59 | 3.44 |  |  | 533 | 183 | 0.3433396 |  | 2 | [10 empty] | 660 |  |  |  |  | 3 | 1075 |  |  |  | 0.6195965 | [42 empty] | 4300 | 60 | Effect of silica forms in rice husk ash on the properties of concrete | Bui, Le Anh-Tuan (1); Chen, Chun-Tsun (1); Hwang, Chao-Lung (1); Wu, Wei-Sheng (1)
2 | A1 | 63.83 | 20.24 | 4.43 | 0.97 | 5.3 |  | 42.5 | 230 | 80.5 | 0.35 |  | 0.8 | [6 empty] | 1126 | [8 empty] | 2.3 | 723 |  |  |  | 0.3910222 | [6 empty] | 0 |  | 38.2 | 60.81 | 13.39 | 9.02 | 1.2 | 230 | [20 empty] | 14.79 |  | 13.62 | 55.44 | 22.28 | 8.66 | 2.45 |  |  | 66 | Influence of binder composition and concrete pore structure on chloride diffusion coefficient in concrete | Li, Pengping (1); Su, Dagen (1); Wang, Shengnian (2); Fan, Zhihong (1, 2)
2 | A2 | 63.83 | 20.24 | 4.43 | 0.97 | 5.3 |  | 42.5 | 230 | 80.5 | 0.35 |  | 0.7 | [6 empty] | 1089 | [8 empty] | 2.3 | 718 |  |  |  | 0.3973437 | 3.03 | 60.81 | 24.12 | 0.55 | 5.76 |  | 46 |  | 38.2 | 60.81 | 13.39 | 9.02 | 1.2 | 184 | [20 empty] | 11.91 |  | 18.69 | 61.57 | 15.44 | 4.3 | 1.59 |  |  | 68.2
2 | A3 | 63.83 | 20.24 | 4.43 | 0.97 | 5.3 |  | 42.5 | 230 | 80.5 | 0.35 |  | 0.8 | [6 empty] | 1084 | [8 empty] | 2.3 | 712 |  |  |  | 0.3964365 | 3.03 | 60.81 | 24.12 | 0.55 | 5.76 |  | 92 |  | 38.2 | 60.81 | 13.39 | 9.02 | 1.2 | 138 | [20 empty] | 12.32 |  | 18.66 | 59.64 | 16.92 | 4.78 | 1.81 |  |  | 65.7
2 | A4 | 63.83 | 20.24 | 4.43 | 0.97 | 5.3 |  | 42.5 | 230 | 80.5 | 0.35 |  | 0.7 | [6 empty] | 1082 | [8 empty] | 2.3 | 709 |  |  |  | 0.3958682 | 3.03 | 60.81 | 24.12 | 0.55 | 5.76 |  | 115 |  | 38.2 | 60.81 | 13.39 | 9.02 | 1.2 | 115 | [20 empty] | 12.99 |  | 16.42 | 60.35 | 17.26 | 5.97 | 1.93 |  |  | 64.1
2 | A5 | 63.83 | 20.24 | 4.43 | 0.97 | 5.3 |  | 42.5 | 230 | 80.5 | 0.35 |  | 0.7 | [6 empty] | 1075 | [8 empty] | 2.3 | 701 |  |  |  | 0.3947072 | 3.03 | 60.81 | 24.12 | 0.55 | 5.76 |  | 184 |  | 38.2 | 60.81 | 13.39 | 9.02 | 1.2 | 16 | [20 empty] | 14.55 |  | 13.37 | 56.37 | 22.41 | 7.85 | 2.29 |  |  | 59.7
2 | A2 | 63.83 | 20.24 | 4.43 | 0.97 | 5.3 |  | 42.5 | 230 | 80.5 | 0.35 |  | 0.7 | [6 empty] | 1089 | [8 empty] | 2.3 | 718 |  |  |  | 0.3973437 | 3.03 | 60.81 | 24.12 | 0.55 | 5.76 |  | 46 |  | 38.2 | 60.81 | 13.39 | 9.02 | 1.2 | 184 | [20 empty] | 13.94 | [5 empty] | 3.15
2 | A3 | 63.83 | 20.24 | 4.43 | 0.97 | 5.3 |  | 42.5 | 230 | 80.5 | 0.35 |  | 0.8 | [6 empty] | 1084 | [8 empty] | 2.3 | 712 |  |  |  | 0.3964365 | 3.03 | 60.81 | 24.12 | 0.55 | 5.76 |  | 92 |  | 38.2 | 60.81 | 13.39 | 9.02 | 1.2 | 138 | [20 empty] | 15.05 | [5 empty] | 3.42
2 | A4 | 63.83 | 20.24 | 4.43 | 0.97 | 5.3 |  | 42.5 | 230 | 80.5 | 0.35 |  | 0.7 | [6 empty] | 1082 | [8 empty] | 2.3 | 709 |  |  |  | 0.3958682 | 3.03 | 60.81 | 24.12 | 0.55 | 5.76 |  | 115 |  | 38.2 | 60.81 | 13.39 | 9.02 | 1.2 | 115 | [20 empty] | 15.58 | [5 empty] | 3.98
2 | A5 | 63.83 | 20.24 | 4.43 | 0.97 | 5.3 |  | 42.5 | 230 | 80.5 | 0.35 |  | 0.7 | [6 empty] | 1075 | [8 empty] | 2.3 | 701 |  |  |  | 0.3947072 | 3.03 | 60.81 | 24.12 | 0.55 | 5.76 |  | 184 |  | 38.2 | 60.81 | 13.39 | 9.02 | 1.2 | 16 | [20 empty] | 17.07 |  | 11.34 | 56.78 | 22.31 | 9.57 | 4.57
2 | A2 | 63.83 | 20.24 | 4.43 | 0.97 | 5.3 |  | 42.5 | 230 | 80.5 | 0.35 |  | 0.7 | [6 empty] | 1089 | [8 empty] | 2.3 | 718 |  |  |  | 0.3973437 | 3.03 | 60.81 | 24.12 | 0.55 | 5.76 |  | 46 |  | 38.2 | 60.81 | 13.39 | 9.02 | 1.2 | 184 | [20 empty] | 11.57 | [5 empty] | 1.51
2 | A3 | 63.83 | 20.24 | 4.43 | 0.97 | 5.3 |  | 42.5 | 230 | 80.5 | 0.35 |  | 0.8 | [6 empty] | 1084 | [8 empty] | 2.3 | 712 |  |  |  | 0.3964365 | 3.03 | 60.81 | 24.12 | 0.55 | 5.76 |  | 92 |  | 38.2 | 60.81 | 13.39 | 9.02 | 1.2 | 138 | [20 empty] | 11.86 | [5 empty] | 1.54
2 | A4 | 63.83 | 20.24 | 4.43 | 0.97 | 5.3 |  | 42.5 | 230 | 80.5 | 0.35 |  | 0.7 | [6 empty] | 1082 | [8 empty] | 2.3 | 709 |  |  |  | 0.3958682 | 3.03 | 60.81 | 24.12 | 0.55 | 5.76 |  | 115 |  | 38.2 | 60.81 | 13.39 | 9.02 | 1.2 | 115 | [20 empty] | 12.02 | [5 empty] | 1.63
2 | A5 | 63.83 | 20.24 | 4.43 | 0.97 | 5.3 |  | 42.5 | 230 | 80.5 | 0.35 |  | 0.7 | [6 empty] | 1075 | [8 empty] | 2.3 | 701 |  |  |  | 0.3947072 | 3.03 | 60.81 | 24.12 | 0.55 | 5.76 |  | 184 |  | 38.2 | 60.81 | 13.39 | 9.02 | 1.2 | 16 | [20 empty] | 14.01 |  | 15.59 | 57.01 | 21.98 | 5.42 | 1.84
2 | A2 | 63.83 | 20.24 | 4.43 | 0.97 | 5.3 |  | 42.5 | 230 | 80.5 | 0.35 |  | 0.7 | [6 empty] | 1089 | [8 empty] | 2.3 | 718 |  |  |  | 0.3973437 | 3.03 | 60.81 | 24.12 | 0.55 | 5.76 |  | 46 |  | 38.2 | 60.81 | 13.39 | 9.02 | 1.2 | 184 | [20 empty] | 11.24 | [5 empty] | 1.29
2 | A3 | 63.83 | 20.24 | 4.43 | 0.97 | 5.3 |  | 42.5 | 230 | 80.5 | 0.35 |  | 0.8 | [6 empty] | 1084 | [8 empty] | 2.3 | 712 |  |  |  | 0.3964365 | 3.03 | 60.81 | 24.12 | 0.55 | 5.76 |  | 92 |  | 38.2 | 60.81 | 13.39 | 9.02 | 1.2 | 138 | [20 empty] | 11.07 | [5 empty] | 1.21
2 | A4 | 63.83 | 20.24 | 4.43 | 0.97 | 5.3 |  | 42.5 | 230 | 80.5 | 0.35 |  | 0.7 | [6 empty] | 1082 | [8 empty] | 2.3 | 709 |  |  |  | 0.3958682 | 3.03 | 60.81 | 24.12 | 0.55 | 5.76 |  | 115 |  | 38.2 | 60.81 | 13.39 | 9.02 | 1.2 | 115 | [20 empty] | 11.79 | [5 empty] | 1.38
2 | A5 | 63.83 | 20.24 | 4.43 | 0.97 | 5.3 |  | 42.5 | 230 | 80.5 | 0.35 |  | 0.7 | [6 empty] | 1075 | [8 empty] | 2.3 | 701 |  |  |  | 0.3947072 | 3.03 | 60.81 | 24.12 | 0.55 | 5.76 |  | 184 |  | 38.2 | 60.81 | 13.39 | 9.02 | 1.2 | 16 | [20 empty] | 12.58 |  | 19.67 | 62.1 | 15.57 | 2.66 | 1.57
2 | A2 | 63.83 | 20.24 | 4.43 | 0.97 | 5.3 |  | 42.5 | 230 | 80.5 | 0.35 |  | 0.7 | [6 empty] | 1089 | [8 empty] | 2.3 | 718 |  |  |  | 0.3973437 | 3.03 | 60.81 | 24.12 | 0.55 | 5.76 |  | 46 |  | 38.2 | 60.81 | 13.39 | 9.02 | 1.2 | 184 | [20 empty] | 13.59 | [5 empty] | 2.1
2 | A3 | 63.83 | 20.24 | 4.43 | 0.97 | 5.3 |  | 42.5 | 230 | 80.5 | 0.35 |  | 0.8 | [6 empty] | 1084 | [8 empty] | 2.3 | 712 |  |  |  | 0.3964365 | 3.03 | 60.81 | 24.12 | 0.55 | 5.76 |  | 92 |  | 38.2 | 60.81 | 13.39 | 9.02 | 1.2 | 138 | [20 empty] | 14.87 | [5 empty] | 2.56
2 | A4 | 63.83 | 20.24 | 4.43 | 0.97 | 5.3 |  | 42.5 | 230 | 80.5 | 0.35 |  | 0.7 | [6 empty] | 1082 | [8 empty] | 2.3 | 709 |  |  |  | 0.3958682 | 3.03 | 60.81 | 24.12 | 0.55 | 5.76 |  | 115 |  | 38.2 | 60.81 | 13.39 | 9.02 | 1.2 | 115 | [20 empty] | 15.16 | [5 empty] | 2.71
2 | A5 | 63.83 | 20.24 | 4.43 | 0.97 | 5.3 |  | 42.5 | 230 | 80.5 | 0.35 |  | 0.7 | [6 empty] | 1075 | [8 empty] | 2.3 | 701 |  |  |  | 0.3947072 | 3.03 | 60.81 | 24.12 | 0.55 | 5.76 |  | 184 |  | 38.2 | 60.81 | 13.39 | 9.02 | 1.2 | 16 | [20 empty] | 15.51 |  | 15.27 | 53.96 | 25.92 | 4.85 | 3.05
2 | A2 | 63.83 | 20.24 | 4.43 | 0.97 | 5.3 |  | 42.5 | 230 | 80.5 | 0.35 |  | 0.7 | [6 empty] | 1089 | [8 empty] | 2.3 | 718 |  |  |  | 0.3973437 | 3.03 | 60.81 | 24.12 | 0.55 | 5.76 |  | 46 |  | 38.2 | 60.81 | 13.39 | 9.02 | 1.2 | 184 | [20 empty] | 13.05 | [5 empty] | 1.92
2 | A3 | 63.83 | 20.24 | 4.43 | 0.97 | 5.3 |  | 42.5 | 230 | 80.5 | 0.35 |  | 0.8 | [6 empty] | 1084 | [8 empty] | 2.3 | 712 |  |  |  | 0.3964365 | 3.03 | 60.81 | 24.12 | 0.55 | 5.76 |  | 92 |  | 38.2 | 60.81 | 13.39 | 9.02 | 1.2 | 138 | [20 empty] | 14.14 | [5 empty] | 2.07
2 | A4 | 63.83 | 20.24 | 4.43 | 0.97 | 5.3 |  | 42.5 | 230 | 80.5 | 0.35 |  | 0.7 | [6 empty] | 1082 | [8 empty] | 2.3 | 709 |  |  |  | 0.3958682 | 3.03 | 60.81 | 24.12 | 0.55 | 5.76 |  | 115 |  | 38.2 | 60.81 | 13.39 | 9.02 | 1.2 | 115 | [20 empty] | 14.86 | [5 empty] | 2.39
2 | A5 | 63.83 | 20.24 | 4.43 | 0.97 | 5.3 |  | 42.5 | 230 | 80.5 | 0.35 |  | 0.7 | [6 empty] | 1075 | [8 empty] | 2.3 | 701 |  |  |  | 0.3947072 | 3.03 | 60.81 | 24.12 | 0.55 | 5.76 |  | 184 |  | 38.2 | 60.81 | 13.39 | 9.02 | 1.2 | 16 | [20 empty] | 14.17 |  | 16.41 | 54.69 | 25.27 | 3.63 | 2.56
2 | A2 | 63.83 | 20.24 | 4.43 | 0.97 | 5.3 |  | 42.5 | 230 | 80.5 | 0.35 |  | 0.7 | [6 empty] | 1089 | [8 empty] | 2.3 | 718 |  |  |  | 0.3973437 | 3.03 | 60.81 | 24.12 | 0.55 | 5.76 |  | 46 |  | 38.2 | 60.81 | 13.39 | 9.02 | 1.2 | 184 | [20 empty] | 12.22 | [5 empty] | 1.53
2 | A3 | 63.83 | 20.24 | 4.43 | 0.97 | 5.3 |  | 42.5 | 230 | 80.5 | 0.35 |  | 0.8 | [6 empty] | 1084 | [8 empty] | 2.3 | 712 |  |  |  | 0.3964365 | 3.03 | 60.81 | 24.12 | 0.55 | 5.76 |  | 92 |  | 38.2 | 60.81 | 13.39 | 9.02 | 1.2 | 138 | [20 empty] | 13.04 | [5 empty] | 1.55
2 | A4 | 63.83 | 20.24 | 4.43 | 0.97 | 5.3 |  | 42.5 | 230 | 80.5 | 0.35 |  | 0.7 | [6 empty] | 1082 | [8 empty] | 2.3 | 709 |  |  |  | 0.3958682 | 3.03 | 60.81 | 24.12 | 0.55 | 5.76 |  | 115 |  | 38.2 | 60.81 | 13.39 | 9.02 | 1.2 | 115 | [20 empty] | 13.51 | [5 empty] | 1.74
2 | A5 | 63.83 | 20.24 | 4.43 | 0.97 | 5.3 |  | 42.5 | 230 | 80.5 | 0.35 |  | 0.7 | [6 empty] | 1075 | [8 empty] | 2.3 | 701 |  |  |  | 0.3947072 | 3.03 | 60.81 | 24.12 | 0.55 | 5.76 |  | 184 |  | 38.2 | 60.81 | 13.39 | 9.02 | 1.2 | 16 | [20 empty] | 13.85 |  | 17.62 | 56.93 | 22.71 | 2.74 | 2.21
3 | REF1 | 62 | 20.3 | 4.2 | 2.8 | 3 | 4070 |  | 400 | 140 | 0.35 |  | 3.4 | [6 empty] | 850 | [9 empty] | 850 |  |  |  | 0.5 | [42 empty] | 1100 | 54 | Fresh, mechanical, and durability characteristics of self-consolidating concrete incorporating volcanic ash | Hossain, K.M.A. (1); Lachemi, M. (2)
| REF2 | 62 | 20.3 | 4.2 | 2.8 | 3 | 4070 |  | 400 | 160 | 0.4 |  | 2.5 | [6 empty] | 850 | [9 empty] | 850 |  |  |  | 0.5 | [42 empty] | 1250 | 48
| REF3 | 62 | 20.3 | 4.2 | 2.8 | 3 | 4070 |  | 400 | 180 | 0.45 |  | 1.5 | [6 empty] | 850 | [9 empty] | 850 |  |  |  | 0.5 | [42 empty] | 1405 | 41
1 | SCC1 | [6 empty] | 43 | 500 | 190 | 0.38 |  | 2 | [10 empty] | 876 |  |  |  |  | 2.5 | 830 |  |  |  | 0.4865182 | [6 empty] | 0 | [35 empty] | 1400 | 41 | Properties of self-compacting-concrete containing fly ash subjected to elevated temperatures | Pathak, Neelam (1); Siddique, Rafat (1)
| SCC2 | [6 empty] | 43 | 350 | 190 | 0.5428571 |  | 1.82 | [10 empty] | 876 |  |  |  |  | 2.5 | 830 |  |  |  | 0.4865182 | 2.23 | 58.55 | 28.2 | 0.32 | 3.44 |  | 150 | [35 empty] | 1250 | 31
| SCC3 | [6 empty] | 43 | 300 | 200 | 0.6666667 |  | 1.8 | [10 empty] | 860 |  |  |  |  | 2.5 | 845 |  |  |  | 0.4956012 | 2.23 | 58.55 | 28.2 | 0.32 | 3.44 |  | 200 | [35 empty] | 1230 | 27
| SCC4 | [6 empty] | 43 | 250 | 210 | 0.84 |  | 1.72 | [10 empty] | 856 |  |  |  |  | 2.5 | 856 |  |  |  | 0.5 | 2.23 | 58.55 | 28.2 | 0.32 | 3.44 |  | 250 | [35 empty] | 1200 | 22
2 | R04 | 64.4 | 20.36 | 4.96 | 2.09 | 3.17 |  | 42.5 | 390 | 156 | 0.4 | [12 empty] | 1103 | [5 empty] | 676 |  |  |  | 0.3799888 | [6 empty] | 0 | [33 empty] | 13 |  |  |  | New perspective of service life prediction of fly ash concrete | Yu, Zhuqing (1); Ye, Guang (1, 2)
| FA3004 | 64.4 | 20.36 | 4.96 | 2.09 | 3.17 |  | 42.5 | 273 | 156 | 0.5714286 | [12 empty] | 1103 | [5 empty] | 676 |  |  |  | 0.3799888 | 7.14 | 48.36 | 31.36 | 1.35 | 4.44 |  | 117 | [33 empty] | 12
| FA3005 | 64.4 | 20.36 | 4.96 | 2.09 | 3.17 |  | 42.5 | 273 | 195 | 0.7142857 | [12 empty] | 1103 | [5 empty] | 676 |  |  |  | 0.3799888 | 7.14 | 48.36 | 31.36 | 1.35 | 4.44 |  | 117 | [33 empty] | 16
| FA3006 | 64.4 | 20.36 | 4.96 | 2.09 | 3.17 |  | 42.5 | 273 | 234 | 0.8571429 | [12 empty] | 1103 | [5 empty] | 676 |  |  |  | 0.3799888 | 7.14 | 48.36 | 31.36 | 1.35 | 4.44 |  | 117 | [33 empty] | 18
| FA5004 | 64.4 | 20.36 | 4.96 | 2.09 | 3.17 |  | 42.5 | 195 | 156 | 0.8 | [12 empty] | 1103 | [5 empty] | 676 |  |  |  | 0.3799888 | 7.14 | 48.36 | 31.36 | 1.35 | 4.44 |  | 195 | [33 empty] | 12
| FA5005 | 64.4 | 20.36 | 4.96 | 2.09 | 3.17 |  | 42.5 | 195 | 195 | 1 | [12 empty] | 1103 | [5 empty] | 676 |  |  |  | 0.3799888 | 7.14 | 48.36 | 31.36 | 1.35 | 4.44 |  | 195 | [33 empty] | 13
1 | CC1 | 60.84 | 16.34 | 6.95 | 2.32 | 5.38 |  |  | 410 | 175 | 0.4268293 |  | 0 | [10 empty] | 1134 | [5 empty] | 612 |  |  |  | 0.3505155 | [42 empty] | 2950 | 43.65 | High temperature performance of self-compacting high-volume fly ash concrete mixes | Amrutha (1); Nayak, Gopinatha (1); Narasimhan, Mattur C. (1); Rajeeva, S.V. (2)
| CC2 | 60.84 | 16.34 | 6.95 | 2.32 | 5.38 |  |  | 405 | 172 | 0.4246914 |  | 0.7407407 | [10 empty] | 1130 | [5 empty] | 612 |  |  |  | 0.3513203 | [42 empty] | 2000 | 48
| SCFA | 60.84 | 16.34 | 6.95 | 2.32 | 5.38 |  |  | 240 | 168 | 0.7 |  | 0.5 | [10 empty] | 720 | [5 empty] | 765 |  |  |  | 0.5151515 | 1.79 | 58.87 | 32.17 | 0.92 | 2.93 |  | 360 | [35 empty] | 1000 | 55.33
| SCSF | 60.84 | 16.34 | 6.95 | 2.32 | 5.38 |  |  | 222 | 168 | 0.7567568 |  | 0.5 | [10 empty] | 720 | [5 empty] | 731 |  |  |  | 0.5037905 | 1.79 | 58.87 | 32.17 | 0.92 | 2.93 |  | 360 | [20 empty] | 0.68 | 94.89 | 2.2 | 0.46 | 0.18 |  | 18 | [8 empty] | 800 | 38
| SCGGBS | 60.84 | 16.34 | 6.95 | 2.32 | 5.38 |  |  | 120 | 168 | 1.4 |  | 0.5 | [10 empty] | 720 | [5 empty] | 754 |  |  |  | 0.5115332 | 1.79 | 58.87 | 32.17 | 0.92 | 2.93 |  | 360 |  | 23.28 | 43.63 | 14.82 | 3.4 | 5.14 | 120 | [28 empty] | 200 | 42
2 | C-0.35-0 | [6 empty] | 52.5 | 505 | 177 | 0.350495 |  | 1 |  |  |  |  | 517 |  | 517 | [9 empty] | 689 |  |  |  | 0.3998839 | [26 empty] | 0 | [15 empty] | 3525 | 82.2 | Adding limestone fines as cementitious paste replacement to improve tensile strength, stiffness and durability of concrete | Li, Leo G. (1); Kwan, Albert K.H. (2)
| C-0.35-4 | [6 empty] | 52.5 | 445 | 156 | 0.3505618 |  | 1.600726 |  |  |  |  | 517 |  | 517 | [9 empty] | 689 |  |  |  | 0.3998839 | [26 empty] | 106 | [15 empty] | 2517 | 87.6
| C-0.35-8 | [6 empty] | 52.5 | 386 | 135 | 0.3497409 |  | 2.130653 |  |  |  |  | 517 |  | 517 | [9 empty] | 689 |  |  |  | 0.3998839 | [26 empty] | 211 | [15 empty] | 2137 | 89.8
| C-0.40-0 | [6 empty] | 52.5 | 470 | 188 | 0.4 |  | 0.8808511 |  |  |  |  | 517 |  | 517 | [9 empty] | 689 |  |  |  | 0.3998839 | [26 empty] | 0 | [15 empty] | 4618 | 72.6
| C-0.40-4 | [6 empty] | 52.5 | 415 | 166 | 0.4 |  | 1.109405 |  |  |  |  | 517 |  | 517 | [9 empty] | 689 |  |  |  | 0.3998839 | [26 empty] | 106 | [15 empty] | 3081 | 78.2
| C-0.40-8 | [6 empty] | 52.5 | 359 | 144 | 0.4011142 |  | 1.8 |  |  |  |  | 517 |  | 517 | [9 empty] | 689 |  |  |  | 0.3998839 | [26 empty] | 211 | [15 empty] | 2377 | 80.3
| C-0.45-0 | [6 empty] | 52.5 | 440 | 198 | 0.45 |  | 0.7 |  |  |  |  | 517 |  | 517 | [9 empty] | 689 |  |  |  | 0.3998839 | [26 empty] | 0 | [15 empty] | 4866 | 62.9
| C-0.45-4 | [6 empty] | 52.5 | 388 | 175 | 0.4510309 |  | 0.9008097 |  |  |  |  | 517 |  | 517 | [9 empty] | 689 |  |  |  | 0.3998839 | [26 empty] | 106 | [15 empty] | 4368 | 66.6
| C-0.45-8 | [6 empty] | 52.5 | 336 | 151 | 0.4494048 |  | 1.250457 |  |  |  |  | 517 |  | 517 | [9 empty] | 689 |  |  |  | 0.3998839 | [26 empty] | 211 | [15 empty] | 3410 | 75.8
| C-0.50-0 | [6 empty] | 52.5 | 413 | 207 | 0.5012107 |  | 0.62954 |  |  |  |  | 517 |  | 517 | [9 empty] | 689 |  |  |  | 0.3998839 | [26 empty] | 0 | [15 empty] | 5552 | 55.9
| C-0.50-4 | [6 empty] | 52.5 | 364 | 182 | 0.5 |  | 0.8808511 |  |  |  |  | 517 |  | 517 | [9 empty] | 689 |  |  |  | 0.3998839 | [26 empty] | 106 | [15 empty] | 4677 | 63.4
| C-0.50-8 | [6 empty] | 52.5 | 315 | 158 | 0.5015873 |  | 1.079848 |  |  |  |  | 517 |  | 517 | [9 empty] | 689 |  |  |  | 0.3998839 | [26 empty] | 211 | [15 empty] | 3994 | 69.9
| C-0.55-0 | [6 empty] | 52.5 | 389 | 214 | 0.5501285 |  | 0.5501285 |  |  |  |  | 517 |  | 517 | [9 empty] | 689 |  |  |  | 0.3998839 | [26 empty] | 0 | [15 empty] | 5840 | 52.3
| C-0.55-4 | [6 empty] | 52.5 | 343 | 189 | 0.5510204 |  | 0.8396437 |  |  |  |  | 517 |  | 517 | [9 empty] | 689 |  |  |  | 0.3998839 | [26 empty] | 106 | [15 empty] | 5341 | 58.2
| C-0.55-8 | [6 empty] | 52.5 | 297 | 164 | 0.5521886 |  | 0.980315 |  |  |  |  | 517 |  | 517 | [9 empty] | 689 |  |  |  | 0.3998839 | [26 empty] | 211 | [15 empty] | 3912 | 62.5
| C-0.55-12 | [6 empty] | 52.5 | 351 | 138 | 0.3931624 |  | 1.471557 |  |  |  |  | 517 |  | 517 | [9 empty] | 689 |  |  |  | 0.3998839 | [26 empty] | 317 | [15 empty] | 3358 | 65.1
| C-0.60-0 | [6 empty] | 52.5 | 368 | 221 | 0.6005435 |  | 0.4891304 |  |  |  |  | 517 |  | 517 | [9 empty] | 689 |  |  |  | 0.3998839 | [26 empty] | 0 | [15 empty] | 6730 | 45.3
| C-0.60-4 | [6 empty] | 52.5 | 325 | 195 | 0.6 |  | 0.7192575 |  |  |  |  | 517 |  | 517 | [9 empty] | 689 |  |  |  | 0.3998839 | [26 empty] | 106 | [15 empty] | 5458 | 50.9
| C-0.60-8 | [6 empty] | 52.5 | 281 | 169 | 0.6014235 |  | 0.9105691 |  |  |  |  | 517 |  | 517 | [9 empty] | 689 |  |  |  | 0.3998839 | [26 empty] | 211 | [15 empty] | 4311 | 52.6
| C-0.60-12 | [6 empty] | 52.5 | 238 | 143 | 0.6008403 |  | 1.6 |  |  |  |  | 517 |  | 517 | [9 empty] | 689 |  |  |  | 0.3998839 | [26 empty] | 317 | [15 empty] | 3421 | 58.2
3 | SCC1 | [6 empty] | 42.5 | 350 | 210 | 0.6 |  | 1.161905 |  |  |  |  | 280 |  | 491 | [9 empty] | 800 |  |  |  | 0.5092298 | [20 empty] | 96 |  |  |  |  | 2.8 | 175 | [7 empty] | 19 | [7 empty] | 6376 | 44.3 | Durability of similar self-compacting concrete batches produced in two different EU laboratories | Sfikas, Ioannis P. (1); Kanellopoulos, Antonis (2); Trezos, Konstantinos G. (1); Petrou, Michael F. (3)
| SCC2 | [6 empty] | 42.5 | 350 | 175 | 0.5 |  | 1.371429 |  |  |  |  | 280 |  | 491 | [9 empty] | 800 |  |  |  | 0.5092298 | [20 empty] | 96 |  |  |  |  | 2.8 | 175 | [7 empty] | 18 | [7 empty] | 4235 | 63.4
| SCC3 | [6 empty] | 42.5 | 350 | 157 | 0.4485714 |  | 2.47619 |  |  |  |  | 280 |  | 491 | [9 empty] | 800 |  |  |  | 0.5092298 | [20 empty] | 96 |  |  |  |  | 2.8 | 175 | [7 empty] | 17 | [7 empty] | 4195 | 60.2
| SCC4 | [6 empty] | 42.5 | 333 | 175 | 0.5255255 |  | 1.52381 |  |  |  |  | 280 |  | 491 | [9 empty] | 800 |  |  |  | 0.5092298 | [20 empty] | 96 |  |  |  |  | 2.8 | 175 |  | 95 |  |  |  |  | 17 | 16 | [7 empty] | 1862 | 70.1
| SCC5 | [6 empty] | 42.5 | 313 | 175 | 0.5591054 |  | 1.52381 |  |  |  |  | 280 |  | 491 | [9 empty] | 800 |  |  |  | 0.5092298 | [20 empty] | 96 |  |  |  |  | 2.8 | 175 |  | 95 |  |  |  |  | 37 | 14.5 | [7 empty] | 897 | 75.4
| SCC6 | [6 empty] | 42.5 | 301 | 175 | 0.5813953 |  | 1.771429 |  |  |  |  | 280 |  | 491 | [9 empty] | 800 |  |  |  | 0.5092298 | [20 empty] | 96 |  |  |  |  | 2.8 | 175 |  | 95 |  |  |  |  | 49 | 13.5 | [7 empty] | 710 | 78.2
| NVC1 | [6 empty] | 42.5 | 400 | 200 | 0.5 |  | 0 |  |  |  |  | 560 |  | 110 | [9 empty] | 955 |  |  |  | 0.5876923 | [26 empty] | 0 | [6 empty] | 0 | 20.5 | [7 empty] | 4932 | 56.1
| NVC2 | [6 empty] | 42.5 | 400 | 200 | 0.5 |  | 1.6 |  |  |  |  | 560 |  | 110 | [9 empty] | 955 |  |  |  | 0.5876923 | [26 empty] | 0 | [6 empty] | 0 | 20 | [7 empty] | 5181 | 64.4
| SCC1 | [6 empty] | 42.5 | 350 | 210 | 0.6 |  | 0.647619 |  |  |  |  | 150 |  | 350 | [9 empty] | 1050 |  |  |  | 0.6774194 | [20 empty] | 97.6 |  |  |  |  | 2.7 | 175 | [6 empty] | 0 | 18.5 | [5 empty] | 29.86 |  |  | 66
| SCC2 | [6 empty] | 42.5 | 350 | 175 | 0.5 |  | 1.161905 |  |  |  |  | 150 |  | 350 | [9 empty] | 1050 |  |  |  | 0.6774194 | [20 empty] | 97.6 |  |  |  |  | 2.7 | 175 | [6 empty] | 0 | 15.5 | [5 empty] | 19.22 |  |  | 76.5
| SCC3 | [6 empty] | 42.5 | 350 | 157 | 0.4485714 |  | 2.057143 |  |  |  |  | 150 |  | 350 | [9 empty] | 1050 |  |  |  | 0.6774194 | [20 empty] | 97.6 |  |  |  |  | 2.7 | 175 | [6 empty] | 0 | 13.5 | [5 empty] | 18.23 |  |  | 70.3
| SCC4 | [6 empty] | 42.5 | 333 | 175 | 0.5255255 |  | 0.8571429 |  |  |  |  | 150 |  | 350 | [9 empty] | 1050 |  |  |  | 0.6774194 | [20 empty] | 97.6 |  |  |  |  | 2.7 | 175 |  | 96 |  |  |  |  | 17 | 16 | [5 empty] | 11.92 |  |  | 74.1
| SCC5 | [6 empty] | 42.5 | 313 | 175 | 0.5591054 |  | 1.295238 |  |  |  |  | 150 |  | 350 | [9 empty] | 1050 |  |  |  | 0.6774194 | [20 empty] | 97.6 |  |  |  |  | 2.7 | 175 |  | 96 |  |  |  |  | 37 | 17 | [5 empty] | 7.33 |  |  | 75.3
| SCC6 | [6 empty] | 42.5 | 301 | 175 | 0.5813953 |  | 1.390476 |  |  |  |  | 150 |  | 350 | [9 empty] | 1050 |  |  |  | 0.6774194 | [20 empty] | 97.6 |  |  |  |  | 2.7 | 175 |  | 96 |  |  |  |  | 49 | 12.5 | [5 empty] | 5.18 |  |  | 75.3
| NVC1 | [6 empty] | 42.5 | 360 | 200 | 0.5555556 |  | 0 |  |  |  |  | 225 |  | 495 | [9 empty] | 1080 |  |  |  | 0.6 | [26 empty] | 0 | [6 empty] | 0 | 17 | [5 empty] | 15.76 |  |  | 54.1
| NVC2 | [6 empty] | 42.5 | 360 | 200 | 0.5555556 |  | 0.6111111 |  |  |  |  | 225 |  | 495 | [9 empty] | 1080 |  |  |  | 0.6 | [26 empty] | 0 | [6 empty] | 0 | 17.5 | [5 empty] | 16.52 |  |  | 62.6
4 | C | 62.28 | 21.08 | 5.47 | 1.73 | 3.96 |  | 42.5 | 450 | 157.5 | 0.35 |  | 0.6 | [10 empty] | 1105.5 |  |  |  |  | 2.82 | 737 |  |  |  | 0.4 | [40 empty] | 0.242 |  |  | 44.2 | Effect of silica fume addition and repeated loading on chloride diffusion coefficient of concrete | Zhang, Wu-Man (1, 2); Ba, Heng-Jing (3)
| SF5 | 62.28 | 21.08 | 5.47 | 1.73 | 3.96 |  | 42.5 | 427.5 | 157.5 | 0.3684211 |  | 0.7111111 | [10 empty] | 1105.5 |  |  |  |  | 2.82 | 737 |  |  |  | 0.4 | [27 empty] | 0.2 | 93.7 | 0.3 | 0.2 | 0.8 | 15 | 22.5 | [6 empty] | 0.132 |  |  | 54
| SF10 | 62.28 | 21.08 | 5.47 | 1.73 | 3.96 |  | 42.5 | 405 | 157.5 | 0.3888889 |  | 0.7333333 | [10 empty] | 1105.5 |  |  |  |  | 2.82 | 737 |  |  |  | 0.4 | [27 empty] | 0.2 | 93.7 | 0.3 | 0.2 | 0.8 | 15 | 45 | [6 empty] | 0.0828 |  |  | 58.6
351 | PC | 63.62 | 20.64 | 4.85 | 1.14 | 3.17 |  |  | 600 | 180 | 0.3 |  | 1.19 |  |  |  | 61.34 |  |  | 492.42 |  |  | 102.58 | [6 empty] | 1084 |  |  |  |  | 18.55 | 36.84 | 19.99 | 2.22 | 15.25 | 0 | [21 empty] | 1.13 | 93.55 | 0.56 | 0.75 | 0.17 | 18.09 | 0 | 4.5 | [7 empty] | 3400 | 84 | Compressive strength and chloride resistance of self-compacting concrete containing high level fly ash and silica fume | Wongkeo, Watcharapong (1); Thongsanitgarn, Pailyn (1); Ngamjarurojana, Athipong (1); Chaipanich, Arnon (1)
| 50FA | 63.62 | 20.64 | 4.85 | 1.14 | 3.17 |  |  | 300 | 180 | 0.3 |  | 0.25 |  |  |  | 61.34 |  |  | 492.42 |  |  | 102.58 | [6 empty] | 958 |  |  |  |  | 18.55 | 36.84 | 19.99 | 2.22 | 15.25 | 300 | [21 empty] | 1.13 | 93.55 | 0.56 | 0.75 | 0.17 | 18.09 | 0 | 5.6 | [7 empty] | 2000 | 66.4
| 60FA | 63.62 | 20.64 | 4.85 | 1.14 | 3.17 |  |  | 240 | 180 | 0.3 |  | 0.17 |  |  |  | 61.34 |  |  | 492.42 |  |  | 102.58 | [6 empty] | 933 |  |  |  |  | 18.55 | 36.84 | 19.99 | 2.22 | 15.25 | 360 | [21 empty] | 1.13 | 93.55 | 0.56 | 0.75 | 0.17 | 18.09 | 0 | 6.7 | [7 empty] | 1800 | 58
| 70FA | 63.62 | 20.64 | 4.85 | 1.14 | 3.17 |  |  | 180 | 180 | 0.3 |  | 0.12 |  |  |  | 61.34 |  |  | 492.42 |  |  | 102.58 | [6 empty] | 908 |  |  |  |  | 18.55 | 36.84 | 19.99 | 2.22 | 15.25 | 420 | [21 empty] | 1.13 | 93.55 | 0.56 | 0.75 | 0.17 | 18.09 | 0 | 7.1 | [7 empty] | 1750 | 45.6
| 5SF | 63.62 | 20.64 | 4.85 | 1.14 | 3.17 |  |  | 570 | 180 | 0.3 |  | 1.33 |  |  |  | 61.34 |  |  | 492.42 |  |  | 102.58 | [6 empty] | 1072 |  |  |  |  | 18.55 | 36.84 | 19.99 | 2.22 | 15.25 | 0 | [21 empty] | 1.13 | 93.55 | 0.56 | 0.75 | 0.17 | 18.09 | 30 | 3 | [7 empty] | 700 | 95.3
| 10SF | 63.62 | 20.64 | 4.85 | 1.14 | 3.17 |  |  | 540 | 180 | 0.3 |  | 1.43 |  |  |  | 61.34 |  |  | 492.42 |  |  | 102.58 | [6 empty] | 1059 |  |  |  |  | 18.55 | 36.84 | 19.99 | 2.22 | 15.25 | 0 | [21 empty] | 1.13 | 93.55 | 0.56 | 0.75 | 0.17 | 18.09 | 60 | 1.3 | [7 empty] | 300 | 100.5
| 45FA5SF | 63.62 | 20.64 | 4.85 | 1.14 | 3.17 |  |  | 300 | 180 | 0.3 |  | 0.37 |  |  |  | 61.34 |  |  | 492.42 |  |  | 102.58 | [6 empty] | 958 |  |  |  |  | 18.55 | 36.84 | 19.99 | 2.22 | 15.25 | 270 | [21 empty] | 1.13 | 93.55 | 0.56 | 0.75 | 0.17 | 18.09 | 30 | 6.5 | [7 empty] | 600 | 75.2
| 55FA5SF | 63.62 | 20.64 | 4.85 | 1.14 | 3.17 |  |  | 240 | 180 | 0.3 |  | 0.3 |  |  |  | 61.34 |  |  | 492.42 |  |  | 102.58 | [6 empty] | 933 |  |  |  |  | 18.55 | 36.84 | 19.99 | 2.22 | 15.25 | 330 | [21 empty] | 1.13 | 93.55 | 0.56 | 0.75 | 0.17 | 18.09 | 30 | 6.5 | [7 empty] | 600 | 63.4
| 65FA5SF | 63.62 | 20.64 | 4.85 | 1.14 | 3.17 |  |  | 180 | 180 | 0.3 |  | 0.2 |  |  |  | 61.34 |  |  | 492.42 |  |  | 102.58 | [6 empty] | 908 |  |  |  |  | 18.55 | 36.84 | 19.99 | 2.22 | 15.25 | 390 | [21 empty] | 1.13 | 93.55 | 0.56 | 0.75 | 0.17 | 18.09 | 30 | 8.3 | [7 empty] | 900 | 52.7
| 40FA10SF | 63.62 | 20.64 | 4.85 | 1.14 | 3.17 |  |  | 300 | 180 | 0.3 |  | 0.6 |  |  |  | 61.34 |  |  | 492.42 |  |  | 102.58 | [6 empty] | 958 |  |  |  |  | 18.55 | 36.84 | 19.99 | 2.22 | 15.25 | 240 | [21 empty] | 1.13 | 93.55 | 0.56 | 0.75 | 0.17 | 18.09 | 60 | 2.9 | [7 empty] | 400 | 85.2
| 50FA10SF | 63.62 | 20.64 | 4.85 | 1.14 | 3.17 |  |  | 240 | 180 | 0.3 |  | 0.48 |  |  |  | 61.34 |  |  | 492.42 |  |  | 102.58 | [6 empty] | 933 |  |  |  |  | 18.55 | 36.84 | 19.99 | 2.22 | 15.25 | 300 | [21 empty] | 1.13 | 93.55 | 0.56 | 0.75 | 0.17 | 18.09 | 60 | 3.2 | [7 empty] | 500 | 73.6
| 60FA10SF | 63.62 | 20.64 | 4.85 | 1.14 | 3.17 |  |  | 180 | 180 | 0.3 |  | 0.38 |  |  |  | 61.34 |  |  | 492.42 |  |  | 102.58 | [6 empty] | 908 |  |  |  |  | 18.55 | 36.84 | 19.99 | 2.22 | 15.25 | 360 | [21 empty] | 1.13 | 93.55 | 0.56 | 0.75 | 0.17 | 18.09 | 60 | 7.1 | [7 empty] | 500 | 61.2
| PC | 63.62 | 20.64 | 4.85 | 1.14 | 3.17 |  |  | 514 | 180 | 0.35 |  | 1.5 |  |  |  | 61.34 |  |  | 492.42 |  |  | 102.58 | [6 empty] | 1131 |  |  |  |  | 18.55 | 36.84 | 19.99 | 2.22 | 15.25 | 0 | [21 empty] | 1.13 | 93.55 | 0.56 | 0.75 | 0.17 | 18.09 | 0 | 6.8 | [7 empty] | 4000 | 83
| 50FA | 63.62 | 20.64 | 4.85 | 1.14 | 3.17 |  |  | 257 | 180 | 0.35 |  | 0.26 |  |  |  | 61.34 |  |  | 492.42 |  |  | 102.58 | [6 empty] | 1023 |  |  |  |  | 18.55 | 36.84 | 19.99 | 2.22 | 15.25 | 257 | [21 empty] | 1.13 | 93.55 | 0.56 | 0.75 | 0.17 | 18.09 | 0 | 8.8 | [7 empty] | 3000 | 59.2
| 60FA | 63.62 | 20.64 | 4.85 | 1.14 | 3.17 |  |  | 206 | 180 | 0.35 |  | 0.19 |  |  |  | 61.34 |  |  | 492.42 |  |  | 102.58 | [6 empty] | 1001 |  |  |  |  | 18.55 | 36.84 | 19.99 | 2.22 | 15.25 | 309 | [21 empty] | 1.13 | 93.55 | 0.56 | 0.75 | 0.17 | 18.09 | 0 | 10.5 | [7 empty] | 2500 | 52.6
| 70FA | 63.62 | 20.64 | 4.85 | 1.14 | 3.17 |  |  | 154 | 180 | 0.35 |  | 0.13 |  |  |  | 61.34 |  |  | 492.42 |  |  | 102.58 | [6 empty] | 980 |  |  |  |  | 18.55 | 36.84 | 19.99 | 2.22 | 15.25 | 360 | [21 empty] | 1.13 | 93.55 | 0.56 | 0.75 | 0.17 | 18.09 | 0 | 10.5 | [7 empty] | 2500 | 39.8
| 5SF | 63.62 | 20.64 | 4.85 | 1.14 | 3.17 |  |  | 489 | 180 | 0.35 |  | 1.6 |  |  |  | 61.34 |  |  | 492.42 |  |  | 102.58 | [6 empty] | 1120 |  |  |  |  | 18.55 | 36.84 | 19.99 | 2.22 | 15.25 | 0 | [21 empty] | 1.13 | 93.55 | 0.56 | 0.75 | 0.17 | 18.09 | 26 | 7 | [7 empty] | 1000 | 85.3
| 10SF | 63.62 | 20.64 | 4.85 | 1.14 | 3.17 |  |  | 463 | 180 | 0.35 |  | 1.75 |  |  |  | 61.34 |  |  | 492.42 |  |  | 102.58 | [6 empty] | 1110 |  |  |  |  | 18.55 | 36.84 | 19.99 | 2.22 | 15.25 | 0 | [21 empty] | 1.13 | 93.55 | 0.56 | 0.75 | 0.17 | 18.09 | 51 | 3.1 | [7 empty] | 600 | 91.6
| 45FA5SF | 63.62 | 20.64 | 4.85 | 1.14 | 3.17 |  |  | 257 | 180 | 0.35 |  | 0.4 |  |  |  | 61.34 |  |  | 492.42 |  |  | 102.58 | [6 empty] | 1023 |  |  |  |  | 18.55 | 36.84 | 19.99 | 2.22 | 15.25 | 231 | [21 empty] | 1.13 | 93.55 | 0.56 | 0.75 | 0.17 | 18.09 | 26 | 9 | [7 empty] | 1000 | 68.4
| 55FA5SF | 63.62 | 20.64 | 4.85 | 1.14 | 3.17 |  |  | 206 | 180 | 0.35 |  | 0.32 |  |  |  | 61.34 |  |  | 492.42 |  |  | 102.58 | [6 empty] | 1001 |  |  |  |  | 18.55 | 36.84 | 19.99 | 2.22 | 15.25 | 283 | [21 empty] | 1.13 | 93.55 | 0.56 | 0.75 | 0.17 | 18.09 | 26 | 6.7 | [7 empty] | 1400 | 57.4
| 65FA5SF | 63.62 | 20.64 | 4.85 | 1.14 | 3.17 |  |  | 154 | 180 | 0.35 |  | 0.22 |  |  |  | 61.34 |  |  | 492.42 |  |  | 102.58 | [6 empty] | 980 |  |  |  |  | 18.55 | 36.84 | 19.99 | 2.22 | 15.25 | 334 | [21 empty] | 1.13 | 93.55 | 0.56 | 0.75 | 0.17 | 18.09 | 26 | 8.8 | [7 empty] | 1900 | 45.9
| 40FA10SF | 63.62 | 20.64 | 4.85 | 1.14 | 3.17 |  |  | 257 | 180 | 0.35 |  | 0.62 |  |  |  | 61.34 |  |  | 492.42 |  |  | 102.58 | [6 empty] | 1023 |  |  |  |  | 18.55 | 36.84 | 19.99 | 2.22 | 15.25 | 206 | [21 empty] | 1.13 | 93.55 | 0.56 | 0.75 | 0.17 | 18.09 | 51 | 4 | [7 empty] | 800 | 75.4
| 50FA10SF | 63.62 | 20.64 | 4.85 | 1.14 | 3.17 |  |  | 206 | 180 | 0.35 |  | 0.5 |  |  |  | 61.34 |  |  | 492.42 |  |  | 102.58 | [6 empty] | 1001 |  |  |  |  | 18.55 | 36.84 | 19.99 | 2.22 | 15.25 | 257 | [21 empty] | 1.13 | 93.55 | 0.56 | 0.75 | 0.17 | 18.09 | 51 | 5.8 | [7 empty] | 700 | 64.7
| 60FA10SF | 63.62 | 20.64 | 4.85 | 1.14 | 3.17 |  |  | 154 | 180 | 0.35 |  | 0.4 |  |  |  | 61.34 |  |  | 492.42 |  |  | 102.58 | [6 empty] | 980 |  |  |  |  | 18.55 | 36.84 | 19.99 | 2.22 | 15.25 | 309 | [21 empty] | 1.13 | 93.55 | 0.56 | 0.75 | 0.17 | 18.09 | 51 | 8.4 | [7 empty] | 1200 | 51.1
| PC | 63.62 | 20.64 | 4.85 | 1.14 | 3.17 |  |  | 450 | 180 | 0.4 |  | 1.8 |  |  |  | 61.34 |  |  | 492.42 |  |  | 102.58 | [6 empty] | 1166 |  |  |  |  | 18.55 | 36.84 | 19.99 | 2.22 | 15.25 | 0 | [21 empty] | 1.13 | 93.55 | 0.56 | 0.75 | 0.17 | 18.09 | 0 | 9.7 | [7 empty] | 4600 | 72.4
| 50FA | 63.62 | 20.64 | 4.85 | 1.14 | 3.17 |  |  | 225 | 180 | 0.4 |  | 0.26 |  |  |  | 61.34 |  |  | 492.42 |  |  | 102.58 | [6 empty] | 1072 |  |  |  |  | 18.55 | 36.84 | 19.99 | 2.22 | 15.25 | 225 | [21 empty] | 1.13 | 93.55 | 0.56 | 0.75 | 0.17 | 18.09 | 0 | 10.1 | [7 empty] | 3600 | 41.9
| 60FA | 63.62 | 20.64 | 4.85 | 1.14 | 3.17 |  |  | 180 | 180 | 0.4 |  | 0.21 |  |  |  | 61.34 |  |  | 492.42 |  |  | 102.58 | [6 empty] | 1053 |  |  |  |  | 18.55 | 36.84 | 19.99 | 2.22 | 15.25 | 270 | [21 empty] | 1.13 | 93.55 | 0.56 | 0.75 | 0.17 | 18.09 | 0 | 10.3 | [7 empty] | 3300 | 35.7
| 70FA | 63.62 | 20.64 | 4.85 | 1.14 | 3.17 |  |  | 135 | 180 | 0.4 |  | 0.13 |  |  |  | 61.34 |  |  | 492.42 |  |  | 102.58 | [6 empty] | 1034 |  |  |  |  | 18.55 | 36.84 | 19.99 | 2.22 | 15.25 | 315 | [21 empty] | 1.13 | 93.55 | 0.56 | 0.75 | 0.17 | 18.09 | 0 | 12.9 | [7 empty] | 2800 | 31.7
| 5SF | 63.62 | 20.64 | 4.85 | 1.14 | 3.17 |  |  | 428 | 180 | 0.4 |  | 1.9 |  |  |  | 61.34 |  |  | 492.42 |  |  | 102.58 | [6 empty] | 1157 |  |  |  |  | 18.55 | 36.84 | 19.99 | 2.22 | 15.25 | 0 | [21 empty] | 1.13 | 93.55 | 0.56 | 0.75 | 0.17 | 18.09 | 23 | 8.3 | [7 empty] | 1600 | 75.3
| 10SF | 63.62 | 20.64 | 4.85 | 1.14 | 3.17 |  |  | 405 | 180 | 0.4 |  | 2.1 |  |  |  | 61.34 |  |  | 492.42 |  |  | 102.58 | [6 empty] | 1147 |  |  |  |  | 18.55 | 36.84 | 19.99 | 2.22 | 15.25 | 0 | [21 empty] | 1.13 | 93.55 | 0.56 | 0.75 | 0.17 | 18.09 | 45 | 8.5 | [7 empty] | 800 | 79
| 45FA5SF | 63.62 | 20.64 | 4.85 | 1.14 | 3.17 |  |  | 225 | 180 | 0.4 |  | 0.43 |  |  |  | 61.34 |  |  | 492.42 |  |  | 102.58 | [6 empty] | 1072 |  |  |  |  | 18.55 | 36.84 | 19.99 | 2.22 | 15.25 | 203 | [21 empty] | 1.13 | 93.55 | 0.56 | 0.75 | 0.17 | 18.09 | 23 | 10 | [7 empty] | 1400 | 51.5
| 55FA5SF | 63.62 | 20.64 | 4.85 | 1.14 | 3.17 |  |  | 180 | 180 | 0.4 |  | 0.34 |  |  |  | 61.34 |  |  | 492.42 |  |  | 102.58 | [6 empty] | 1053 |  |  |  |  | 18.55 | 36.84 | 19.99 | 2.22 | 15.25 | 248 | [21 empty] | 1.13 | 93.55 | 0.56 | 0.75 | 0.17 | 18.09 | 23 | 7.5 | [7 empty] | 1700 | 39.2
| 65FA5SF | 63.62 | 20.64 | 4.85 | 1.14 | 3.17 |  |  | 135 | 180 | 0.4 |  | 0.28 |  |  |  | 61.34 |  |  | 492.42 |  |  | 102.58 | [6 empty] | 1034 |  |  |  |  | 18.55 | 36.84 | 19.99 | 2.22 | 15.25 | 293 | [21 empty] | 1.13 | 93.55 | 0.56 | 0.75 | 0.17 | 18.09 | 23 | 8.8 | [7 empty] | 2100 | 28.2
| 40FA10SF | 63.62 | 20.64 | 4.85 | 1.14 | 3.17 |  |  | 225 | 180 | 0.4 |  | 0.64 |  |  |  | 61.34 |  |  | 492.42 |  |  | 102.58 | [6 empty] | 1072 |  |  |  |  | 18.55 | 36.84 | 19.99 | 2.22 | 15.25 | 180 | [21 empty] | 1.13 | 93.55 | 0.56 | 0.75 | 0.17 | 18.09 | 45 | 5 | [7 empty] | 1000 | 60.3
| 50FA10SF | 63.62 | 20.64 | 4.85 | 1.14 | 3.17 |  |  | 180 | 180 | 0.4 |  | 0.52 |  |  |  | 61.34 |  |  | 492.42 |  |  | 102.58 | [6 empty] | 1053 |  |  |  |  | 18.55 | 36.84 | 19.99 | 2.22 | 15.25 | 225 | [21 empty] | 1.13 | 93.55 | 0.56 | 0.75 | 0.17 | 18.09 | 45 | 6 | [7 empty] | 1000 | 49.1
| 60FA10SF | 63.62 | 20.64 | 4.85 | 1.14 | 3.17 |  |  | 135 | 180 | 0.4 |  | 0.46 |  |  |  | 61.34 |  |  | 492.42 |  |  | 102.58 | [6 empty] | 1034 |  |  |  |  | 18.55 | 36.84 | 19.99 | 2.22 | 15.25 | 270 | [21 empty] | 1.13 | 93.55 | 0.56 | 0.75 | 0.17 | 18.09 | 45 | 9 | [7 empty] | 1500 | 33.1
353 | C-SA-0 | 61.49 | 21.58 | 4.03 | 2.6 | 3.46 | 3460 |  | 490 | 196 | 0.4 |  | 1.5 |  |  |  | 880 | [11 empty] | 3.1 | 830 | [46 empty] | 1900 | 50 | Influence of sodium aluminate on cement hydration and concrete properties | Han, Jianguo (1, 2); Wang, Kejin (2); Shi, Jiyao (3); Wang, Yue (3)
357 | C1 | 54.28 | 23.57 | 9.34 | 1.35 | 3.1 |  |  | 403 | 145 | 0.36 |  | 0.5 | [6 empty] | 1119 | [8 empty] | 2.8 | 746 | [44 empty] | 8.58 |  |  | 56.3 | Impact of compressive fatigue on chloride diffusion coefficient in OPC concrete: An analysis using EIS method | Song, Zijian (1); Jiang, Linhua (1); Li, Wei (2); Xiong, Chuansheng (1); Chu, Hongqiang (1)
| C2 | 54.28 | 23.57 | 9.34 | 1.35 | 3.1 |  |  | 322 | 161 | 0.5 | [8 empty] | 1128 | [8 empty] | 2.8 | 752 | [44 empty] | 13.63 |  |  | 36.1
364 | R | 62.27 | 19.2 | 5.12 | 2.41 | 2.27 |  |  | 375 | 178 | 0.47 |  | 0.4 | [10 empty] | 1065 | [5 empty] | 820 | [46 empty] | 3000 | 40.4 | Hardened properties of concrete mixtures containing pre-coated crumb rubber and silica fume | Onuaguluchi, Obinna (1); Panesar, Daman K. (1)
383 | OPC45 | 61.6 | 19.4 | 5.1 | 2.6 | 3.26 |  |  | 415 | 187 | 0.4506024 | [7 empty] | 1076 | [10 empty] | 712 | [44 empty] | 6.6 |  |  | 40 | Application of X-ray microfluorescence for the determination of chloride diffusion coefficients in concrete chloride penetration experiments | Dehghan, Alireza (1); Peterson, Karl (1); Riehm, Graham (1); Herzog Bromerchenkel, Lucas (1)
| OPC48 | 61.6 | 19.4 | 5.1 | 2.6 | 3.26 |  |  | 415 | 199 | 0.4795181 | [7 empty] | 1072 | [10 empty] | 709 | [44 empty] | 7.4 |  |  | 34
382 | C | 61.4 | 19.6 | 4.9 | 3 | 3.1 | 3870 |  | 500 | 175 | 0.35 |  | 0.41 | [6 empty] | 850 | [9 empty] | 834 |  |  |  |  | 5.6 | 59.5 | 22.2 |  | 3.9 | 0 |  |  | 34.2 | 38.4 | 10.6 | 6.9 | 0.8 | [29 empty] | 2100 | 34 | Transport properties of high volume fly ash or slag concrete exposed to high temperature | Karahan, Okan (1)
| F 30 | 61.4 | 19.6 | 4.9 | 3 | 3.1 | 3870 |  | 350 | 175 | 0.35 |  | 0.24 | [6 empty] | 822 | [9 empty] | 806 |  |  |  |  | 5.6 | 59.5 | 22.2 |  | 3.9 | 150 |  |  | 34.2 | 38.4 | 10.6 | 6.9 | 0.8 | [29 empty] | 800 | 32
| F 50 | 61.4 | 19.6 | 4.9 | 3 | 3.1 | 3870 |  | 250 | 175 | 0.35 |  | 0.15 | [6 empty] | 803 | [9 empty] | 788 |  |  |  |  | 5.6 | 59.5 | 22.2 |  | 3.9 | 250 |  |  | 34.2 | 38.4 | 10.6 | 6.9 | 0.8 | [29 empty] | 800 | 28
| F 70 | 61.4 | 19.6 | 4.9 | 3 | 3.1 | 3870 |  | 150 | 175 | 0.35 |  | 0.09 | [6 empty] | 785 | [9 empty] | 770 |  |  |  |  | 5.6 | 59.5 | 22.2 |  | 3.9 | 350 |  |  | 34.2 | 38.4 | 10.6 | 6.9 | 0.8 | [29 empty] | 700 | 25
| F 90 | 61.4 | 19.6 | 4.9 | 3 | 3.1 | 3870 |  | 50 | 175 | 0.35 |  | 0 | [6 empty] | 766 | [9 empty] | 752 |  |  |  |  | 5.6 | 59.5 | 22.2 |  | 3.9 | 450 |  |  | 34.2 | 38.4 | 10.6 | 6.9 | 0.8 | [29 empty] | 2800 | 9
| S 30 | 61.4 | 19.6 | 4.9 | 3 | 3.1 | 3870 |  | 350 | 175 | 0.35 |  | 0.48 | [6 empty] | 844 | [9 empty] | 828 |  |  |  |  | 5.6 | 59.5 | 22.2 |  | 3.9 |  |  |  | 34.2 | 38.4 | 10.6 | 6.9 | 0.8 | 150 | [28 empty] | 800 | 33
| S 50 | 61.4 | 19.6 | 4.9 | 3 | 3.1 | 3870 |  | 250 | 175 | 0.35 |  | 0.59 | [6 empty] | 840 | [9 empty] | 824 |  |  |  |  | 5.6 | 59.5 | 22.2 |  | 3.9 |  |  |  | 34.2 | 38.4 | 10.6 | 6.9 | 0.8 | 250 | [28 empty] | 600 | 32
| S 70 | 61.4 | 19.6 | 4.9 | 3 | 3.1 | 3870 |  | 150 | 175 | 0.35 |  | 0.63 | [6 empty] | 836 | [9 empty] | 820 |  |  |  |  | 5.6 | 59.5 | 22.2 |  | 3.9 |  |  |  | 34.2 | 38.4 | 10.6 | 6.9 | 0.8 | 350 | [28 empty] | 600 | 30
| S 90 | 61.4 | 19.6 | 4.9 | 3 | 3.1 | 3870 |  | 50 | 175 | 0.35 |  | 0.68 | [6 empty] | 832 | [9 empty] | 816 |  |  |  |  | 5.6 | 59.5 | 22.2 |  | 3.9 |  |  |  | 34.2 | 38.4 | 10.6 | 6.9 | 0.8 | 450 | [28 empty] | 300 | 29
381 | B1，T1，F1 | 63.42 | 20.31 | 5.24 | 2.6 | 3.03 | 3360 |  | 317 | 111 | 0.3501577 | [5 empty] | 32.7% | 86.1% |  | 100% |  |  |  | 1410 | [5 empty] | 718 | [47 empty] | 32 | A sustainable approach to reuse of treated domestic wastewater in construction incorporating admixtures | Arooj, Muhammad Farhan (1); Haseeb, Fahad (1); Butt, Akbar Imran (1); Irfan-Ul-Hassan, Dr Muhammad (2); Batool, Hania (1); Kibriya, Saad (1); Javed, Zara (1); Nawaz, Hassan (1); Asif, Sarah (1)
386 |  | 63.41 | 32.74 | 13.23 | 5.62 | 0.41 | 3214 |  | 454 | 168 | 0.37 |  | 1 | [10 empty] | 952 | [5 empty] | 767 | [12 empty] | 44.14 | 32.74 | 13.23 | 5.62 | 0.41 | 0 | [26 empty] | 13 |  |  |  | Prediction of Time-Dependent Chloride Diffusion Coefficients for Slag-Blended Concrete | Park, Ki-Bong (1); Lee, Han-Seung (2); Wang, Xiao-Yong (1)
|  | 63.41 | 32.74 | 13.23 | 5.62 | 0.41 | 3214 |  | 400 | 168 | 0.42 |  | 0.9 | [10 empty] | 976 | [5 empty] | 787 | [12 empty] | 44.14 | 32.74 | 13.23 | 5.62 | 0.41 | 0 | [26 empty] | 15
|  | 63.41 | 32.74 | 13.23 | 5.62 | 0.41 | 3214 |  | 357 | 168 | 0.47 |  | 0.85 | [10 empty] | 960 | [5 empty] | 838 | [12 empty] | 44.14 | 32.74 | 13.23 | 5.62 | 0.41 | 0 | [26 empty] | 18
|  | 63.41 | 32.74 | 13.23 | 5.62 | 0.41 | 3214 |  | 318 | 168 | 0.37 |  | 0.8 | [10 empty] | 946 | [5 empty] | 762 | [12 empty] | 44.14 | 32.74 | 13.23 | 5.62 | 0.41 | 136 | [26 empty] | 9
|  | 63.41 | 32.74 | 13.23 | 5.62 | 0.41 | 3214 |  | 280 | 168 | 0.42 |  | 0.75 | [10 empty] | 972 | [5 empty] | 783 | [12 empty] | 44.14 | 32.74 | 13.23 | 5.62 | 0.41 | 120 | [26 empty] | 12
|  | 63.41 | 32.74 | 13.23 | 5.62 | 0.41 | 3214 |  | 250 | 168 | 0.47 |  | 0.65 | [10 empty] | 956 | [5 empty] | 835 | [12 empty] | 44.14 | 32.74 | 13.23 | 5.62 | 0.41 | 107 | [26 empty] | 13
|  | 63.41 | 32.74 | 13.23 | 5.62 | 0.41 | 3214 |  | 227 | 168 | 0.37 |  | 0.75 | [10 empty] | 943 | [5 empty] | 760 | [12 empty] | 44.14 | 32.74 | 13.23 | 5.62 | 0.41 | 227 | [26 empty] | 6
|  | 63.41 | 32.74 | 13.23 | 5.62 | 0.41 | 3214 |  | 200 | 168 | 0.42 |  | 0.7 | [10 empty] | 969 | [5 empty] | 780 | [12 empty] | 44.14 | 32.74 | 13.23 | 5.62 | 0.41 | 200 | [26 empty] | 8
|  | 63.41 | 32.74 | 13.23 | 5.62 | 0.41 | 3214 |  | 178 | 168 | 0.47 |  | 0.6 | [10 empty] | 853 | [5 empty] | 832 | [12 empty] | 44.14 | 32.74 | 13.23 | 5.62 | 0.41 | 179 | [26 empty] | 11
375 | Control | 62.41 | 19.31 | 5.62 | 2.69 | 4.14 |  | 42.5 | 450 | 180 | 0.4 |  | 1.3 | [5 empty] | 832.8 | [9 empty] | 2.87 | 935.4 |  |  |  |  | 4.24 | 56.2 | 5.62 | 2.69 | 4.14 | [37 empty] | 3300 | 62 | Optimization of concrete mixture with hybrid blends of metakaolin and fly ash using response surface method | Güneyisi, Erhan (1); Gesoglu, Mehmet (1); Algin, Zeynep (2); Mermerdas¸, Kasim (3)
| 10FA | 62.41 | 19.31 | 5.62 | 2.69 | 4.14 |  | 42.5 | 405 | 180 | 0.4 |  | 1.2 | [5 empty] | 826.6 | [9 empty] | 2.87 | 928.6 |  |  |  |  | 4.24 | 56.2 | 5.62 | 2.69 | 4.14 | 45 | [36 empty] | 3200 | 58
| 20FA | 62.41 | 19.31 | 5.62 | 2.69 | 4.14 |  | 42.5 | 360 | 180 | 0.4 |  | 1.1 | [5 empty] | 820.2 | [9 empty] | 2.87 | 921.3 |  |  |  |  | 4.24 | 56.2 | 5.62 | 2.69 | 4.14 | 90 | [36 empty] | 3000 | 55
| G1SCCH | 63.9 | 21.5 | 5.55 | 1.86 | 3.46 |  |  | 400 | 196 | 0.49 |  | 1 | [10 empty] | 800 | [5 empty] | 915 | [31 empty] | 1.68 | 91.7 | 1 | 1.8 | 0.9 |  | 44 | [9 empty] | 35 | Strength and durability studies of fly ash concrete in sea water environments compared with normal and superplasticizer concrete | Ramachandran, D. (1); George, R.P. (2); Vishwakarma, Vinita (1); Kamachi Mudali, U. (2)
| G2SCCL | 63.9 | 21.5 | 5.55 | 1.86 | 3.46 |  |  | 434 | 183 | 0.421659 |  | 0.9 | [10 empty] | 800 | [5 empty] | 915 | [31 empty] | 1.68 | 91.7 | 1 | 1.8 | 0.9 |  | 48 | [9 empty] | 45
|  | 54.87 | 25.1 | 6.38 | 2.61 | 4.19 |  |  | 375 | 150 | 0.4 |  | 1.3 | [10 empty] | 788 | [5 empty] | 1087 | [47 empty] | 66 | Influence of elevated curing temperature on the properties of cement paste and concrete at the same hydration degree | Wang, Qiang (1); Shi, Mengxiao (1); Wang, Dengquan (1)
| NPC | 62.25 | 21.22 | 4.68 | 3.63 | 3.68 |  |  | 400 | 200 | 0.5 |  | 1.2 |  |  |  |  | 956 | [10 empty] | 3.2 | 778 | [32 empty] | 93.16 | 1.13 | 1.6 | 0.72 | [8 empty] | 32 |  |  | 31.3 | Effect of Wet Curing Duration on Long-Term Performance of Concrete in Tidal Zone of Marine Environment | Khanzadeh-Moradllo, Mehdi (1, 2); Meshkini, Mohammad H. (1); Eslamdoost, Ehsan (1); Sadati, Seyedhamed (3); Shekarchi, Mohammad (1)
| SFC | 62.25 | 21.22 | 4.68 | 3.63 | 3.68 |  |  | 370 | 200 | 0.5 |  | 1.2 |  |  |  |  | 959 | [10 empty] | 3.2 | 784 | [32 empty] | 93.16 | 1.13 | 1.6 | 0.72 |  | 30 | [6 empty] | 9 |  |  | 37.1
|  | 68.3 | 19.37 | 3.92 | 1.61 | 3.69 |  |  | 356 | 160.2 | 0.45 | [6 empty] | 1225 | [11 empty] | 659 | [46 empty] | 1950 | 52 | Effect of aggregate exposing and curing agent on the performance of exposed aggregate concrete | Shen, Peiliang (1, 2); W., Chen; L., Lu; H., Geng; Q., Li
| C30 | 61.89 | 22.95 | 6.35 | 1.02 | 4.1 |  |  | 390 | 195 | 0.5 | [7 empty] | 1225 | [10 empty] | 635 | [44 empty] | 16 |  |  | 35.6 | The effect of tensile fatigue on chloride ion diffusion in concrete | Jiang, Linhua (1); Li, Chenzhi (1); Zhu, Chenglong (1); Song, Zijian (1); Chu, Hongqiang (1)
| C1 | 64.43 | 19.05 | 4.15 | 1.6 | 3.29 |  |  | 420 | 190 | 0.45 | [6 empty] | 352 | 750.4 | [10 empty] | 644 | [47 empty] | 46 | Combined effect of metakaolin and sea water on performance and microstructures of concrete | Shi, Zhiguang (1, 2); Shui, Zhonghe (1, 2); Li, Qiu (1); Geng, Haining (1, 2)
| LPC | 64.8 | 20.31 | 4.96 | 1.51 | 2.81 |  | 52.5 | 250 | 150 | 0.6 |  | 0.5 |  |  |  |  | 327.2 | 709.1 | [10 empty] | 847.9 | [47 empty] | 20 | Performance-based approach to durability of concrete containing flash-calcined metakaolin as cement replacement | San Nicolas, R. (1, 2, 3); Cyr, M. (1); Escadeillas, G. (1)
| GPC | 64.8 | 20.31 | 4.96 | 1.51 | 2.81 |  | 52.5 | 310 | 186 | 0.6 |  | 0.5 |  |  |  |  | 321.1 | 695.8 | [10 empty] | 781.7 | [47 empty] | 32
| SPC | 64.8 | 20.31 | 4.96 | 1.51 | 2.81 |  | 52.5 | 350 | 175 | 0.5 |  | 0.5 |  |  |  |  | 347 | 732 | [10 empty] | 767.1 | [47 empty] | 42
| HPC | 64.8 | 20.31 | 4.96 | 1.51 | 2.81 |  | 52.5 | 415 | 161.85 | 0.39 |  | 0.7 |  |  |  |  | 175.6 | 955.5 | [10 empty] | 719.8 | [47 empty] | 43
| IRC | 64.8 | 20.31 | 4.96 | 1.51 | 2.81 |  | 52.5 | 374 | 168.3 | 0.45 |  | 0.2 | [10 empty] | 1036 | [5 empty] | 625.3 | [47 empty] | 53
| 矿渣水泥 | 48.18 | 32.59 | 8.68 | 3.58 | 1.97 |  |  | 280 | 160 | 0.58 | [12 empty] | 1036 | [5 empty] | 915 | [44 empty] | 4.7 |  |  | 33 | Chlorine signal attenuation in concrete | Naqvi, A.A. (1); Maslehuddin, M. (2); ur-Rehman, Khateeb (1); Al-Amoudi, O.S.B (3)
| 矿渣水泥 | 48.18 | 32.59 | 8.68 | 3.58 | 1.97 |  |  | 280 | 161 | 0.58 | [12 empty] | 1036 | [5 empty] | 915 | [44 empty] | 4.2 |  |  | 39
| 矿渣水泥 | 48.18 | 32.59 | 8.68 | 3.58 | 1.97 |  |  | 280 | 161 | 0.58 | [12 empty] | 1036 | [5 empty] | 915 | [44 empty] | 3.1 |  |  | 40
| 矿渣水泥 | 48.18 | 32.59 | 8.68 | 3.58 | 1.97 |  |  | 280 | 161 | 0.58 | [12 empty] | 1036 | [5 empty] | 915 | [44 empty] | 3.3 |  |  | 44
| 矿渣水泥 | 48.18 | 32.59 | 8.68 | 3.58 | 1.97 |  |  | 280 | 161 | 0.58 | [12 empty] | 1036 | [5 empty] | 915 | [44 empty] | 3.4 |  |  | 42
| 矿渣水泥 | 48.18 | 32.59 | 8.68 | 3.58 | 1.97 |  |  | 280 | 161 | 0.58 | [12 empty] | 987 | [5 empty] | 915 | [44 empty] | 2.9 |  |  | 46
| 矿渣水泥 | 48.18 | 32.59 | 8.68 | 3.58 | 1.97 |  |  | 380 | 142 | 0.38 | [12 empty] | 987 | [5 empty] | 915 | [44 empty] | 2.3 |  |  | 72
| 矿渣水泥 | 48.18 | 32.59 | 8.68 | 3.58 | 1.97 |  |  | 380 | 142 | 0.38 | [12 empty] | 987 | [5 empty] | 915 | [44 empty] | 2.2 |  |  | 73
| 矿渣水泥 | 48.18 | 32.59 | 8.68 | 3.58 | 1.97 |  |  | 380 | 142 | 0.38 | [12 empty] | 987 | [5 empty] | 915 | [44 empty] | 1.7 |  |  | 66
| 矿渣水泥 | 48.18 | 32.59 | 8.68 | 3.58 | 1.97 |  |  | 380 | 142 | 0.38 | [12 empty] | 987 | [5 empty] | 915 | [44 empty] | 1.5 |  |  | 71
| 矿渣水泥 | 48.18 | 32.59 | 8.68 | 3.58 | 1.97 |  |  | 380 | 141 | 0.38 | [12 empty] | 987 | [5 empty] | 915 | [44 empty] | 1.6 |  |  | 67
| 矿渣水泥 | 48.18 | 32.59 | 8.68 | 3.58 | 1.97 |  |  | 380 | 141 | 0.38 | [12 empty] | 1240 | [5 empty] | 915 | [44 empty] | 1.3 |  |  | 74
| 330-0 | 62.21 | 19.55 | 4.24 | 2.51 | 3.34 |  | 42.5 | 330 | 198 | 0.6 | [12 empty] | 1240 | [5 empty] | 710 | [44 empty] | 31.3 |  |  | 23.9 | Effect of metakaolin on the chloride ingress properties of concrete | Ferreira, R.M. (1, 3); Castro-Gomes, J.P. (2); Costa, P. (3); Malheiro, R. (3)
| 330-15 | 43.97 | 38.06 | 4.67 | 2.51 | 3.8 |  | 42.5 | 440 | 200 | 0.45 | [18 empty] | 600 | [44 empty] | 15.5 |  |  | 40.6 | Effect of metakaolin on the chloride ingress properties of concrete | Ferreira, R.M. (1, 3); Castro-Gomes, J.P. (2); Costa, P. (3); Malheiro, R. (3)
890
| NC | 65.4 | 20.8 | 4.6 | 1.3 | 2.8 |  | 52.5 | 390 | 185 | 0.47 |  | 1 | [7 empty] | 1070 | [7 empty] | 2.71 | 890 | [38 empty] | 18.4 | [5 empty] | 31 |  |  | 45
| a | 62.3 | 21.96 | 4.73 | 2.59 | 3.68 |  | 42.5 | 360 | 155 | 0.43 | [9 empty] | 1070 | [8 empty] | 808 |  |  |  |  | 2.86 | 53.33 | 27.65 | 2.59 | 3.68 |  |  |  | 36.44 | 31.76 | 14.84 | 9.08 | 0.6 | [15 empty] | 92.3 | [13 empty] | 2300 | 63
| b | 62.3 | 21.96 | 4.73 | 2.59 | 3.68 |  | 42.5 | 198 | 155 | 0.43 | [9 empty] | 1070 | [8 empty] | 808 |  |  |  |  | 2.86 | 53.33 | 27.65 | 2.59 | 3.68 | 162 |  |  | 36.44 | 31.76 | 14.84 | 9.08 | 0.6 | [15 empty] | 92.3 | [13 empty] | 600 | 58
| c | 62.3 | 21.96 | 4.73 | 2.59 | 3.68 |  | 42.5 | 198 | 155 | 0.43 | [9 empty] | 1070 | [8 empty] | 808 |  |  |  |  | 2.86 | 53.33 | 27.65 | 2.59 | 3.68 |  |  |  | 36.44 | 31.76 | 14.84 | 9.08 | 0.6 | 162 | [14 empty] | 92.3 | [13 empty] | 1800 | 67
| d | 62.3 | 21.96 | 4.73 | 2.59 | 3.68 |  | 42.5 | 316.8 | 155 | 0.43 | [9 empty] | 1070 | [8 empty] | 808 |  |  |  |  | 2.86 | 53.33 | 27.65 | 2.59 | 3.68 |  |  |  | 36.44 | 31.76 | 14.84 | 9.08 | 0.6 | [15 empty] | 92.3 |  |  |  |  | 43.2 | [8 empty] | 300 | 73
| proportion | 47.87 | 25.12 | 11.29 | 5.52 | 2.39 |  |  | 416 | 208 | 0.5 | [8 empty] | 1070 | [8 empty] | 2.8 | 602 | [46 empty] | 4800 | 55
| control | 63.31 | 20.42 | 4.25 | 2 | 4.05 |  |  | 395.3 | 213.6 | 0.45 |  | 0.87 |  |  |  |  | 727.8 | [10 empty] | 2.78 | 965.5 |  |  |  |  | 4.67 | 59.93 | 22.22 |  | 5.16 | 79.1 | [7 empty] | 0 | [28 empty] | 5600 | 56
| L8-10 | 63.31 | 20.42 | 4.25 | 2 | 4.05 |  |  | 356 | 192.2 | 0.4 |  | 1.22 |  |  |  |  | 751.4 | [10 empty] | 2.78 | 996.7 |  |  |  |  | 4.67 | 59.93 | 22.22 |  | 5.16 | 71.2 | [7 empty] | 47.5 | [28 empty] | 3900 | 60
| L8-15 | 63.31 | 20.42 | 4.25 | 2 | 4.05 |  |  | 336.2 | 181.5 | 0.38 |  | 1.44 |  |  |  |  | 763.1 | [10 empty] | 2.78 | 1012.3 |  |  |  |  | 4.67 | 59.93 | 22.22 |  | 5.16 | 67.3 | [7 empty] | 71.2 | [28 empty] | 4400 | 60
| L8-20 | 63.31 | 20.42 | 4.25 | 2 | 4.05 |  |  | 316.4 | 170.9 | 0.36 |  | 1.55 |  |  |  |  | 774.9 | [10 empty] | 2.78 | 1028 |  |  |  |  | 4.67 | 59.93 | 22.22 |  | 5.16 | 63.3 | [7 empty] | 94.9 | [28 empty] | 3800 | 59
| L3-10 | 63.31 | 20.42 | 4.25 | 2 | 4.05 |  |  | 356 | 192.2 | 0.4 |  | 1.34 |  |  |  |  | 751.4 | [10 empty] | 2.78 | 996.7 |  |  |  |  | 4.67 | 59.93 | 22.22 |  | 5.16 | 71.2 | [7 empty] | 47.5 | [28 empty] | 4000 | 61
| L3-15 | 63.31 | 20.42 | 4.25 | 2 | 4.05 |  |  | 336.2 | 181.5 | 0.38 |  | 1.54 |  |  |  |  | 763.1 | [10 empty] | 2.78 | 1012.3 |  |  |  |  | 4.67 | 59.93 | 22.22 |  | 5.16 | 67.3 | [7 empty] | 71.2 | [28 empty] | 3600 | 60
| L3-20 | 63.31 | 20.42 | 4.25 | 2 | 4.05 |  |  | 316.4 | 170.9 | 0.36 |  | 1.76 |  |  |  |  | 774.9 | [10 empty] | 2.78 | 1028 |  |  |  |  | 4.67 | 59.93 | 22.22 |  | 5.16 | 63.3 | [7 empty] | 94.9 | [28 empty] | 3700 | 63
731 | OPC | 69.89 | 17.3 | 3.14 | 2.09 | 3.76 |  | 42.5 | 440 | 176 | 0.4 |  | 1 | [10 empty] | 1106 | [5 empty] | 678 |  |  |  |  | 11.2 | 52.3 | 29.7 |  | 6.5 | 125 |  |  | 46.6 | 45.7 | 5.8 |  | 0.3 | 115 | [13 empty] | 0.8 | 92.7 | 1.1 |  | 0.7 |  | 20 | [6 empty] | 1.74 |  |  | 40.97
729 | C40 | 67.5 | 23.6 | 4.4 |  | 2.3 |  | 42.5 | 160 | 178 | 0.58 | 28% | 3.6 | [15 empty] | 2.8 | [5 empty] | 11.2 | 52.3 | 29.7 |  | 6.5 | 125 |  |  | 46.6 | 45.7 | 5.8 |  | 0.3 | 40 | [13 empty] | 0.8 | 92.7 | 1.1 |  | 0.7 |  | 40 | [6 empty] | 1.29 |  |  | 62.73
729 | C60 | 67.5 | 23.6 | 4.4 |  | 2.3 |  | 42.5 | 325 | 163 | 0.33 | 28% | 2.8 | [15 empty] | 2.8 | [47 empty] | 1800 | 81
738 | OPC-M1 | 65.88 | 20.55 | 5.63 | 0.866 | 3.8 |  | 42.5 | 550 | 165 | 0.3 |  | 2.2 | [10 empty] | 1040 |  |  |  |  | 3.15 | 692 | [46 empty] | 8200 | 21
740 | Control | 63.99 | 20.34 | 3.21 | 2.96 | 3.42 |  |  | 255 | 114.75 | 0.45 | [12 empty] | 818 |  |  |  |  | 2.5 | 434 |  |  |  |  | 11.51 | 47.66 | 20.81 | 1.51 | 9.84 | 0 | [21 empty] | 0.29 | 98.02 | 0.42 | 0.41 | 0.09 |  | 0 | [6 empty] | 12.02 |  |  | 33.8
749 | A1 | 51.16 | 24.55 | 10.48 | 6.01 | 2.16 |  | 32.5 | 380 | 190 | 0.5 | [12 empty] | 1299 |  |  |  |  | 2.4 | 578 |  |  |  |  | 11.51 | 47.66 | 20.81 | 1.51 | 9.84 | 0 | [21 empty] | 0.29 | 98.02 | 0.42 | 0.41 | 0.09 |  | 19 | [6 empty] | 7.53 |  |  | 23.9
749 | A3b | 51.16 | 24.55 | 10.48 | 6.01 | 2.16 |  | 32.5 | 361 | 190 | 0.5 | [12 empty] | 1229 |  |  |  |  | 2.4 | 578 |  |  |  |  | 11.51 | 47.66 | 20.81 | 1.51 | 9.84 | 76 | [21 empty] | 0.29 | 98.02 | 0.42 | 0.41 | 0.09 |  | 0 | [6 empty] | 10.02 |  |  | 18
749 | A4c | 51.16 | 24.55 | 10.48 | 6.01 | 2.16 |  | 32.5 | 304 | 190 | 0.5 | [12 empty] | 1229 |  |  |  |  | 2.4 | 578 |  |  |  |  | 11.51 | 47.66 | 20.81 | 1.51 | 9.84 | 57 | [21 empty] | 0.29 | 98.02 | 0.42 | 0.41 | 0.09 |  | 19 | [6 empty] | 7.15 |  |  | 20.6
749 | A5d | 51.16 | 24.55 | 10.48 | 6.01 | 2.16 |  | 32.5 | 304 | 190 | 0.5 | [12 empty] | 1229 |  |  |  |  | 2.4 | 578 | [44 empty] | 4.7 |  |  | 33
438 | LS-H-00 | 48.18 | 32.59 | 8.68 | 3.58 | 1.97 |  | 32.5 | 280 | 160 | 0.58 |  | 0.9 | [10 empty] | 1036 | [5 empty] | 915 | [44 empty] | 4.1 |  |  | 39
438 | LS-H-03 | 48.18 | 32.59 | 8.68 | 3.58 | 1.97 |  | 32.5 | 280 | 161 | 0.58 |  | 0.9 | [10 empty] | 1036 | [5 empty] | 915 | [44 empty] | 3.1 |  |  | 41
438 | LS-H-06 | 48.18 | 32.59 | 8.68 | 3.58 | 1.97 |  | 32.5 | 280 | 161 | 0.58 |  | 0.9 | [10 empty] | 1036 | [5 empty] | 915 | [44 empty] | 3.3 |  |  | 43
438 | LS-H-09 | 48.18 | 32.59 | 8.68 | 3.58 | 1.97 |  | 32.5 | 280 | 161 | 0.58 |  | 0.9 | [10 empty] | 1036 | [5 empty] | 915 | [44 empty] | 3.4 |  |  | 42
438 | LS-H-12 | 48.18 | 32.59 | 8.68 | 3.58 | 1.97 |  | 32.5 | 280 | 161 | 0.58 |  | 0.9 | [10 empty] | 1037 | [5 empty] | 915 | [44 empty] | 2.9 |  |  | 46
438 | LS-H-15 | 48.18 | 32.59 | 8.68 | 3.58 | 1.97 |  | 32.5 | 280 | 161 | 0.58 |  | 1 | [10 empty] | 1036 | [5 empty] | 915 | [44 empty] | 2.3 |  |  | 72
438 | LS-L-00 | 48.18 | 32.59 | 8.68 | 3.58 | 1.97 |  | 32.5 | 380 | 142 | 0.38 |  | 0.9 | [10 empty] | 988 | [5 empty] | 915 | [44 empty] | 2.2 |  |  | 73
438 | LS-L-03 | 48.18 | 32.59 | 8.68 | 3.58 | 1.97 |  | 32.5 | 380 | 142 | 0.38 |  | 0.9 | [10 empty] | 988 | [5 empty] | 915 | [44 empty] | 1.7 |  |  | 66
438 | LS-L-06 | 48.18 | 32.59 | 8.68 | 3.58 | 1.97 |  | 32.5 | 380 | 142 | 0.38 |  | 0.9 | [10 empty] | 988 | [5 empty] | 915 | [44 empty] | 1.5 |  |  | 72
438 | LS-L-09 | 48.18 | 32.59 | 8.68 | 3.58 | 1.97 |  | 32.5 | 380 | 142 | 0.38 |  | 0.9 | [10 empty] | 989 | [5 empty] | 915 | [44 empty] | 1.6 |  |  | 67
438 | LS-L-12 | 48.18 | 32.59 | 8.68 | 3.58 | 1.97 |  | 32.5 | 380 | 141 | 0.38 |  | 1.4 | [10 empty] | 988 | [5 empty] | 915 | [44 empty] | 1.3 |  |  | 75
438 | LS-L-15 | 48.18 | 32.59 | 8.68 | 3.58 | 1.97 |  | 32.5 | 380 | 141 | 0.38 |  | 1.4 | [10 empty] | 990 | [5 empty] | 915 |  |  |  |  | 4.18 | 52.07 | 33.86 | 5.32 | 4.18 | 115 |  |  | 44.14 | 25.1 | 14.34 | 9.17 | 0.8 | 115 | [28 empty] | 1277
750 | Mix-1 | 59.75 | 20.74 | 5.13 | 2.2 | 2.81 |  |  | 230.43 | 167.6 | 0.6843051 |  | 0.8 | [10 empty] | 1072 | [5 empty] | 817 |  |  |  |  | 4.18 | 52.07 | 33.86 | 5.32 | 4.18 | 115 |  |  | 44.14 | 25.1 | 14.34 | 9.17 | 0.8 | 115 | [28 empty] | 875.3
750 | Mix-1 | 59.75 | 20.74 | 5.13 | 2.2 | 2.81 |  |  | 230.43 | 167.6 | 0.6843051 |  | 0.8 | [10 empty] | 1072 | [5 empty] | 817 |  |  |  |  | 4.18 | 52.07 | 33.86 | 5.32 | 4.18 | 92 |  |  | 44.14 | 25.1 | 14.34 | 9.17 | 0.8 | 138
750 | Mix-2 | 59.75 | 20.74 | 5.13 | 2.2 | 2.81 |  |  | 230.43 | 167.6 | 0.6843051 |  | 0.8 | [10 empty] | 1076 | [5 empty] | 820 |  |  |  |  | 4.18 | 52.07 | 33.86 | 5.32 | 4.18 | 48 |  |  | 44.14 | 25.1 | 14.34 | 9.17 | 0.8 | 186
750 | Mix-3 | 59.75 | 20.74 | 5.13 | 2.2 | 2.81 |  |  | 230.43 | 167.6 | 0.7077105 |  | 0.8 | [10 empty] | 1085 | [5 empty] | 827 |  |  |  |  | 3.76 | 53.28 | 32.34 | 0.75 | 4.23 | 0 |  |  | 41.06 | 32.87 | 13.4 | 5.64 | 1.34 | 0 | [26 empty] | 3.9
753 | PC | 63.85 | 21.8 | 5.42 | 1.26 | 3.44 |  | 52.5 | 470 | 165 | 0.35 | [12 empty] | 1090 |  |  |  |  | 2.7 | 760 |  |  |  |  | 3.76 | 53.28 | 32.34 | 0.75 | 4.23 | 80 |  |  | 41.06 | 32.87 | 13.4 | 5.64 | 1.34 | 150 | [26 empty] | 3.3
753 | FS | 63.85 | 21.8 | 5.42 | 1.26 | 3.44 |  | 52.5 | 240 | 165 | 0.35 | [12 empty] | 1090 |  |  |  |  | 2.7 | 760 |  |  |  |  | 3.05 | 66.67 | 18.97 | 1.24 | 4.39 | 0 | [34 empty] | 10
754 | OPC1 | 59.81 | 21.5 | 5.86 | 2.23 | 2.85 |  |  | 300 | 126 | 0.4182711 | [12 empty] | 1050 | [5 empty] | 750 |  |  |  |  | 3.05 | 66.67 | 18.97 | 1.24 | 4.39 | 0 | [34 empty] | 11.8
754 | OPC2 | 59.81 | 21.5 | 5.86 | 2.23 | 2.85 |  |  | 350 | 147 | 0.4185173 | [12 empty] | 1000 | [5 empty] | 725 |  |  |  |  | 3.05 | 66.67 | 18.97 | 1.24 | 4.39 | 0 | [34 empty] | 12.5
754 | OPC3 | 59.81 | 21.5 | 5.86 | 2.23 | 2.85 |  |  | 450 | 189 | 0.4188458 | [12 empty] | 950 | [5 empty] | 700 |  |  |  |  | 3.05 | 66.67 | 18.97 | 1.24 | 4.39 | 30 | [34 empty] | 8
754 | AF10 | 59.81 | 21.5 | 5.86 | 2.23 | 2.85 |  |  | 270 | 126 | 0.4645333 | [12 empty] | 1050 | [5 empty] | 750 |  |  |  |  | 3.05 | 66.67 | 18.97 | 1.24 | 4.39 | 60 | [34 empty] | 10.3
754 | AF20 | 59.81 | 21.5 | 5.86 | 2.23 | 2.85 |  |  | 240 | 126 | 0.5223014 | [12 empty] | 1050 | [5 empty] | 750 |  |  |  |  | 3.05 | 66.67 | 18.97 | 1.24 | 4.39 | 90 | [34 empty] | 12
754 | AF30 | 59.81 | 21.5 | 5.86 | 2.23 | 2.85 |  |  | 210 | 126 | 0.5964779 | [12 empty] | 1050 | [5 empty] | 750 |  |  |  |  | 3.05 | 66.67 | 18.97 | 1.24 | 4.39 | 35 | [34 empty] | 6.2
754 | BF10 | 59.81 | 21.5 | 5.86 | 2.23 | 2.85 |  |  | 315 | 147 | 0.4648368 | [12 empty] | 1000 | [5 empty] | 725 |  |  |  |  | 3.05 | 66.67 | 18.97 | 1.24 | 4.39 | 70 | [34 empty] | 8.5
754 | BF20 | 59.81 | 21.5 | 5.86 | 2.23 | 2.85 |  |  | 280 | 147 | 0.5226853 | [12 empty] | 1000 | [5 empty] | 725 |  |  |  |  | 3.05 | 66.67 | 18.97 | 1.24 | 4.39 | 105 | [34 empty] | 10.3
754 | BF230 | 59.81 | 21.5 | 5.86 | 2.23 | 2.85 |  |  | 245 | 147 | 0.5969786 | [12 empty] | 1000 | [5 empty] | 725 |  |  |  |  | 3.05 | 66.67 | 18.97 | 1.24 | 4.39 | 45 | [34 empty] | 6
754 | CF10 | 59.81 | 21.5 | 5.86 | 2.23 | 2.85 |  |  | 405 | 189 | 0.4652422 | [12 empty] | 950 | [5 empty] | 700 |  |  |  |  | 3.05 | 66.67 | 18.97 | 1.24 | 4.39 | 90 | [34 empty] | 8.1
754 | CF20 | 59.81 | 21.5 | 5.86 | 2.23 | 2.85 |  |  | 360 | 189 | 0.5231979 | [12 empty] | 950 | [5 empty] | 700 |  |  |  |  | 3.05 | 66.67 | 18.97 | 1.24 | 4.39 | 135 | [34 empty] | 10
754 | CF30 | 59.81 | 21.5 | 5.86 | 2.23 | 2.85 |  |  | 315 | 189 | 0.5979688 | [12 empty] | 950 | [5 empty] | 700 |  |  |  |  | 10.15 | 59.23 | 12.95 | 1.07 | 9.62 | 0 |  |  | 43.83 | 37.9 | 6.59 | 1.49 | 2.17 | 0 | [28 empty] | 2489 | 43
757 | Contorl | 59.67 | 23.59 | 4.11 | 2.5 | 3.47 |  | 42.5 | 346 | 165 | 0.4733762 | [12 empty] | 900 |  |  |  |  | 2.7 | 909 |  |  |  |  | 10.15 | 59.23 | 12.95 | 1.07 | 9.62 | 17 |  |  | 43.83 | 37.9 | 6.59 | 1.49 | 2.17 | 0 | [28 empty] | 2137 | 45
757 | CFB-5% | 59.67 | 23.59 | 4.11 | 2.5 | 3.47 |  | 42.5 | 326 | 165 | 0.5021914 | [12 empty] | 900 |  |  |  |  | 2.7 | 909 |  |  |  |  | 10.15 | 59.23 | 12.95 | 1.07 | 9.62 | 34 |  |  | 43.83 | 37.9 | 6.59 | 1.49 | 2.17 | 0 | [28 empty] | 1874 | 47
757 | CFB-10% | 59.67 | 23.59 | 4.11 | 2.5 | 3.47 |  | 42.5 | 306 | 165 | 0.534742 | [12 empty] | 900 |  |  |  |  | 2.7 | 909 |  |  |  |  | 10.15 | 59.23 | 12.95 | 1.07 | 9.62 | 51 |  |  | 43.83 | 37.9 | 6.59 | 1.49 | 2.17 | 0 | [28 empty] | 1690 | 50
757 | CFB-15% | 59.67 | 23.59 | 4.11 | 2.5 | 3.47 |  | 42.5 | 276 | 165 | 0.592332 | [12 empty] | 900 |  |  |  |  | 2.7 | 909 |  |  |  |  | 10.15 | 59.23 | 12.95 | 1.07 | 9.62 |  |  |  | 43.83 | 37.9 | 6.59 | 1.49 | 2.17 | 17 | [28 empty] | 2374 | 43
757 | CPS-5% | 59.67 | 23.59 | 4.11 | 2.5 | 3.47 |  | 42.5 | 326 | 165 | 0.5021914 | [12 empty] | 900 |  |  |  |  | 2.7 | 909 |  |  |  |  | 10.15 | 59.23 | 12.95 | 1.07 | 9.62 |  |  |  | 43.83 | 37.9 | 6.59 | 1.49 | 2.17 | 34 | [28 empty] | 1970 | 44
757 | CPS-10% | 59.67 | 23.59 | 4.11 | 2.5 | 3.47 |  | 42.5 | 306 | 165 | 0.534742 | [12 empty] | 900 |  |  |  |  | 2.7 | 909 |  |  |  |  | 10.15 | 59.23 | 12.95 | 1.07 | 9.62 |  |  |  | 43.83 | 37.9 | 6.59 | 1.49 | 2.17 | 51 | [28 empty] | 1891 | 46
757 | CPS-15% | 59.67 | 23.59 | 4.11 | 2.5 | 3.47 |  | 42.5 | 276 | 165 | 0.5840088 | [12 empty] | 900 |  |  |  |  | 2.7 | 909 |  |  |  |  | 1.44 | 62.75 | 20.97 | 0.62 | 6.87 |  |  |  | 48.59 | 32.59 | 8.4 | 5.91 | 0.77
759 |  | 65.59 | 19.59 | 3.3 | 2.36 | 3.59 |  | 43.7 | [53 empty] | 0.13 | 95.48 | 0.2 | 0.37 | 0.0063 | [10 empty] | 2292 | 54
764 | NS0-SF0 | 65.13 | 22.65 | 5.25 | 0.06 | 3.42 |  | 44 | 454 | 167.98 | 0.37 |  | 0.59 | [10 empty] | 1046.5 |  |  |  |  | 2.51 | 625 | [46 empty] | 2800 | 48
766 | PC | 66.26 | 18.75 | 4.27 | 1.41 | 4.16 |  |  | 400 | 180 | 0.45 | [12 empty] | 1032 | [5 empty] | 693 |  |  |  |  | 0.7 | 62.4 | 29.42 | 0.6 | 0 | [37 empty] | 2000 | 59
771 | CS | 60.5 | 18.8 | 5.2 | 2.8 | 4.1 |  |  | 450 | 153 | 0.34 | [12 empty] | 1120 |  |  |  |  | 2.85 | 764 |  |  |  |  | 0.7 | 62.4 | 29.42 | 0.6 | 90 | [37 empty] | 2000 | 50
771 | FRS | 60.5 | 18.8 | 5.2 | 2.8 | 4.1 |  |  | 360 | 153 | 0.34 | [12 empty] | 1079 |  |  |  |  | 2.81 | 747 |  |  |  |  | 0.7 | 62.4 | 29.42 | 0.6 | 90 | [37 empty] | 1800 | 53.7
771 | FCS | 60.5 | 18.8 | 5.2 | 2.8 | 4.1 |  |  | 360 | 153 | 0.34 | [12 empty] | 1098 |  |  |  |  | 2.85 | 749 |  |  |  |  | 1.17 | 20.4 | 5.2 | 1.71 | 3.06 | 0 | [21 empty] | 0.93 | 92.31 | 1.02 | 1.68 | 2.21 |  | 0 | [8 empty] | 1400 | 62.7
772 | OPC | 60.82 | 20.4 | 5.2 | 1.71 | 3.06 |  | 52.5 | 513 | 205 | 0.4 |  | 0.3 | [10 empty] | 1094 | [10 empty] | 1.17 | 20.4 | 5.2 | 1.71 | 3.06 | 153 | [21 empty] | 0.93 | 92.31 | 1.02 | 1.68 | 2.21 |  | 0 | [8 empty] | 1250 | 52.3
772 | FAC | 60.82 | 20.4 | 5.2 | 1.71 | 3.06 |  | 52.5 | 360 | 205 | 0.4 |  | 0 | [10 empty] | 1094 | [10 empty] | 1.17 | 20.4 | 5.2 | 1.71 | 3.06 | 0 | [21 empty] | 0.93 | 92.31 | 1.02 | 1.68 | 2.21 |  | 25 | [8 empty] | 350 | 58.4
772 | SFC | 60.82 | 20.4 | 5.2 | 1.71 | 3.06 |  | 52.5 | 488 | 205 | 0.4 |  | 0.375 | [10 empty] | 1094 | [10 empty] | 4.4 | 52.8 | 34.3 | 1.1 | 3.6 | 0 | [34 empty] | 6.39
773 | cement | 64.15 | 19.92 | 6.44 | 1.84 | 2.09 |  |  | 370 | 148 | 0.4 |  | 0.37 | [10 empty] | 1135 | [5 empty] | 695 |  |  |  |  | 4.4 | 52.8 | 34.3 | 1.1 | 3.6 | 74 | [34 empty] | 3.34
773 | flyash | 64.15 | 19.92 | 6.44 | 1.84 | 2.09 |  |  | 296 | 148 | 0.4 |  | 0.37 | [10 empty] | 1135 | [5 empty] | 695 |  |  |  |  | 9.92 | 43.12 | 30.49 | 1.23 | 7.4 | 0 |  |  | 41.22 | 30.3 | 13.46 | 6.49 | 1.17 | 0 | [13 empty] | 0.21 | 96.08 | 0.84 | 0.08 | 0.09 |  | 0 | [6 empty] | 6 |  | 2600 | 59
774 | 35C | 64.08 | 20.51 | 4.26 | 1.36 | 2.83 |  |  | 450 | 157.5 | 0.35 | [12 empty] | 1076 |  |  |  |  | 2.5 | 717 |  |  |  |  | 9.92 | 43.12 | 30.49 | 1.23 | 7.4 | 0 |  |  | 41.22 | 30.3 | 13.46 | 6.49 | 1.17 | 0 | [13 empty] | 0.21 | 96.08 | 0.84 | 0.08 | 0.09 |  | 22.5 | [6 empty] | 3 |  | 480 | 64
774 | 35SF5 | 64.08 | 20.51 | 4.26 | 1.36 | 2.83 |  |  | 427.5 | 157.5 | 0.35 | [12 empty] | 1076 |  |  |  |  | 2.5 | 717 |  |  |  |  | 9.92 | 43.12 | 30.49 | 1.23 | 7.4 | 67.5 |  |  | 41.22 | 30.3 | 13.46 | 6.49 | 1.17 | 0 | [13 empty] | 0.21 | 96.08 | 0.84 | 0.08 | 0.09 |  | 0 | [6 empty] | 4 |  | 1600 | 55
774 | 35FA15 | 64.08 | 20.51 | 4.26 | 1.36 | 2.83 |  |  | 382.5 | 157.5 | 0.35 | [12 empty] | 1076 |  |  |  |  | 2.5 | 717 |  |  |  |  | 9.92 | 43.12 | 30.49 | 1.23 | 7.4 | 0 |  |  | 41.22 | 30.3 | 13.46 | 6.49 | 1.17 | 112.5 | [13 empty] | 0.21 | 96.08 | 0.84 | 0.08 | 0.09 |  | 0 | [6 empty] | 5 |  | 1000 | 62
774 | 35BS25 | 64.08 | 20.51 | 4.26 | 1.36 | 2.83 |  |  | 337.5 | 157.5 | 0.35 | [12 empty] | 1076 |  |  |  |  | 2.5 | 717 |  |  |  |  | 9.92 | 43.12 | 30.49 | 1.23 | 7.4 | 112.5 |  |  | 41.22 | 30.3 | 13.46 | 6.49 | 1.17 | 0 | [13 empty] | 0.21 | 96.08 | 0.84 | 0.08 | 0.09 |  | 0 | [6 empty] | 4 |  | 2300 | 52
774 | 35FA25 | 64.08 | 20.51 | 4.26 | 1.36 | 2.83 |  |  | 337.5 | 157.5 | 0.35 | [12 empty] | 1076 |  |  |  |  | 2.5 | 717 |  |  |  |  | 9.92 | 43.12 | 30.49 | 1.23 | 7.4 | 0 |  |  | 41.22 | 30.3 | 13.46 | 6.49 | 1.17 | 0 | [13 empty] | 0.21 | 96.08 | 0.84 | 0.08 | 0.09 |  | 0 | [6 empty] | 7 |  | 3600 | 55
774 | 40C | 64.08 | 20.51 | 4.26 | 1.36 | 2.83 |  |  | 410 | 164 | 0.4 | [12 empty] | 1081 |  |  |  |  | 2.5 | 721 |  |  |  |  | 9.92 | 43.12 | 30.49 | 1.23 | 7.4 | 0 |  |  | 41.22 | 30.3 | 13.46 | 6.49 | 1.17 | 0 | [13 empty] | 0.21 | 96.08 | 0.84 | 0.08 | 0.09 |  | 0 | [6 empty] | 13 |  | 3700 | 48
774 | 45C | 64.08 | 20.51 | 4.26 | 1.36 | 2.83 |  |  | 370 | 166.5 | 0.45 | [12 empty] | 1069 |  |  |  |  | 2.5 | 774 |  |  |  |  | 9.92 | 43.12 | 30.49 | 1.23 | 7.4 | 0 |  |  | 41.22 | 30.3 | 13.46 | 6.49 | 1.17 | 0 | [13 empty] | 0.21 | 96.08 | 0.84 | 0.08 | 0.09 |  | 18.5 | [6 empty] | 8 |  | 1300 | 51
774 | 45SF5 | 64.08 | 20.51 | 4.26 | 1.36 | 2.83 |  |  | 351.5 | 166.5 | 0.45 | [12 empty] | 1069 |  |  |  |  | 2.5 | 774 |  |  |  |  | 9.92 | 43.12 | 30.49 | 1.23 | 7.4 | 55.5 |  |  | 41.22 | 30.3 | 13.46 | 6.49 | 1.17 | 0 | [13 empty] | 0.21 | 96.08 | 0.84 | 0.08 | 0.09 |  | 0 | [6 empty] | 8 |  | 2400 | 47
774 | 45FA15 | 64.08 | 20.51 | 4.26 | 1.36 | 2.83 |  |  | 314.5 | 166.5 | 0.45 | [12 empty] | 1069 |  |  |  |  | 2.5 | 774 |  |  |  |  | 9.92 | 43.12 | 30.49 | 1.23 | 7.4 | 92.5 |  |  | 41.22 | 30.3 | 13.46 | 6.49 | 1.17 | 0 | [13 empty] | 0.21 | 96.08 | 0.84 | 0.08 | 0.09 |  | 0 | [6 empty] | 35 |  | 4300 | 37
774 | 45FA25 | 64.08 | 20.51 | 4.26 | 1.36 | 2.83 |  |  | 277.5 | 166.5 | 0.45 | [12 empty] | 1070 |  |  |  |  | 2.5 | 774 |  |  |  |  | 9.92 | 43.12 | 30.49 | 1.23 | 7.4 | 0 |  |  | 41.22 | 30.3 | 13.46 | 6.49 | 1.17 | 92.5 | [13 empty] | 0.21 | 96.08 | 0.84 | 0.08 | 0.09 |  | 0 | [6 empty] | 7 |  | 2100 | 48
774 | 45BS25 | 64.08 | 20.51 | 4.26 | 1.36 | 2.83 |  |  | 277.5 | 166.5 | 0.45 | [12 empty] | 1069 |  |  |  |  | 2.5 | 774 |  |  |  |  | 9.92 | 43.12 | 30.49 | 1.23 | 7.4 | 0 |  |  | 41.22 | 30.3 | 13.46 | 6.49 | 1.17 | 0 | [13 empty] | 0.21 | 96.08 | 0.84 | 0.08 | 0.09 |  | 0 | [6 empty] | 23 |  | 5100 | 43
774 | 50C | 64.08 | 20.51 | 4.26 | 1.36 | 2.83 |  |  | 330 | 165 | 0.5 | [12 empty] | 1087 |  |  |  |  | 2.5 | 788
1 |  | 59.7 | 24.6 | 7.3 | 3.8 | 4 |  | 48.6 | 450 | 135 | 0.3 | 25% | 0.5 | 45 | [9 empty] | 1686.8 |  |  |  |  | 2.76 | 992.5 |  |  |  | 0.3704326 | [40 empty] | 0.83 |  |  | 57 | Effects of curing methods of concrete after steam curing on mechanical strength and permeability | Liu, Baoju(1); Jiang, Junyi(1); Shen, Shuai(2); Zhou, Feng(1); Shi, Jinyan(1); He, Zhihai(3)
|  | 59.7 | 24.6 | 7.3 | 3.8 | 4 |  | 48.6 | 450 | 135 | 0.3 | 25% | 0.5 | 45 | [9 empty] | 1686.8 |  |  |  |  | 2.76 | 992.5 |  |  |  | 0.3704326 | [40 empty] | 0.79 |  |  | 56
|  | 59.7 | 24.6 | 7.3 | 3.8 | 4 |  | 48.6 | 450 | 135 | 0.3 | 25% | 0.5 | 45 | [9 empty] | 1686.8 |  |  |  |  | 2.76 | 992.5 |  |  |  | 0.3704326 | [40 empty] | 0.85 |  |  | 61
|  | 59.7 | 24.6 | 7.3 | 3.8 | 4 |  | 48.6 | 450 | 135 | 0.3 | 25% | 0.5 | 45 | [9 empty] | 1686.8 |  |  |  |  | 2.76 | 992.5 |  |  |  | 0.3704326 | [40 empty] | 1.11 |  |  | 53
2 | 0CS-SCC | 64.67 | 21.45 | 6.87 | 1.16 | 3.17 |  | 35.63 | 400 | 168 | 0.42 |  | 1.2% | [10 empty] | 760 |  |  |  |  | 2.19 | 960 |  |  |  | 0.5581395 | [6 empty] | 100 |  | 3.31 | 33.62 | 3.65 | 1.51 | 55.6 | 0 | [28 empty] | 1280 | 35.63 | Durability characteristics of self-compacting concrete made with copper slag | Gupta, Nikita(1); Siddique, Rafat(1)
| 10CS-SCC | 64.67 | 21.45 | 6.87 | 1.16 | 3.17 |  | 35.63 | 400 | 168 | 0.42 |  | 1.2% | [10 empty] | 760 |  |  |  |  | 2.19 | 864 | [10 empty] | 100 |  | 3.31 | 33.62 | 3.65 | 1.51 | 55.6 | 10 | [28 empty] | 1050 | 38.12
| 20CS-SCC | 64.67 | 21.45 | 6.87 | 1.16 | 3.17 |  | 35.63 | 400 | 168 | 0.42 |  | 1.2% | [10 empty] | 760 |  |  |  |  | 2.19 | 768 | [10 empty] | 100 |  | 3.31 | 33.62 | 3.65 | 1.51 | 55.6 | 20 | [28 empty] | 920 | 38.55
| 30CS-SCC | 64.67 | 21.45 | 6.87 | 1.16 | 3.17 |  | 35.63 | 400 | 168 | 0.42 |  | 1.2% | [10 empty] | 760 |  |  |  |  | 2.19 | 672 | [10 empty] | 100 |  | 3.31 | 33.62 | 3.65 | 1.51 | 55.6 | 30 | [28 empty] | 940 | 37.13
| 40CS-SCC | 64.67 | 21.45 | 6.87 | 1.16 | 3.17 |  | 35.63 | 400 | 168 | 0.42 |  | 1.2% | [10 empty] | 760 |  |  |  |  | 2.19 | 576 | [10 empty] | 100 |  | 3.31 | 33.62 | 3.65 | 1.51 | 55.6 | 40 | [28 empty] | 1070 | 35.98
| 50CS-SCC | 64.67 | 21.45 | 6.87 | 1.16 | 3.17 |  | 35.63 | 400 | 168 | 0.42 |  | 1.2% | [10 empty] | 760 |  |  |  |  | 2.19 | 480 | [10 empty] | 100 |  | 3.31 | 33.62 | 3.65 | 1.51 | 55.6 | 50 | [28 empty] | 1120 | 35.65
| 60CS-SCC | 64.67 | 21.45 | 6.87 | 1.16 | 3.17 |  | 35.63 | 400 | 168 | 0.42 |  | 1.2% | [10 empty] | 760 |  |  |  |  | 2.19 | 384 | [10 empty] | 100 |  | 3.31 | 33.62 | 3.65 | 1.51 | 55.6 | 60 | [28 empty] | 1200 | 35.6
3 | 标准养护 | 62.5 | 21.56 | 4.44 | 2.32 | 2.78 |  | 42.5 | 450 | 135 | 0.3 | [12 empty] | 1080 |  |  |  |  | 2.4 | 815 |  |  |  | 0.4300792 | [6 empty] | 0 | [6 empty] | 0 | [28 empty] | 1500 | 72 | Hydration, mechanical properties and durability of high-strength concrete under different curing conditions | Han, Fanghui(1); Zhang, Zengqi(2)
| 标准养护 | 62.5 | 21.56 | 4.44 | 2.32 | 2.78 |  | 42.5 | 360 | 135 | 0.375 | [12 empty] | 1080 |  |  |  |  | 2.4 | 815 |  |  |  | 0.4300792 | [6 empty] | 0 |  | 36.44 | 31.76 | 14.84 | 9.08 | 0.6 | 90 | [28 empty] | 1250 | 76
| 标准养护 | 62.5 | 21.56 | 4.44 | 2.32 | 2.78 |  | 42.5 | 292.5 | 135 | 0.4615385 | [12 empty] | 1080 |  |  |  |  | 2.4 | 815 |  |  |  | 0.4300792 | [6 empty] | 0 |  | 36.44 | 31.76 | 14.84 | 9.08 | 0.6 | 157.5 | [28 empty] | 1050 | 75
| 标准养护 | 62.5 | 21.56 | 4.44 | 2.32 | 2.78 |  | 42.5 | 360 | 135 | 0.375 | [12 empty] | 1080 |  |  |  |  | 2.4 | 815 |  |  |  | 0.4300792 | 2.86 | 53.33 | 27.65 | 1.35 | 6.04 |  | 75 | [6 empty] | 0 | [13 empty] | 1.35 | 92.14 | 0.84 | 1.4 | 1.45 |  | 15 | [8 empty] | 700 | 82
| 标准养护 | 62.5 | 21.56 | 4.44 | 2.32 | 2.78 |  | 42.5 | 292.5 | 135 | 0.4615385 | [12 empty] | 1080 |  |  |  |  | 2.4 | 815 |  |  |  | 0.4300792 | 2.86 | 53.33 | 27.65 | 1.35 | 6.04 |  | 132.5 | [6 empty] | 0 | [13 empty] | 1.35 | 92.14 | 0.84 | 1.4 | 1.45 |  | 25 | [8 empty] | 450 | 74
| 高温养护 | 62.5 | 21.56 | 4.44 | 2.32 | 2.78 |  | 42.5 | 450 | 135 | 0.3 | [12 empty] | 1080 |  |  |  |  | 2.4 | 815 |  |  |  | 0.4300792 | [6 empty] | 0 | [6 empty] | 0 | [19 empty] | 0 | [8 empty] | 1490 | 73
| 高温养护 | 62.5 | 21.56 | 4.44 | 2.32 | 2.78 |  | 42.5 | 360 | 135 | 0.375 | [12 empty] | 1080 |  |  |  |  | 2.4 | 815 |  |  |  | 0.4300792 | [6 empty] | 0 |  | 36.44 | 31.76 | 14.84 | 9.08 | 0.6 | 90 | [19 empty] | 0 | [8 empty] | 1250
| 高温养护 | 62.5 | 21.56 | 4.44 | 2.32 | 2.78 |  | 42.5 | 292.5 | 135 | 0.4615385 | [12 empty] | 1080 |  |  |  |  | 2.4 | 815 |  |  |  | 0.4300792 | [6 empty] | 0 |  | 36.44 | 31.76 | 14.84 | 9.08 | 0.6 | 157.5 | [19 empty] | 0 | [8 empty] | 700 | 76
| 高温养护 | 62.5 | 21.56 | 4.44 | 2.32 | 2.78 |  | 42.5 | 360 | 135 | 0.375 | [12 empty] | 1080 |  |  |  |  | 2.4 | 815 |  |  |  | 0.4300792 | 2.86 | 53.33 | 27.65 | 1.35 | 6.04 |  | 75 | [6 empty] | 0 | [13 empty] | 1.35 | 92.14 | 0.84 | 1.4 | 1.45 |  | 15 | [8 empty] | 700
| 高温养护 | 62.5 | 21.56 | 4.44 | 2.32 | 2.78 |  | 42.5 | 292.5 | 135 | 0.4615385 | [12 empty] | 1080 |  |  |  |  | 2.4 | 815 |  |  |  | 0.4300792 | 2.86 | 53.33 | 27.65 | 1.35 | 6.04 |  | 132.5 | [6 empty] | 0 | [13 empty] | 1.35 | 92.14 | 0.84 | 1.4 | 1.45 |  | 25 | [8 empty] | 100 | 93
| Temperature match curing condition | 62.5 | 21.56 | 4.44 | 2.32 | 2.78 |  | 42.5 | 450 | 135 | 0.3 | [12 empty] | 1080 |  |  |  |  | 2.4 | 815 |  |  |  | 0.4300792 | [6 empty] | 0 | [6 empty] | 0 | [19 empty] | 0 | [8 empty] | 1500 | 74
| Temperature match curing condition | 62.5 | 21.56 | 4.44 | 2.32 | 2.78 |  | 42.5 | 360 | 135 | 0.375 | [12 empty] | 1080 |  |  |  |  | 2.4 | 815 |  |  |  | 0.4300792 | [6 empty] | 0 |  | 36.44 | 31.76 | 14.84 | 9.08 | 0.6 | 90 | [19 empty] | 0 | [8 empty] | 1250
| Temperature match curing condition | 62.5 | 21.56 | 4.44 | 2.32 | 2.78 |  | 42.5 | 292.5 | 135 | 0.4615385 | [12 empty] | 1080 |  |  |  |  | 2.4 | 815 |  |  |  | 0.4300792 | [6 empty] | 0 |  | 36.44 | 31.76 | 14.84 | 9.08 | 0.6 | 157.5 | [19 empty] | 0 | [8 empty] | 480 | 76
| Temperature match curing condition | 62.5 | 21.56 | 4.44 | 2.32 | 2.78 |  | 42.5 | 360 | 135 | 0.375 | [12 empty] | 1080 |  |  |  |  | 2.4 | 815 |  |  |  | 0.4300792 | 2.86 | 53.33 | 27.65 | 1.35 | 6.04 |  | 75 | [6 empty] | 0 | [13 empty] | 1.35 | 92.14 | 0.84 | 1.4 | 1.45 |  | 15 | [8 empty] | 700
| Temperature match curing condition | 62.5 | 21.56 | 4.44 | 2.32 | 2.78 |  | 42.5 | 292.5 | 135 | 0.4615385 | [12 empty] | 1080 |  |  |  |  | 2.4 | 815 |  |  |  | 0.4300792 | 2.86 | 53.33 | 27.65 | 1.35 | 6.04 |  | 132.5 | [6 empty] | 0 | [13 empty] | 1.35 | 92.14 | 0.84 | 1.4 | 1.45 |  | 25 | [8 empty] | 200 | 85
530 | C | 54.86 | 21.1 | 6.33 | 2.6 | 4.22 |  | 42.5 | 350 | 161 | 0.46 | [9 empty] | 1077 | [8 empty] | 812 |  |  |  | 2.86 | 53.33 | 27.65 | 1.35 | 6.04 |  |  | 0 |  | 36.44 | 31.76 | 14.84 | 9.08 | 0.6 | 0 | [28 empty] | 7111 | 43.4
| F30 | 54.86 | 21.1 | 6.33 | 2.6 | 4.22 |  | 42.5 | 245 | 161 | 0.46 | [9 empty] | 1077 | [8 empty] | 812 |  |  |  | 2.86 | 53.33 | 27.65 | 1.35 | 6.04 |  |  | 105 |  | 36.44 | 31.76 | 14.84 | 9.08 | 0.6 | 0 | [28 empty] | 1714 | 44.6
| F30 | 54.86 | 21.1 | 6.33 | 2.6 | 4.22 |  | 42.5 | 245 | 161 | 0.46 | [9 empty] | 1077 | [8 empty] | 812 |  |  |  | 2.86 | 53.33 | 27.65 | 1.35 | 6.04 |  |  | 105 |  | 36.44 | 31.76 | 14.84 | 9.08 | 0.6 | 0 | [28 empty] | 644 | 38.3
| F40 | 54.86 | 21.1 | 6.33 | 2.6 | 4.22 |  | 42.5 | 210 | 161 | 0.46 | [9 empty] | 1077 | [8 empty] | 812 |  |  |  | 2.86 | 53.33 | 27.65 | 1.35 | 6.04 |  |  | 140 |  | 36.44 | 31.76 | 14.84 | 9.08 | 0.6 | 0 | [28 empty] | 1707 | 41.4
| F40 | 54.86 | 21.1 | 6.33 | 2.6 | 4.22 |  | 42.5 | 210 | 161 | 0.46 | [9 empty] | 1077 | [8 empty] | 812 |  |  |  | 2.86 | 53.33 | 27.65 | 1.35 | 6.04 |  |  | 140 |  | 36.44 | 31.76 | 14.84 | 9.08 | 0.6 | 0 | [28 empty] | 682 | 34.2
| F50 | 54.86 | 21.1 | 6.33 | 2.6 | 4.22 |  | 42.5 | 175 | 161 | 0.46 | [9 empty] | 1077 | [8 empty] | 812 |  |  |  | 2.86 | 53.33 | 27.65 | 1.35 | 6.04 |  |  | 175 |  | 36.44 | 31.76 | 14.84 | 9.08 | 0.6 | 0 | [28 empty] | 1952 | 37.3
| F50 | 54.86 | 21.1 | 6.33 | 2.6 | 4.22 |  | 42.5 | 175 | 161 | 0.46 | [9 empty] | 1077 | [8 empty] | 812 |  |  |  | 2.86 | 53.33 | 27.65 | 1.35 | 6.04 |  |  | 175 |  | 36.44 | 31.76 | 14.84 | 9.08 | 0.6 | 0 | [28 empty] | 518 | 34.4
| B30 | 54.86 | 21.1 | 6.33 | 2.6 | 4.22 |  | 42.5 | 245 | 161 | 0.46 | [9 empty] | 1077 | [8 empty] | 812 |  |  |  | 2.86 | 53.33 | 27.65 | 1.35 | 6.04 |  |  | 0 |  | 36.44 | 31.76 | 14.84 | 9.08 | 0.6 | 105 | [28 empty] | 2094 | 53.7
| B30 | 54.86 | 21.1 | 6.33 | 2.6 | 4.22 |  | 42.5 | 245 | 161 | 0.46 | [9 empty] | 1077 | [8 empty] | 812 |  |  |  | 2.86 | 53.33 | 27.65 | 1.35 | 6.04 |  |  | 0 |  | 36.44 | 31.76 | 14.84 | 9.08 | 0.6 | 105 | [28 empty] | 2628 | 50.2
| B40 | 54.86 | 21.1 | 6.33 | 2.6 | 4.22 |  | 42.5 | 210 | 161 | 0.46 | [9 empty] | 1077 | [8 empty] | 812 |  |  |  | 2.86 | 53.33 | 27.65 | 1.35 | 6.04 |  |  | 0 |  | 36.44 | 31.76 | 14.84 | 9.08 | 0.6 | 140 | [28 empty] | 2424 | 49.9
| B40 | 54.86 | 21.1 | 6.33 | 2.6 | 4.22 |  | 42.5 | 210 | 161 | 0.46 | [9 empty] | 1077 | [8 empty] | 812 |  |  |  | 2.86 | 53.33 | 27.65 | 1.35 | 6.04 |  |  | 0 |  | 36.44 | 31.76 | 14.84 | 9.08 | 0.6 | 140 | [28 empty] | 2765 | 46.6
| B50 | 54.86 | 21.1 | 6.33 | 2.6 | 4.22 |  | 42.5 | 175 | 161 | 0.46 | [9 empty] | 1077 | [8 empty] | 812 |  |  |  | 2.86 | 53.33 | 27.65 | 1.35 | 6.04 |  |  | 0 |  | 36.44 | 31.76 | 14.84 | 9.08 | 0.6 | 175 | [28 empty] | 1668 | 59.5
| B50 | 54.86 | 21.1 | 6.33 | 2.6 | 4.22 |  | 42.5 | 175 | 161 | 0.46 | [9 empty] | 1077 | [8 empty] | 812 |  |  |  | 2.86 | 53.33 | 27.65 | 1.35 | 6.04 |  |  | 0 |  | 36.44 | 31.76 | 14.84 | 9.08 | 0.6 | 175 | [28 empty] | 2075 | 51.3
| B60 | 54.86 | 21.1 | 6.33 | 2.6 | 4.22 |  | 42.5 | 140 | 161 | 0.46 | [9 empty] | 1077 | [8 empty] | 812 |  |  |  | 2.86 | 53.33 | 27.65 | 1.35 | 6.04 |  |  | 0 |  | 36.44 | 31.76 | 14.84 | 9.08 | 0.6 | 210 | [28 empty] | 1515 | 54.4
| B60 | 54.86 | 21.1 | 6.33 | 2.6 | 4.22 |  | 42.5 | 140 | 161 | 0.46 | [9 empty] | 1077 | [8 empty] | 812 |  |  |  | 2.86 | 53.33 | 27.65 | 1.35 | 6.04 |  |  | 0 |  | 36.44 | 31.76 | 14.84 | 9.08 | 0.6 | 210 | [28 empty] | 1150 | 55.7
533 | 0 | 61.89 | 22.95 | 6.35 | 1.02 | 4.1 |  | 42.5 | 450 | 135 | 0.3 | [8 empty] | 1136 | [8 empty] | 2.8 | 612 | [24 empty] | 55.11 | 0.2 | 0 | 1.12 | 0.15 |  | 0 | [7 empty] | 16.6 | [5 empty] | 3.32
| A30-0.3 | 61.89 | 22.95 | 6.35 | 1.02 | 4.1 |  | 42.5 | 315 | 135 | 0.3 | [8 empty] | 1136 | [8 empty] | 2.8 | 612 | [24 empty] | 55.11 | 0.2 | 0 | 1.12 | 0.15 |  | 135 | [7 empty] | 16.4 | [5 empty] | 2.88
| A40-0.3 | 61.89 | 22.95 | 6.35 | 1.02 | 4.1 |  | 42.5 | 270 | 135 | 0.3 | [8 empty] | 1136 | [8 empty] | 2.8 | 612 | [24 empty] | 55.11 | 0.2 | 0 | 1.12 | 0.15 |  | 180 | [7 empty] | 17.6 | [5 empty] | 4.7
| A50-0.3 | 61.89 | 22.95 | 6.35 | 1.02 | 4.1 |  | 42.5 | 225 | 135 | 0.3 | [8 empty] | 1136 | [8 empty] | 2.8 | 612 | [24 empty] | 55.11 | 0.2 | 0 | 1.12 | 0.15 |  | 225 | [7 empty] | 18.4 | [5 empty] | 6.53
| B30-0.3 | 61.89 | 22.95 | 6.35 | 1.02 | 4.1 |  | 42.5 | 315 | 135 | 0.3 | [8 empty] | 1136 | [8 empty] | 2.8 | 612 | [24 empty] | 55.11 | 0.2 | 0 | 1.12 | 0.15 |  | 135 | [7 empty] | 16 | [5 empty] | 2.41
| B40-0.3 | 61.89 | 22.95 | 6.35 | 1.02 | 4.1 |  | 42.5 | 270 | 135 | 0.3 | [8 empty] | 1136 | [8 empty] | 2.8 | 612 | [24 empty] | 55.11 | 0.2 | 0 | 1.12 | 0.15 |  | 180 | [7 empty] | 17.3 | [5 empty] | 4.23
| B50-0.3 | 61.89 | 22.95 | 6.35 | 1.02 | 4.1 |  | 42.5 | 225 | 135 | 0.3 | [8 empty] | 1136 | [8 empty] | 2.8 | 612 | [24 empty] | 55.11 | 0.2 | 0 | 1.12 | 0.15 |  | 225 | [7 empty] | 18.3 | [5 empty] | 6.06
| C30-0.3 | 61.89 | 22.95 | 6.35 | 1.02 | 4.1 |  | 42.5 | 315 | 135 | 0.3 | [8 empty] | 1136 | [8 empty] | 2.8 | 612 | [24 empty] | 55.11 | 0.2 | 0 | 1.12 | 0.15 |  | 135 | [7 empty] | 15.7 | [5 empty] | 1.96
| C40-0.3 | 61.89 | 22.95 | 6.35 | 1.02 | 4.1 |  | 42.5 | 270 | 135 | 0.3 | [8 empty] | 1136 | [8 empty] | 2.8 | 612 | [24 empty] | 55.11 | 0.2 | 0 | 1.12 | 0.15 |  | 180 | [7 empty] | 16.9 | [5 empty] | 3.79
| C50-0.3 | 61.89 | 22.95 | 6.35 | 1.02 | 4.1 |  | 42.5 | 225 | 135 | 0.3 | [8 empty] | 1136 | [8 empty] | 2.8 | 612 | [24 empty] | 55.11 | 0.2 | 0 | 1.12 | 0.15 |  | 225 | [7 empty] | 18 | [5 empty] | 5.61
| A30-0.4 | 61.89 | 22.95 | 6.35 | 1.02 | 4.1 |  | 42.5 | 237 | 135 | 0.4 | [8 empty] | 1212 | [8 empty] | 2.8 | 650 | [24 empty] | 55.11 | 0.2 | 0 | 1.12 | 0.15 |  | 101 | [7 empty] | 18.6 | [5 empty] | 7.71
| B30-0.4 | 61.89 | 22.95 | 6.35 | 1.02 | 4.1 |  | 42.5 | 237 | 135 | 0.4 | [8 empty] | 1212 | [8 empty] | 2.8 | 650 | [24 empty] | 55.11 | 0.2 | 0 | 1.12 | 0.15 |  | 101 | [7 empty] | 18.4 | [5 empty] | 7
| C30-0.4 | 61.89 | 22.95 | 6.35 | 1.02 | 4.1 |  | 42.5 | 237 | 135 | 0.4 | [8 empty] | 1212 | [8 empty] | 2.8 | 650 | [24 empty] | 55.11 | 0.2 | 0 | 1.12 | 0.15 |  | 101 | [7 empty] | 17.8 | [5 empty] | 5.14
| A30-0.5 | 61.89 | 22.95 | 6.35 | 1.02 | 4.1 |  | 42.5 | 189 | 135 | 0.5 | [8 empty] | 1256 | [8 empty] | 2.8 | 672 | [24 empty] | 55.11 | 0.2 | 0 | 1.12 | 0.15 |  | 81 | [7 empty] | 19.7 | [5 empty] | 11.2
| B30-0.5 | 61.89 | 22.95 | 6.35 | 1.02 | 4.1 |  | 42.5 | 189 | 135 | 0.5 | [8 empty] | 1256 | [8 empty] | 2.8 | 672 | [24 empty] | 55.11 | 0.2 | 0 | 1.12 | 0.15 |  | 81 | [7 empty] | 19.3 | [5 empty] | 10.26
| C30-0.5 | 61.89 | 22.95 | 6.35 | 1.02 | 4.1 |  | 42.5 | 189 | 135 | 0.5 | [8 empty] | 1256 | [8 empty] | 2.8 | 672 | [24 empty] | 55.11 | 0.2 | 0 | 1.12 | 0.15 |  | 81 | [7 empty] | 18.9 | [5 empty] | 8.85
534 | CF | 62.5 | 20.55 | 4.59 | 2.61 | 3.27 |  | 42.5 | 240 | 160 | 0.4 | [12 empty] | 1104 | [5 empty] | 736 |  |  |  | 3.87 | 57.6 | 21.9 | 1.68 | 7.7 | [38 empty] | 2466 | 45.8
539 |  | 66 | 21.7 | 4.5 | 1.5 | 2.7 |  | 42.5 | 515 | 180 | 0.35 | [12 empty] | 1158 |  |  |  |  | 2.7 | 597 |  |  |  | 2.8 | 55.5 | 26.9 | 1.1 | 5.8 |  | 0 | [36 empty] | 2183 | 52.2
|  | 66 | 21.7 | 4.5 | 1.5 | 2.7 |  | 42.5 | 400 | 180 | 0.45 | [12 empty] | 1201 |  |  |  |  | 2.7 | 619 |  |  |  | 2.8 | 55.5 | 26.9 | 1.1 | 5.8 |  | 0 | [36 empty] | 2935 | 41
|  | 66 | 21.7 | 4.5 | 1.5 | 2.7 |  | 42.5 | 327 | 180 | 0.55 | [12 empty] | 1183 |  |  |  |  | 2.7 | 610 |  |  |  | 2.8 | 55.5 | 26.9 | 1.1 | 5.8 |  | 0 | [36 empty] | 3818 | 35.3
|  | 66 | 21.7 | 4.5 | 1.5 | 2.7 |  | 42.5 | 320 | 180 | 0.45 | [12 empty] | 1201 |  |  |  |  | 2.7 | 619 |  |  |  | 2.8 | 55.5 | 26.9 | 1.1 | 5.8 |  | 0 | [36 empty] | 2462 | 37.2
80
549 | C1 | 51.2 | 24.6 | 10.5 | 6 | 2.2 |  | 42.5 | 475 | 190 | 0.4 | [12 empty] | 1174 |  |  |  |  | 2.4 | 522 |  |  |  | 11.5 | 47.7 | 20.8 | 1.5 | 9.8 |  |  | 0 |  | 28.2 | 36.4 | 17.6 | 14.2 | 0.9 | 0 | [20 empty] | 8.8 | [5 empty] | 13.18
| C2 | 51.2 | 24.6 | 10.5 | 6 | 2.2 |  | 42.5 | 422 | 190 | 0.45 | [12 empty] | 1204 |  |  |  |  | 2.4 | 567 |  |  |  | 11.5 | 47.7 | 20.8 | 1.5 | 9.8 |  |  | 0 |  | 28.2 | 36.4 | 17.6 | 14.2 | 0.9 | 0 | [20 empty] | 10.1 | [5 empty] | 14.25
| C3 | 51.2 | 24.6 | 10.5 | 6 | 2.2 |  | 42.5 | 380 | 190 | 0.5 | [12 empty] | 1229 |  |  |  |  | 2.4 | 578 |  |  |  | 11.5 | 47.7 | 20.8 | 1.5 | 9.8 |  |  | 0 |  | 28.2 | 36.4 | 17.6 | 14.2 | 0.9 | 0 | [20 empty] | 11.3 | [5 empty] | 15.55
| C4 | 51.2 | 24.6 | 10.5 | 6 | 2.2 |  | 42.5 | 346 | 190 | 0.55 | [12 empty] | 1249 |  |  |  |  | 2.4 | 589 |  |  |  | 11.5 | 47.7 | 20.8 | 1.5 | 9.8 |  |  | 0 |  | 28.2 | 36.4 | 17.6 | 14.2 | 0.9 | 0 | [20 empty] | 13.1 | [5 empty] | 16.44
| C5 | 51.2 | 24.6 | 10.5 | 6 | 2.2 |  | 42.5 | 317 | 190 | 0.6 | [12 empty] | 1269 |  |  |  |  | 2.4 | 597 |  |  |  | 11.5 | 47.7 | 20.8 | 1.5 | 9.8 |  |  | 0 |  | 28.2 | 36.4 | 17.6 | 14.2 | 0.9 | 0 | [20 empty] | 15 | [5 empty] | 17.15
| C3-FA20 | 51.2 | 24.6 | 10.5 | 6 | 2.2 |  | 42.5 | 304 | 190 | 0.5 | [12 empty] | 1229 |  |  |  |  | 2.4 | 578 |  |  |  | 11.5 | 47.7 | 20.8 | 1.5 | 9.8 |  |  | 76 |  | 28.2 | 36.4 | 17.6 | 14.2 | 0.9 | 0 | [20 empty] | 9.9 | [5 empty] | 15.21
| C3-FA30 | 51.2 | 24.6 | 10.5 | 6 | 2.2 |  | 42.5 | 266 | 190 | 0.5 | [12 empty] | 1229 |  |  |  |  | 2.4 | 578 |  |  |  | 11.5 | 47.7 | 20.8 | 1.5 | 9.8 |  |  | 114 |  | 28.2 | 36.4 | 17.6 | 14.2 | 0.9 | 0 | [20 empty] | 9.5 | [5 empty] | 14.46
| C3-SG | 51.2 | 24.6 | 10.5 | 6 | 2.2 |  | 42.5 | 361 | 190 | 0.5 | [12 empty] | 1229 |  |  |  |  | 2.4 | 578 |  |  |  | 11.5 | 47.7 | 20.8 | 1.5 | 9.8 |  |  | 0 |  | 28.2 | 36.4 | 17.6 | 14.2 | 0.9 | 19 | [20 empty] | 10.6 | [5 empty] | 15.37
| C3-SF | 51.2 | 24.6 | 10.5 | 6 | 2.2 |  | 42.5 | 361 | 190 | 0.5 | [12 empty] | 1229 |  |  |  |  | 2.4 | 578 |  |  |  | 11.5 | 47.7 | 20.8 | 1.5 | 9.8 |  |  | 0 |  | 28.2 | 36.4 | 17.6 | 14.2 | 0.9 | 0 | [13 empty] | 0.3 | 98 | 0.4 | 0.4 | 0.1 |  | 19 | 9.3 | [5 empty] | 9.85
550 | 25CM | 63 | 21.5 | 5.5 | 2 | 4.5 |  |  | 590 | 148 | 0.25 | [12 empty] | 841 | [5 empty] | 841 | [12 empty] | 44 | 36 | 9 | 8 | 1 | 0 | 35.1 | 31.2 | 9 | 11.8 | 1 | 0 | [7 empty] | 1 | 93 | 2 | 1 | 1 | 20.34 | 0 | [6 empty] | 3.91 |  |  | 107.8
| 25UG30 | 63 | 21.5 | 5.5 | 2 | 4.5 |  |  | 409 | 146 | 0.25 | [12 empty] | 833 | [5 empty] | 833 | [12 empty] | 44 | 36 | 9 | 8 | 1 | 0 | 35.1 | 31.2 | 9 | 11.8 | 1 | 175 | [7 empty] | 1 | 93 | 2 | 1 | 1 | 20.34 | 0 | [6 empty] | 1.45 |  |  | 111.93
| 25UG30G15 | 63 | 21.5 | 5.5 | 2 | 4.5 |  |  | 320 | 145 | 0.25 | [12 empty] | 829 | [5 empty] | 829 | [12 empty] | 44 | 36 | 9 | 8 | 1 | 87 | 35.1 | 31.2 | 9 | 11.8 | 1 | 175 | [7 empty] | 1 | 93 | 2 | 1 | 1 | 20.34 | 0 | [6 empty] | 1.25 |  |  | 112.23
| 25SF10 | 63 | 21.5 | 5.5 | 2 | 4.5 |  |  | 527 | 146 | 0.25 | [12 empty] | 834 | [5 empty] | 834 | [12 empty] | 44 | 36 | 9 | 8 | 1 | 0 | 35.1 | 31.2 | 9 | 11.8 | 1 | 0 | [7 empty] | 1 | 93 | 2 | 1 | 1 | 20.34 | 59 | [6 empty] | 0.16 |  |  | 120.6
| 25UG30SF10 | 63 | 21.5 | 5.5 | 2 | 4.5 |  |  | 348 | 145 | 0.25 | [12 empty] | 826 | [5 empty] | 826 | [12 empty] | 44 | 36 | 9 | 8 | 1 | 0 | 35.1 | 31.2 | 9 | 11.8 | 1 | 174 | [7 empty] | 1 | 93 | 2 | 1 | 1 | 20.34 | 58 | [6 empty] | 0.11 |  |  | 135.43
| 25UG45 | 63 | 21.5 | 5.5 | 2 | 4.5 |  |  | 320 | 145 | 0.25 | [12 empty] | 829 | [5 empty] | 829 | [12 empty] | 44 | 36 | 9 | 8 | 1 | 0 | 35.1 | 31.2 | 9 | 11.8 | 1 | 262 | [7 empty] | 1 | 93 | 2 | 1 | 1 | 20.34 | 0 | [6 empty] | 0.65 |  |  | 118.07
| 25G45 | 63 | 21.5 | 5.5 | 2 | 4.5 |  |  | 320 | 145 | 0.25 | [12 empty] | 829 | [5 empty] | 829 | [12 empty] | 44 | 36 | 9 | 8 | 1 | 262 | 35.1 | 31.2 | 9 | 11.8 | 1 | 0 | [7 empty] | 1 | 93 | 2 | 1 | 1 | 20.34 | 0 | [6 empty] | 2.35 |  |  | 109.87
| 25UG60 | 63 | 21.5 | 5.5 | 2 | 4.5 |  |  | 232 | 145 | 0.25 | [12 empty] | 825 | [5 empty] | 825 | [12 empty] | 44 | 36 | 9 | 8 | 1 | 0 | 35.1 | 31.2 | 9 | 11.8 | 1 | 347 | [7 empty] | 1 | 93 | 2 | 1 | 1 | 20.34 | 0 | [6 empty] | 0.6 |  |  | 112.53
| 28CM | 63 | 21.5 | 5.5 | 2 | 4.5 |  |  | 532 | 146 | 0.28 | [12 empty] | 876 | [5 empty] | 876 | [12 empty] | 44 | 36 | 9 | 8 | 1 | 0 | 35.1 | 31.2 | 9 | 11.8 | 1 | 0 | [7 empty] | 1 | 93 | 2 | 1 | 1 | 20.34 | 0 | [6 empty] | 7.91 |  |  | 91.63
| 28UG30 | 63 | 21.5 | 5.5 | 2 | 4.5 |  |  | 363 | 145 | 0.28 | [12 empty] | 868 | [5 empty] | 868 | [12 empty] | 44 | 36 | 9 | 8 | 1 | 0 | 35.1 | 31.2 | 9 | 11.8 | 1 | 155 | [7 empty] | 1 | 93 | 2 | 1 | 1 | 20.34 | 0 | [6 empty] | 0.95 |  |  | 109.8
| 35CM | 63 | 21.5 | 5.5 | 2 | 4.5 |  |  | 448 | 157 | 0.35 | [12 empty] | 896 | [5 empty] | 896 | [12 empty] | 44 | 36 | 9 | 8 | 1 | 0 | 35.1 | 31.2 | 9 | 11.8 | 1 | 0 | [7 empty] | 1 | 93 | 2 | 1 | 1 | 20.34 | 0 | [6 empty] | 10.61 |  |  | 76.24
| 35UG30 | 63 | 21.5 | 5.5 | 2 | 4.5 |  |  | 312 | 156 | 0.35 | [12 empty] | 890 | [5 empty] | 890 | [12 empty] | 44 | 36 | 9 | 8 | 1 | 0 | 35.1 | 31.2 | 9 | 11.8 | 1 | 133 | [7 empty] | 1 | 93 | 2 | 1 | 1 | 20.34 | 0 | [6 empty] | 7.92 |  |  | 82.48
556 | FA0 | 59 | 22.5 | 7 | 2.5 | 3.3 |  | 42.5 | 350 | 210 | 0.6 |  | 0.2 | [5 empty] | 1140 | [9 empty] | 2.42 | 700 |  |  |  |  | 2.7 | 54.5 | 32.8 | 0.75 | 4.1 |  | 0 | [33 empty] | 2.2729 |  |  | 32.41
| FA15 | 59 | 22.5 | 7 | 2.5 | 3.3 |  | 42.5 | 297.5 | 210 | 0.58 |  | 0.2 | [5 empty] | 1140 | [9 empty] | 2.42 | 690.7 |  |  |  |  | 2.7 | 54.5 | 32.8 | 0.75 | 4.1 |  | 63 | [33 empty] | 2.1662 |  |  | 28.8
| FA30 | 59 | 22.5 | 7 | 2.5 | 3.3 |  | 42.5 | 245 | 210 | 0.57 |  | 0.3 | [5 empty] | 1140 | [9 empty] | 2.42 | 681.4 |  |  |  |  | 2.7 | 54.5 | 32.8 | 0.75 | 4.1 |  | 126 | [33 empty] | 2.1149 |  |  | 26.13
558 | Contral | 64.37 | 21.08 | 5.36 | 2 | 3.64 |  | 42.5 | 400 | 180 | 0.45 | [8 empty] | 871 | [9 empty] | 944 |  |  |  |  | 8.6 | 59.3 | 23.4 | 0.6 | 4.8 |  | 0 | [35 empty] | 3711 | 31
| FA10 | 64.37 | 21.08 | 5.36 | 2 | 3.64 |  | 42.5 | 360 | 180 | 0.45 | [8 empty] | 868 | [9 empty] | 941 |  |  |  |  | 8.6 | 59.3 | 23.4 | 0.6 | 4.8 |  | 40 | [35 empty] | 3529 | 28
| FA20 | 64.37 | 21.08 | 5.36 | 2 | 3.64 |  | 42.5 | 320 | 180 | 0.45 | [8 empty] | 865 | [9 empty] | 937 |  |  |  |  | 8.6 | 59.3 | 23.4 | 0.6 | 4.8 |  | 80 | [35 empty] | 3841 | 26
| FA30 | 64.37 | 21.08 | 5.36 | 2 | 3.64 |  | 42.5 | 260 | 180 | 0.45 | [8 empty] | 852 | [9 empty] | 933 |  |  |  |  | 8.6 | 59.3 | 23.4 | 0.6 | 4.8 |  | 120 | [35 empty] | 4284 | 21
| SF5 | 64.37 | 21.08 | 5.36 | 2 | 3.64 |  | 42.5 | 380 | 180 | 0.45 | [8 empty] | 869 | [9 empty] | 941 |  |  |  |  | 8.6 | 59.3 | 23.4 | 0.6 | 4.8 |  | 0 | [35 empty] | 1810 | 30
| SF10 | 64.37 | 21.08 | 5.36 | 2 | 3.64 |  | 42.5 | 360 | 180 | 0.45 | [8 empty] | 865 | [9 empty] | 937 |  |  |  |  | 8.6 | 59.3 | 23.4 | 0.6 | 4.8 |  | 0 | [35 empty] | 1484 | 40
| SF5FA10 | 64.37 | 21.08 | 5.36 | 2 | 3.64 |  | 42.5 | 340 | 180 | 0.45 | [8 empty] | 863 | [9 empty] | 935 |  |  |  |  | 8.6 | 59.3 | 23.4 | 0.6 | 4.8 |  | 40 | [35 empty] | 2409 | 28
| SF5FA20 | 64.37 | 21.08 | 5.36 | 2 | 3.64 |  | 42.5 | 280 | 180 | 0.45 | [8 empty] | 861 | [9 empty] | 932 |  |  |  |  | 8.6 | 59.3 | 23.4 | 0.6 | 4.8 |  | 80 | [35 empty] | 2708 | 31.1
| SF5FA30 | 64.37 | 21.08 | 5.36 | 2 | 3.64 |  | 42.5 | 260 | 180 | 0.45 | [8 empty] | 858 | [9 empty] | 930 |  |  |  |  | 8.6 | 59.3 | 23.4 | 0.6 | 4.8 |  | 120 | [35 empty] | 3320 | 26
583 | CW(0.6) | 62.76 | 20.5 | 4.28 | 2.18 | 3.26 |  |  | 301 | 181 | 0.6 | [12 empty] | 721 | [5 empty] | 1082 | [44 empty] | 25
| CW(0.5) | 62.76 | 20.5 | 4.28 | 2.18 | 3.26 |  |  | 381 | 193 | 0.5 | [12 empty] | 684 | [5 empty] | 1026 | [44 empty] | 16.6
| CW(0.4) | 62.76 | 20.5 | 4.28 | 2.18 | 3.26 |  |  | 503 | 209 | 0.4 | [12 empty] | 628 | [5 empty] | 942 | [44 empty] | 10.4
586 | S-Ref | 62.95 | 20.74 | 4.9 | 1.2 | 3.5 |  |  | 450 | 203 | 0.45 |  | 0.32 | [41 empty] | 51.22 | 2.8 | 0.35 | 1.8 | 0.5 |  | 150 | 1 | 94 | 1 | 0.6 | 0.1 |  | 0 | [6 empty] | 12.2 |  |  | 35.3
| S-SF | 62.95 | 20.74 | 4.9 | 1.2 | 3.5 |  |  | 414 | 203 | 0.45 |  | 0.51 | [41 empty] | 51.22 | 2.8 | 0.35 | 1.8 | 0.5 |  | 150 | 1 | 94 | 1 | 0.6 | 0.1 |  | 36 | [6 empty] | 1.2 |  |  | 50.4
| S-SF-2 | 62.95 | 20.74 | 4.9 | 1.2 | 3.5 |  |  | 396 | 203 | 0.45 |  | 0.57 | [41 empty] | 51.22 | 2.8 | 0.35 | 1.8 | 0.5 |  | 150 | 1 | 94 | 1 | 0.6 | 0.1 |  | 54 | [6 empty] | 3.1 |  |  | 37.1
593 | CRC-1 | 61.71 | 20.07 | 5.09 | 1.58 | 2.93 |  | 42.5 | 350 | 177 | 0.5 |  | 1.29 | [7 empty] | 1143 | [7 empty] | 2.72 | 762 |  |  |  |  | 2.41 | 57.36 | 28.68 | 1.28 | 4.29 | 0 |  |  | 43.51 | 34.11 | 14.56 | 5.54 | 0.28 | 0 | [26 empty] | 4.71 |  |  | 37.3
| CRC-FA | 61.71 | 20.07 | 5.09 | 1.58 | 2.93 |  | 42.5 | 175 | 177 | 0.5 |  | 1.29 | [7 empty] | 1143 | [7 empty] | 2.72 | 762 |  |  |  |  | 2.41 | 57.36 | 28.68 | 1.28 | 4.29 | 175 |  |  | 43.51 | 34.11 | 14.56 | 5.54 | 0.28 | 0 | [26 empty] | 3.9 |  |  | 18.8
| CRC-S | 61.71 | 20.07 | 5.09 | 1.58 | 2.93 |  | 42.5 | 175 | 177 | 0.5 |  | 1.29 | [7 empty] | 1143 | [7 empty] | 2.72 | 762 |  |  |  |  | 2.41 | 57.36 | 28.68 | 1.28 | 4.29 | 0 |  |  | 43.51 | 34.11 | 14.56 | 5.54 | 0.28 | 175 | [26 empty] | 3.1 |  |  | 38.2
103 | C-0.45 | 58.95 | 21 | 5.71 | 3.44 | 3.83 |  | 42.5 | 400 | 180 | 0.45 | [9 empty] | 1044 | [8 empty] | 788 |  |  |  |  | 2.86 | 54.41 | 28.73 | 1.51 | 6.04 | 0 | [36 empty] | 3182 | 51.63
| F1-0.45 | 58.95 | 21 | 5.71 | 3.44 | 3.83 |  | 42.5 | 250 | 180 | 0.72 | [9 empty] | 1032 | [8 empty] | 780 |  |  |  |  | 2.86 | 54.41 | 28.73 | 1.51 | 6.04 | 150 | [36 empty] | 2494 | 66.65
| F2-0.45 | 58.95 | 21 | 5.71 | 3.44 | 3.83 |  | 42.5 | 200 | 180 | 0.9 | [9 empty] | 1038 | [8 empty] | 783 |  |  |  |  | 2.86 | 54.41 | 28.73 | 1.51 | 6.04 | 200 | [36 empty] | 2065 | 35.57
| C-0.35 | 58.95 | 21 | 5.71 | 3.44 | 3.83 |  | 42.5 | 400 | 140 | 0.35 | [9 empty] | 1072 | [8 empty] | 808 |  |  |  |  | 2.86 | 54.41 | 28.73 | 1.51 | 6.04 | 400 | [36 empty] | 2384 | 66.47
| F1-0.35 | 58.95 | 21 | 5.71 | 3.44 | 3.83 |  | 42.5 | 250 | 140 | 0.56 | [9 empty] | 1060 | [8 empty] | 800 |  |  |  |  | 2.86 | 54.41 | 28.73 | 1.51 | 6.04 | 250 | [36 empty] | 1843 | 59.47
| F2-0.35 | 58.95 | 21 | 5.71 | 3.44 | 3.83 |  | 42.5 | 200 | 140 | 0.7 | [9 empty] | 1055 | [8 empty] | 796 |  |  |  |  | 2.86 | 54.41 | 28.73 | 1.51 | 6.04 | 200 | [36 empty] | 1761 | 51.03
| C-0.45 | 58.95 | 21 | 5.71 | 3.44 | 3.83 |  | 42.5 | 400 | 180 | 0.45 | [9 empty] | 1044 | [8 empty] | 788 |  |  |  |  | 2.86 | 54.41 | 28.73 | 1.51 | 6.04 |  |  |  | 36.44 | 31.76 | 14.84 | 9.08 | 0.6 | 0 | [28 empty] | 3182 | 51.63
| B1-0.45 | 58.95 | 21 | 5.71 | 3.44 | 3.83 |  | 42.5 | 250 | 180 | 0.72 | [9 empty] | 1038 | [8 empty] | 783 |  |  |  |  | 2.86 | 54.41 | 28.73 | 1.51 | 6.04 |  |  |  | 36.44 | 31.76 | 14.84 | 9.08 | 0.6 | 150 | [28 empty] | 1900 | 51.63
| B2-0.45 | 58.95 | 21 | 5.71 | 3.44 | 3.83 |  | 42.5 | 200 | 180 | 0.9 | [9 empty] | 1027 | [8 empty] | 778 |  |  |  |  | 2.86 | 54.41 | 28.73 | 1.51 | 6.04 |  |  |  | 36.44 | 31.76 | 14.84 | 9.08 | 0.6 | 200 | [28 empty] | 2043 | 48.17
| C-0.35 | 58.95 | 21 | 5.71 | 3.44 | 3.83 |  | 42.5 | 400 | 140 | 0.35 | [9 empty] | 1072 | [8 empty] | 808 |  |  |  |  | 2.86 | 54.41 | 28.73 | 1.51 | 6.04 |  |  |  | 36.44 | 31.76 | 14.84 | 9.08 | 0.6 | 0 | [28 empty] | 2384 | 66.47
| B1-0.35 | 58.95 | 21 | 5.71 | 3.44 | 3.83 |  | 42.5 | 250 | 140 | 0.56 | [9 empty] | 1066 | [8 empty] | 804 |  |  |  |  | 2.86 | 54.41 | 28.73 | 1.51 | 6.04 |  |  |  | 36.44 | 31.76 | 14.84 | 9.08 | 0.6 | 150 | [28 empty] | 1602 | 67.5
| B2-0.35 | 58.95 | 21 | 5.71 | 3.44 | 3.83 |  | 42.5 | 200 | 140 | 0.7 | [9 empty] | 1044 | [8 empty] | 788 |  |  |  |  | 2.86 | 54.41 | 28.73 | 1.51 | 6.04 |  |  |  | 36.44 | 31.76 | 14.84 | 9.08 | 0.6 | 200 | [28 empty] | 1560 | 69.77
| C-0.45 | 58.95 | 21 | 5.71 | 3.44 | 3.83 |  | 42.5 | 400 | 180 | 0.45 | [9 empty] | 1044 | [8 empty] | 788 |  |  |  |  | 2.86 | 54.41 | 28.73 | 1.51 | 6.04 | [16 empty] | 7.25 | 1.88 | 2.96 | 1.18 |  | 0 | [15 empty] | 3182 | 51.63
| L1-0.45 | 58.95 | 21 | 5.71 | 3.44 | 3.83 |  | 42.5 | 368 | 180 | 0.49 | [9 empty] | 1044 | [8 empty] | 788 |  |  |  |  | 2.86 | 54.41 | 28.73 | 1.51 | 6.04 | [16 empty] | 7.25 | 1.88 | 2.96 | 1.18 |  | 32 | [15 empty] | 3209 | 49.8
| L2-0.45 | 58.95 | 21 | 5.71 | 3.44 | 3.83 |  | 42.5 | 336 | 180 | 0.53 | [9 empty] | 1044 | [8 empty] | 788 |  |  |  |  | 2.86 | 54.41 | 28.73 | 1.51 | 6.04 | [16 empty] | 7.25 | 1.88 | 2.96 | 1.18 |  | 64 | [15 empty] | 3857 | 45.47
| L3-0.45 | 58.95 | 21 | 5.71 | 3.44 | 3.83 |  | 42.5 | 304 | 180 | 0.59 | [9 empty] | 1044 | [8 empty] | 788 |  |  |  |  | 2.86 | 54.41 | 28.73 | 1.51 | 6.04 | [16 empty] | 7.25 | 1.88 | 2.96 | 1.18 |  | 96 | [15 empty] | 4502 | 40.5
| L1-0.43 | 58.95 | 21 | 5.71 | 3.44 | 3.83 |  | 42.5 | 368 | 172 | 0.46 | [9 empty] | 1051 | [8 empty] | 792 |  |  |  |  | 2.86 | 54.41 | 28.73 | 1.51 | 6.04 | [16 empty] | 7.25 | 1.88 | 2.96 | 1.18 |  | 32 | [15 empty] | 2937 | 51.37
| L2-0.39 | 58.95 | 21 | 5.71 | 3.44 | 3.83 |  | 42.5 | 336 | 156 | 0.46 | [9 empty] | 1060 | [8 empty] | 799 |  |  |  |  | 2.86 | 54.41 | 28.73 | 1.51 | 6.04 | [16 empty] | 7.25 | 1.88 | 2.96 | 1.18 |  | 64 | [15 empty] | 2694 | 52.83
| L3-0.35 | 58.95 | 21 | 5.71 | 3.44 | 3.83 |  | 42.5 | 304 | 140 | 0.46 | [9 empty] | 1069 | [8 empty] | 806 |  |  |  |  | 2.86 | 54.41 | 28.73 | 1.51 | 6.04 | [16 empty] | 7.25 | 1.88 | 2.96 | 1.18 |  | 96 | [15 empty] | 2760 | 52.1
105 | 代砂率0% | 64 | 22 | 6 | 1 | 3 |  | 42.5 | 800 | 200 | 0.25 |  | 0.488 | [10 empty] | 810 |  |  |  |  | 2.79 | 660 | [17 empty] | 0 | [28 empty] | 1716.88
| 50% | 64 | 22 | 6 | 1 | 3 |  | 42.5 | 800 | 200 | 0.25 |  | 0.236 | [10 empty] | 845 | [5 empty] | 310 | [17 empty] | 300 | [28 empty] | 1242.91
| 100% | 64 | 22 | 6 | 1 | 3 |  | 42.5 | 800 | 200 | 0.25 |  | 0.193 | [10 empty] | 815 | [5 empty] | 0 | [17 empty] | 595 | [28 empty] | 1159.89
| 0% | 64 | 22 | 6 | 1 | 3 |  | 42.5 | 635 | 190 | 0.3 |  | 0.283 | [10 empty] | 880 | [5 empty] | 720 | [17 empty] | 0 | [28 empty] | 1696.99
| 50% | 64 | 22 | 6 | 1 | 3 |  | 42.5 | 635 | 190 | 0.3 |  | 0.157 | [10 empty] | 915 | [5 empty] | 340 | [17 empty] | 320 | [28 empty] | 1459.29
| 100% | 64 | 22 | 6 | 1 | 3 |  | 42.5 | 635 | 190 | 0.3 |  | 0.093 | [10 empty] | 905 | [5 empty] | 0 | [17 empty] | 650 | [28 empty] | 1365.38
| 0% | 64 | 22 | 6 | 1 | 3 |  | 42.5 | 450 | 180 | 0.4 |  | 0.178 | [10 empty] | 970 | [5 empty] | 790 | [17 empty] | 0 | [28 empty] | 2256.38
| 50% | 64 | 22 | 6 | 1 | 3 |  | 42.5 | 450 | 180 | 0.4 |  | 0.136 | [10 empty] | 1020 | [5 empty] | 380 | [17 empty] | 360 | [28 empty] | 1703.12
| 100% | 64 | 22 | 6 | 1 | 3 |  | 42.5 | 450 | 180 | 0.4 |  | 0.111 | [10 empty] | 990 | [5 empty] | 0 | [17 empty] | 720 | [28 empty] | 1652.19
| 0% | 64 | 22 | 6 | 1 | 3 |  | 42.5 | 360 | 180 | 0.5 |  | 0.139 | [10 empty] | 990 | [5 empty] | 810 | [17 empty] | 0 | [28 empty] | 2198.23
| 50% | 64 | 22 | 6 | 1 | 3 |  | 42.5 | 360 | 180 | 0.5 |  | 0.123 | [10 empty] | 1040 | [5 empty] | 380 | [17 empty] | 370 | [28 empty] | 1733.73
| 100% | 64 | 22 | 6 | 1 | 3 |  | 42.5 | 360 | 180 | 0.5 |  | 0.101 | [10 empty] | 1050 | [5 empty] | 0 | [17 empty] | 730 | [28 empty] | 1598.68
| 0% | 64 | 22 | 6 | 1 | 3 |  | 42.5 | 300 | 180 | 0.6 |  | 0.133 | [10 empty] | 1000 | [5 empty] | 820 | [17 empty] | 0 | [28 empty] | 2100.52
| 50% | 64 | 22 | 6 | 1 | 3 |  | 42.5 | 300 | 180 | 0.6 |  | 0.088 | [10 empty] | 1020 | [5 empty] | 390 | [17 empty] | 380 | [28 empty] | 1829.43
| 100% | 64 | 22 | 6 | 1 | 3 |  | 42.5 | 300 | 180 | 0.6 |  | 0.11 | [10 empty] | 1010 | [5 empty] | 0 | [17 empty] | 700 | [28 empty] | 1565.17
107 | A | 55.46 | 24.66 | 7.09 | 2.15 | 2.71 |  | 42.5 | 550 | 126.5 | 0.23 | 25% | [11 empty] | 1099.6 |  |  |  |  | 2.24 | 673.9 | [6 empty] | 30 |  | 4.3 | 0 | [21 empty] | 0.31 |  | 0.76 | 0.53 | 0.52 |  | 0 | [8 empty] | 92.9 | 93.8
| B | 55.46 | 24.66 | 7.09 | 2.15 | 2.71 |  | 42.5 | 412.5 | 126.5 | 0.31 | [12 empty] | 1099.6 | [5 empty] | 673.9 | [6 empty] | 30 |  | 4.3 | 137.5 | [21 empty] | 0.31 |  | 0.76 | 0.53 | 0.52 |  | 0 | [8 empty] | 251.9 | 91.7
| C | 55.46 | 24.66 | 7.09 | 2.15 | 2.71 |  | 42.5 | 413.5 | 126.5 | 0.31 | [12 empty] | 1099.6 | [5 empty] | 673.9 | [6 empty] | 30 |  | 4.3 | 121 | [21 empty] | 0.31 |  | 0.76 | 0.53 | 0.52 |  | 16.5 | [8 empty] | 171.5 | 90
| D | 55.46 | 24.66 | 7.09 | 2.15 | 2.71 |  | 42.5 | 414.5 | 126.5 | 0.31 | [12 empty] | 1099.6 | [5 empty] | 673.9 | [6 empty] | 30 |  | 4.3 | 104.5 | [21 empty] | 0.31 |  | 0.76 | 0.53 | 0.52 |  | 33 | [8 empty] | 118.2 | 93.2
| E | 55.46 | 24.66 | 7.09 | 2.15 | 2.71 |  | 42.5 | 415.5 | 126.5 | 0.31 | [12 empty] | 1099.6 | [5 empty] | 673.9 | [6 empty] | 30 |  | 4.3 | 88 | [21 empty] | 0.31 |  | 0.76 | 0.53 | 0.52 |  | 49.5 | [8 empty] | 109.9 | 94.3
115 | A1 | 52.7 | 19.9 | 6.4 | 4.6 | 2.8 |  | 52.5 | 210 | 102.5 | 0.49 | 30% | 1.3 | [7 empty] | 1116 | [7 empty] | 2.6 | 744 |  |  |  |  | 8.2 | 48.8 | 24.2 | 1.3 | 6.5 | 70 |  |  | 36.4 | 29.1 | 14.3 | 8.9 | 0.3 | 70 | [13 empty] | 1.2 | 89.9 | 0.9 | 1.9 | 1.7 |  | 0 | [9 empty] | 50.3
| A2 | 52.7 | 19.9 | 6.4 | 4.6 | 2.8 |  | 52.5 | 234 | 106.5 | 0.46 | 30% | 1.3 | [7 empty] | 1106 | [7 empty] | 2.6 | 737 |  |  |  |  | 8.2 | 48.8 | 24.2 | 1.3 | 6.5 | 78 |  |  | 36.4 | 29.1 | 14.3 | 8.9 | 0.3 | 78 | [13 empty] | 1.2 | 89.9 | 0.9 | 1.9 | 1.7 |  | 0 | [9 empty] | 56.8
| A3 | 52.7 | 19.9 | 6.4 | 4.6 | 2.8 |  | 52.5 | 258 | 112.6 | 0.44 | 30% | 1.3 | [7 empty] | 1093 | [7 empty] | 2.6 | 729 |  |  |  |  | 8.2 | 48.8 | 24.2 | 1.3 | 6.5 | 86 |  |  | 36.4 | 29.1 | 14.3 | 8.9 | 0.3 | 86 | [13 empty] | 1.2 | 89.9 | 0.9 | 1.9 | 1.7 |  | 0 | [9 empty] | 62.1
| A4 | 52.7 | 19.9 | 6.4 | 4.6 | 2.8 |  | 52.5 | 282 | 118.7 | 0.42 | 30% | 1.3 | [7 empty] | 1070 | [7 empty] | 2.6 | 714 |  |  |  |  | 8.2 | 48.8 | 24.2 | 1.3 | 6.5 | 94 |  |  | 36.4 | 29.1 | 14.3 | 8.9 | 0.3 | 94 | [13 empty] | 1.2 | 89.9 | 0.9 | 1.9 | 1.7 |  | 0 | [9 empty] | 65.1
| B1 | 52.7 | 19.9 | 6.4 | 4.6 | 2.8 |  | 52.5 | 210 | 103.2 | 0.49 | 30% | 1.3 | [7 empty] | 1116 | [7 empty] | 2.6 | 744 |  |  |  |  | 8.2 | 48.8 | 24.2 | 1.3 | 6.5 | 59.5 |  |  | 36.4 | 29.1 | 14.3 | 8.9 | 0.3 | 70 | [13 empty] | 1.2 | 89.9 | 0.9 | 1.9 | 1.7 |  | 10.5 | [9 empty] | 57.1
| B2 | 52.7 | 19.9 | 6.4 | 4.6 | 2.8 |  | 52.5 | 234 | 108.3 | 0.46 | 30% | 1.3 | [7 empty] | 1106 | [7 empty] | 2.6 | 737 |  |  |  |  | 8.2 | 48.8 | 24.2 | 1.3 | 6.5 | 66.3 |  |  | 36.4 | 29.1 | 14.3 | 8.9 | 0.3 | 78 | [13 empty] | 1.2 | 89.9 | 0.9 | 1.9 | 1.7 |  | 11.7 | [9 empty] | 63.1
| B3 | 52.7 | 19.9 | 6.4 | 4.6 | 2.8 |  | 52.5 | 258 | 114.5 | 0.44 | 30% | 1.3 | [7 empty] | 1093 | [7 empty] | 2.6 | 729 |  |  |  |  | 8.2 | 48.8 | 24.2 | 1.3 | 6.5 | 73.1 |  |  | 36.4 | 29.1 | 14.3 | 8.9 | 0.3 | 86 | [13 empty] | 1.2 | 89.9 | 0.9 | 1.9 | 1.7 |  | 12.9 | [9 empty] | 67.9
| B4 | 52.7 | 19.9 | 6.4 | 4.6 | 2.8 |  | 52.5 | 282 | 120.5 | 0.43 | 30% | 1.3 | [7 empty] | 1070 | [7 empty] | 2.6 | 714 |  |  |  |  | 8.2 | 48.8 | 24.2 | 1.3 | 6.5 | 79.9 |  |  | 36.4 | 29.1 | 14.3 | 8.9 | 0.3 | 94 | [13 empty] | 1.2 | 89.9 | 0.9 | 1.9 | 1.7 |  | 14.1 | [9 empty] | 72.7
| C1 | 52.7 | 19.9 | 6.4 | 4.6 | 2.8 |  | 52.5 | 175 | 101.5 | 0.58 | 30% | 1.3 | [7 empty] | 1116 | [7 empty] | 2.6 | 744 |  |  |  |  | 8.2 | 48.8 | 24.2 | 1.3 | 6.5 | 87.5 |  |  | 36.4 | 29.1 | 14.3 | 8.9 | 0.3 | 87.5 | [13 empty] | 1.2 | 89.9 | 0.9 | 1.9 | 1.7 |  | 0 | [9 empty] | 47.4
| C2 | 52.7 | 19.9 | 6.4 | 4.6 | 2.8 |  | 52.5 | 195 | 104.5 | 0.54 | 30% | 1.3 | [7 empty] | 1106 | [7 empty] | 2.6 | 737 |  |  |  |  | 8.2 | 48.8 | 24.2 | 1.3 | 6.5 | 97.5 |  |  | 36.4 | 29.1 | 14.3 | 8.9 | 0.3 | 97.5 | [13 empty] | 1.2 | 89.9 | 0.9 | 1.9 | 1.7 |  | 0 | [9 empty] | 55.2
| C3 | 52.7 | 19.9 | 6.4 | 4.6 | 2.8 |  | 52.5 | 215 | 110.9 | 0.52 | 30% | 1.3 | [7 empty] | 1093 | [7 empty] | 2.6 | 729 |  |  |  |  | 8.2 | 48.8 | 24.2 | 1.3 | 6.5 | 107.5 |  |  | 36.4 | 29.1 | 14.3 | 8.9 | 0.3 | 107.5 | [13 empty] | 1.2 | 89.9 | 0.9 | 1.9 | 1.7 |  | 0 | [9 empty] | 60.8
| C4 | 52.7 | 19.9 | 6.4 | 4.6 | 2.8 |  | 52.5 | 235 | 115.8 | 0.49 | 30% | 1.3 | [7 empty] | 1070 | [7 empty] | 2.6 | 714 |  |  |  |  | 8.2 | 48.8 | 24.2 | 1.3 | 6.5 | 117.5 |  |  | 36.4 | 29.1 | 14.3 | 8.9 | 0.3 | 117.5 | [13 empty] | 1.2 | 89.9 | 0.9 | 1.9 | 1.7 |  | 0 | [9 empty] | 62.9
| D1 | 52.7 | 19.9 | 6.4 | 4.6 | 2.8 |  | 52.5 | 175 | 101.5 | 0.58 | 30% | 1.3 | [7 empty] | 1116 | [7 empty] | 2.6 | 744 |  |  |  |  | 8.2 | 48.8 | 24.2 | 1.3 | 6.5 | 77 |  |  | 36.4 | 29.1 | 14.3 | 8.9 | 0.3 | 87.5 | [13 empty] | 1.2 | 89.9 | 0.9 | 1.9 | 1.7 |  | 10.5 | [9 empty] | 52.2
| D2 | 52.7 | 19.9 | 6.4 | 4.6 | 2.8 |  | 52.5 | 195 | 106.1 | 0.54 | 30% | 1.3 | [7 empty] | 1106 | [7 empty] | 2.6 | 737 |  |  |  |  | 8.2 | 48.8 | 24.2 | 1.3 | 6.5 | 85.8 |  |  | 36.4 | 29.1 | 14.3 | 8.9 | 0.3 | 97.5 | [13 empty] | 1.2 | 89.9 | 0.9 | 1.9 | 1.7 |  | 11.7 | [9 empty] | 59.5
| D3 | 52.7 | 19.9 | 6.4 | 4.6 | 2.8 |  | 52.5 | 215 | 112.2 | 0.52 | 30% | 1.3 | [7 empty] | 1093 | [7 empty] | 2.6 | 729 |  |  |  |  | 8.2 | 48.8 | 24.2 | 1.3 | 6.5 | 94.6 |  |  | 36.4 | 29.1 | 14.3 | 8.9 | 0.3 | 107.5 | [13 empty] | 1.2 | 89.9 | 0.9 | 1.9 | 1.7 |  | 12.9 | [9 empty] | 65.7
| D4 | 52.7 | 19.9 | 6.4 | 4.6 | 2.8 |  | 52.5 | 235 | 117.2 | 0.5 | 30% | 1.3 | [7 empty] | 1070 | [7 empty] | 2.6 | 714 |  |  |  |  | 8.2 | 48.8 | 24.2 | 1.3 | 6.5 | 103.4 |  |  | 36.4 | 29.1 | 14.3 | 8.9 | 0.3 | 117.5 | [13 empty] | 1.2 | 89.9 | 0.9 | 1.9 | 1.7 |  | 14.1 | [9 empty] | 67.2
| A-C40 | 52.7 | 19.9 | 6.4 | 4.6 | 2.8 |  | 52.5 | 196 | [25 empty] | 8.2 | 48.8 | 24.2 | 1.3 | 6.5 | 65 |  |  | 36.4 | 29.1 | 14.3 | 8.9 | 0.3 | 65 | [13 empty] | 1.2 | 89.9 | 0.9 | 1.9 | 1.7 |  | 0 | [6 empty] | 0.45
| A-C45 | 52.7 | 19.9 | 6.4 | 4.6 | 2.8 |  | 52.5 | 220 | [25 empty] | 8.2 | 48.8 | 24.2 | 1.3 | 6.5 | 73 |  |  | 36.4 | 29.1 | 14.3 | 8.9 | 0.3 | 73 | [13 empty] | 1.2 | 89.9 | 0.9 | 1.9 | 1.7 |  | 0 | [6 empty] | 0.4
| A-C50 | 52.7 | 19.9 | 6.4 | 4.6 | 2.8 |  | 52.5 | 252 | [25 empty] | 8.2 | 48.8 | 24.2 | 1.3 | 6.5 | 84 |  |  | 36.4 | 29.1 | 14.3 | 8.9 | 0.3 | 84 | [13 empty] | 1.2 | 89.9 | 0.9 | 1.9 | 1.7 |  | 0 | [6 empty] | 0.33
| A-C55 | 52.7 | 19.9 | 6.4 | 4.6 | 2.8 |  | 52.5 | 276 | [25 empty] | 8.2 | 48.8 | 24.2 | 1.3 | 6.5 | 92 |  |  | 36.4 | 29.1 | 14.3 | 8.9 | 0.3 | 92 | [13 empty] | 1.2 | 89.9 | 0.9 | 1.9 | 1.7 |  | 0 | [6 empty] | 0.28
| A-C60 | 52.7 | 19.9 | 6.4 | 4.6 | 2.8 |  | 52.5 | 296 | [25 empty] | 8.2 | 48.8 | 24.2 | 1.3 | 6.5 | 98.7 |  |  | 36.4 | 29.1 | 14.3 | 8.9 | 0.3 | 98 | [13 empty] | 1.2 | 89.9 | 0.9 | 1.9 | 1.7 |  | 0 | [6 empty] | 0.25
| B-C40 | 52.7 | 19.9 | 6.4 | 4.6 | 2.8 |  | 52.5 | 167 | [25 empty] | 8.2 | 48.8 | 24.2 | 1.3 | 6.5 | 47 |  |  | 36.4 | 29.1 | 14.3 | 8.9 | 0.3 | 56 | [13 empty] | 1.2 | 89.9 | 0.9 | 1.9 | 1.7 |  | 8 | [6 empty] | 0.43
| B-C45 | 52.7 | 19.9 | 6.4 | 4.6 | 2.8 |  | 52.5 | 190 | [25 empty] | 8.2 | 48.8 | 24.2 | 1.3 | 6.5 | 54 |  |  | 36.4 | 29.1 | 14.3 | 8.9 | 0.3 | 63 | [13 empty] | 1.2 | 89.9 | 0.9 | 1.9 | 1.7 |  | 10 | [6 empty] | 0.37
| B-C50 | 52.7 | 19.9 | 6.4 | 4.6 | 2.8 |  | 52.5 | 221 | [25 empty] | 8.2 | 48.8 | 24.2 | 1.3 | 6.5 | 62 |  |  | 36.4 | 29.1 | 14.3 | 8.9 | 0.3 | 74 | [13 empty] | 1.2 | 89.9 | 0.9 | 1.9 | 1.7 |  | 11 | [6 empty] | 0.3
| B-C55 | 52.7 | 19.9 | 6.4 | 4.6 | 2.8 |  | 52.5 | 245 | [25 empty] | 8.2 | 48.8 | 24.2 | 1.3 | 6.5 | 69 |  |  | 36.4 | 29.1 | 14.3 | 8.9 | 0.3 | 81 | [13 empty] | 1.2 | 89.9 | 0.9 | 1.9 | 1.7 |  | 12 | [6 empty] | 0.26
| B-C60 | 52.7 | 19.9 | 6.4 | 4.6 | 2.8 |  | 52.5 | 264 | [25 empty] | 8.2 | 48.8 | 24.2 | 1.3 | 6.5 | 75 |  |  | 36.4 | 29.1 | 14.3 | 8.9 | 0.3 | 88 | [13 empty] | 1.2 | 89.9 | 0.9 | 1.9 | 1.7 |  | 13 | [6 empty] | 0.25
| C-C40 | 52.7 | 19.9 | 6.4 | 4.6 | 2.8 |  | 52.5 | 173 | [25 empty] | 8.2 | 48.8 | 24.2 | 1.3 | 6.5 | 86 |  |  | 36.4 | 29.1 | 14.3 | 8.9 | 0.3 | 86 | [13 empty] | 1.2 | 89.9 | 0.9 | 1.9 | 1.7 |  | 0 | [6 empty] | 0.51
| C-C45 | 52.7 | 19.9 | 6.4 | 4.6 | 2.8 |  | 52.5 | 192 | [25 empty] | 8.2 | 48.8 | 24.2 | 1.3 | 6.5 | 96 |  |  | 36.4 | 29.1 | 14.3 | 8.9 | 0.3 | 96 | [13 empty] | 1.2 | 89.9 | 0.9 | 1.9 | 1.7 |  | 0 | [6 empty] | 0.48
| C-C50 | 52.7 | 19.9 | 6.4 | 4.6 | 2.8 |  | 52.5 | 217 | [25 empty] | 8.2 | 48.8 | 24.2 | 1.3 | 6.5 | 109 |  |  | 36.4 | 29.1 | 14.3 | 8.9 | 0.3 | 109 | [13 empty] | 1.2 | 89.9 | 0.9 | 1.9 | 1.7 |  | 0 | [6 empty] | 0.42
| C-C55 | 52.7 | 19.9 | 6.4 | 4.6 | 2.8 |  | 52.5 | 237 | [25 empty] | 8.2 | 48.8 | 24.2 | 1.3 | 6.5 | 118 |  |  | 36.4 | 29.1 | 14.3 | 8.9 | 0.3 | 118 | [13 empty] | 1.2 | 89.9 | 0.9 | 1.9 | 1.7 |  | 0 | [6 empty] | 0.35
| C-C60 | 52.7 | 19.9 | 6.4 | 4.6 | 2.8 |  | 52.5 | 253 | [25 empty] | 8.2 | 48.8 | 24.2 | 1.3 | 6.5 | 126 |  |  | 36.4 | 29.1 | 14.3 | 8.9 | 0.3 | 126 | [13 empty] | 1.2 | 89.9 | 0.9 | 1.9 | 1.7 |  | 0 | [6 empty] | 0.31
| D-C40 | 52.7 | 19.9 | 6.4 | 4.6 | 2.8 |  | 52.5 | 154 | [25 empty] | 8.2 | 48.8 | 24.2 | 1.3 | 6.5 | 68 |  |  | 36.4 | 29.1 | 14.3 | 8.9 | 0.3 | 68 | [13 empty] | 1.2 | 89.9 | 0.9 | 1.9 | 1.7 |  | 9 | [6 empty] | 0.49
| D-C45 | 52.7 | 19.9 | 6.4 | 4.6 | 2.8 |  | 52.5 | 174 | [25 empty] | 8.2 | 48.8 | 24.2 | 1.3 | 6.5 | 77 |  |  | 36.4 | 29.1 | 14.3 | 8.9 | 0.3 | 77 | [13 empty] | 1.2 | 89.9 | 0.9 | 1.9 | 1.7 |  | 10 | [6 empty] | 0.46
| D-C50 | 52.7 | 19.9 | 6.4 | 4.6 | 2.8 |  | 52.5 | 200 | [25 empty] | 8.2 | 48.8 | 24.2 | 1.3 | 6.5 | 88 |  |  | 36.4 | 29.1 | 14.3 | 8.9 | 0.3 | 88 | [13 empty] | 1.2 | 89.9 | 0.9 | 1.9 | 1.7 |  | 12 | [6 empty] | 0.39
| D-C55 | 52.7 | 19.9 | 6.4 | 4.6 | 2.8 |  | 52.5 | 220 | [25 empty] | 8.2 | 48.8 | 24.2 | 1.3 | 6.5 | 96 |  |  | 36.4 | 29.1 | 14.3 | 8.9 | 0.3 | 96 | [13 empty] | 1.2 | 89.9 | 0.9 | 1.9 | 1.7 |  | 13 | [6 empty] | 0.33
| D-C60 | 52.7 | 19.9 | 6.4 | 4.6 | 2.8 |  | 52.5 | 236 | [25 empty] | 8.2 | 48.8 | 24.2 | 1.3 | 6.5 | 104 |  |  | 36.4 | 29.1 | 14.3 | 8.9 | 0.3 | 104 | [13 empty] | 1.2 | 89.9 | 0.9 | 1.9 | 1.7 |  | 14 | [6 empty] | 0.29
117 | 施工配合比 | 15.8 | 12.51 | 2.99 | 1.53 | 12.94 |  |  | 430 | 195 | 0.55 | [17 empty] | 3.02 | 668 | [47 empty] | 43.63
121 | GGBS30 | 63.59 | 21.86 | 4.25 | 2.19 | 2.66 |  | 42.5 | 266 | 182.4 | 0.68 | 30% | 0.45 | [10 empty] | 1048 | [5 empty] | 790 | [12 empty] | 37.59 | 30.97 | 11.4 | 7.6 | 1.79 | 114 | [29 empty] | 50
| GGBS50 | 63.59 | 21.86 | 4.25 | 2.19 | 2.66 |  | 42.5 | 190 | 182.4 | 0.96 | 30% | 0.57 | [10 empty] | 1048 | [5 empty] | 790 | [12 empty] | 37.59 | 30.97 | 11.4 | 7.6 | 1.79 | 190 | [28 empty] | 598
| BFFN30 | 63.59 | 21.86 | 4.25 | 2.19 | 2.66 |  | 42.5 | 266 | 182.4 | 0.68 | 30% | 0.54 | [10 empty] | 1048 | [5 empty] | 790 | [46 empty] | 1456 | 47
| BFFN50 | 63.59 | 21.86 | 4.25 | 2.19 | 2.66 |  | 42.5 | 190 | 182.4 | 0.96 | 30% | 0.46 | [10 empty] | 1048 | [5 empty] | 790 | [46 empty] | 851 | 39
| EFFN30 | 63.59 | 21.86 | 4.25 | 2.19 | 2.66 |  | 42.5 | 266 | 182.4 | 0.68 | 30% | 0.47 | [10 empty] | 1048 | [5 empty] | 790 | [46 empty] | 2964
| EFFN50 | 63.59 | 21.86 | 4.25 | 2.19 | 2.66 |  | 42.5 | 190 | 182.4 | 0.96 | 30% | 0.45 | [10 empty] | 1048 | [5 empty] | 790
502 | 40CT | 65.4 | 20.9 | 4.8 | 1.2 | 3.8 |  |  | 475 | 190 | 0.4 |  | 0.5 | [10 empty] | 935 |  |  |  |  | 3.09 | 765 | [38 empty] | 0 | 92.3 | 0 | 0 | 0 |  |  |  | 3236 | 50.2
| 50CT | 65.4 | 20.9 | 4.8 | 1.2 | 3.8 |  |  | 385 | 190 | 0.49 |  | 0.1 | [10 empty] | 1012 |  |  |  |  | 3.09 | 765 | [38 empty] | 0 | 92.3 | 0 | 0 | 0 |  |  |  | 4507 | 39.6
[69 empty] | 0 | 92.3 | 0 | 0 | 0
505 | standard curing | 63.45 | 21.6 | 5.19 | 0.92 | 4.31 |  | 42.5 | 400 | 200 | 0.5 | [8 empty] | 1260 | [8 empty] | 3 | 540 |  |  |  |  | 3.84 | 47.44 | 29.82 | 0.7 | 4.73 |  | 0 | [27 empty] | 0 | 92.3 | 0 | 0 | 0 |  | 13.55 |  |  | 39.2
|  | 63.45 | 21.6 | 5.19 | 0.92 | 4.31 |  | 42.5 | 280 | 200 | 0.5 | [8 empty] | 1260 | [8 empty] | 3 | 540 |  |  |  |  | 3.84 | 47.44 | 29.82 | 0.7 | 4.73 |  | 120 | [27 empty] | 0 | 92.3 | 0 | 0 | 0 |  | 7.87 |  |  | 32.7
|  | 63.45 | 21.6 | 5.19 | 0.92 | 4.31 |  | 42.5 | 200 | 200 | 0.5 | [8 empty] | 1260 | [8 empty] | 3 | 540 |  |  |  |  | 3.84 | 47.44 | 29.82 | 0.7 | 4.73 |  | 200 | [27 empty] | 0 | 92.3 | 0 | 0 | 0 |  | 7.33 |  |  | 22.5
|  | 63.45 | 21.6 | 5.19 | 0.92 | 4.31 |  | 42.5 | 120 | 200 | 0.5 |  | 0.5 | [6 empty] | 1260 | [8 empty] | 3 | 540 |  |  |  |  | 3.84 | 47.44 | 29.82 | 0.7 | 4.73 |  | 280 | [27 empty] | 0 | 92.3 | 0 | 0 | 0 |  | 16.66 |  |  | 19.1
| steam curing | 63.45 | 21.6 | 5.19 | 0.92 | 4.31 |  | 42.5 | 400 | 200 | 0.5 | [8 empty] | 1260 | [8 empty] | 3 | 540 |  |  |  |  | 3.84 | 47.44 | 29.82 | 0.7 | 4.73 |  | 0 | [27 empty] | 0 | 92.3 | 0 | 0 | 0 |  | 14.87 |  |  | 37.6
|  | 63.45 | 21.6 | 5.19 | 0.92 | 4.31 |  | 42.5 | 280 | 200 | 0.5 | [8 empty] | 1260 | [8 empty] | 3 | 540 |  |  |  |  | 3.84 | 47.44 | 29.82 | 0.7 | 4.73 |  | 120 | [27 empty] | 0 | 92.3 | 0 | 0 | 0 |  | 6.8 |  |  | 36.1
|  | 63.45 | 21.6 | 5.19 | 0.92 | 4.31 |  | 42.5 | 200 | 200 | 0.5 | [8 empty] | 1260 | [8 empty] | 3 | 540 |  |  |  |  | 3.84 | 47.44 | 29.82 | 0.7 | 4.73 |  | 200 | [27 empty] | 0 | 92.3 | 0 | 0 | 0 |  | 5.1 |  |  | 27.1
|  | 63.45 | 21.6 | 5.19 | 0.92 | 4.31 |  | 42.5 | 120 | 200 | 0.5 |  | 0.5 | [6 empty] | 1260 | [8 empty] | 3 | 540 |  |  |  |  | 3.84 | 47.44 | 29.82 | 0.7 | 4.73 |  | 280 | [33 empty] | 13.17 |  |  | 25.1
| outdoor curing | 63.45 | 21.6 | 5.19 | 0.92 | 4.31 |  | 42.5 | 400 | 200 | 0.5 | [8 empty] | 1260 | [8 empty] | 3 | 540 |  |  |  |  | 3.84 | 47.44 | 29.82 | 0.7 | 4.73 |  | 0 | [33 empty] | 14.09 |  |  | 36.9
|  | 63.45 | 21.6 | 5.19 | 0.92 | 4.31 |  | 42.5 | 280 | 200 | 0.5 | [8 empty] | 1260 | [8 empty] | 3 | 540 |  |  |  |  | 3.84 | 47.44 | 29.82 | 0.7 | 4.73 |  | 120 | [33 empty] | 7.04 |  |  | 38.1
|  | 63.45 | 21.6 | 5.19 | 0.92 | 4.31 |  | 42.5 | 200 | 200 | 0.5 | [8 empty] | 1260 | [8 empty] | 3 | 540 |  |  |  |  | 3.84 | 47.44 | 29.82 | 0.7 | 4.73 |  | 200 | [33 empty] | 6.56 |  |  | 32.2
|  | 63.45 | 21.6 | 5.19 | 0.92 | 4.31 |  | 42.5 | 120 | 200 | 0.5 |  | 0.5 | [6 empty] | 1260 | [8 empty] | 3 | 540 |  |  |  |  | 3.84 | 47.44 | 29.82 | 0.7 | 4.73 |  | 280 | [33 empty] | 14.09 |  |  | 29.1
| massive concrete temperature matched curing | 63.45 | 21.6 | 5.19 | 0.92 | 4.31 |  | 42.5 | 400 | 200 | 0.5 | [8 empty] | 1260 | [8 empty] | 3 | 540 |  |  |  |  | 3.84 | 47.44 | 29.82 | 0.7 | 4.73 |  | 0 | [33 empty] | 14.62 |  |  | 37.4
|  | 63.45 | 21.6 | 5.19 | 0.92 | 4.31 |  | 42.5 | 280 | 200 | 0.5 | [8 empty] | 1260 | [8 empty] | 3 | 540 |  |  |  |  | 3.84 | 47.44 | 29.82 | 0.7 | 4.73 |  | 120 | [33 empty] | 7.19 |  |  | 37.6
|  | 63.45 | 21.6 | 5.19 | 0.92 | 4.31 |  | 42.5 | 200 | 200 | 0.5 | [8 empty] | 1260 | [8 empty] | 3 | 540 |  |  |  |  | 3.84 | 47.44 | 29.82 | 0.7 | 4.73 |  | 200 | [33 empty] | 5.93 |  |  | 30.3
|  | 63.45 | 21.6 | 5.19 | 0.92 | 4.31 |  | 42.5 | 120 | 200 | 0.5 |  | 0.5 | [6 empty] | 1260 | [8 empty] | 3 | 540 |  |  |  |  | 3.84 | 47.44 | 29.82 | 0.7 | 4.73 |  | 280 | [33 empty] | 14.08 |  |  | 26.5
511 | [29 empty] | 750 | [46 empty] | 4306 | 83.36
512 | L0 | 63.31 | 20.42 | 4.25 | 2 | 4.05 |  |  | 395.5 | 213.6 | 0.45 |  | 0.18 |  |  |  |  | 727.8 | [11 empty] | 965.5 |  |  |  |  | 4.67 | 59.93 | 22.22 | 0 | 5.16 |  |  | 79.1 | [12 empty] | 54.67 | 0.71 | 0.32 | 0.46 | 0.13 |  | 0 | [13 empty] | 7.25 |  | 5665 | 11.7
| L5 | 63.31 | 20.42 | 4.25 | 2 | 4.05 |  |  | 375.6 | 202.9 | 0.45 |  | 0.22 |  |  |  |  | 739.6 | [11 empty] | 981.1 |  |  |  |  | 4.67 | 59.93 | 22.22 | 0 | 5.16 |  |  | 75.3 | [12 empty] | 54.67 | 0.71 | 0.32 | 0.46 | 0.13 |  | 23.7 | [13 empty] | 7.3 |  | 4673 | 14.4
| L10 | 63.31 | 20.42 | 4.25 | 2 | 4.05 |  |  | 355.8 | 192.2 | 0.45 |  | 0.26 |  |  |  |  | 751.4 | [11 empty] | 996.7 |  |  |  |  | 4.67 | 59.93 | 22.22 | 0 | 5.16 |  |  | 71.3 | [12 empty] | 54.67 | 0.71 | 0.32 | 0.46 | 0.13 |  | 47.5 | [13 empty] | 7.54 |  | 4421 | 20.1
| L15 | 63.31 | 20.42 | 4.25 | 2 | 4.05 |  |  | 336 | 181.5 | 0.45 |  | 0.3 |  |  |  |  | 763.1 | [11 empty] | 1012.3 |  |  |  |  | 4.67 | 59.93 | 22.22 | 0 | 5.16 |  |  | 67.4 | [12 empty] | 54.67 | 0.71 | 0.32 | 0.46 | 0.13 |  | 71.2 | [13 empty] | 7.99 |  | 3954 | 18.4
| L20 | 63.31 | 20.42 | 4.25 | 2 | 4.05 |  |  | 316.3 | 170.9 | 0.45 |  | 0.33 |  |  |  |  | 774.9 | [11 empty] | 1028 |  |  |  |  | 4.67 | 59.93 | 22.22 | 0 | 5.16 |  |  | 63.4 | [12 empty] | 54.67 | 0.71 | 0.32 | 0.46 | 0.13 |  | 94.9 | [13 empty] | 8.04 |  | 3547 | 19.8
| L25 | 63.31 | 20.42 | 4.25 | 2 | 4.05 |  |  | 296.5 | 160.2 | 0.45 |  | 0.33 |  |  |  |  | 786.7 | [11 empty] | 1043.6 |  |  |  |  | 4.67 | 59.93 | 22.22 | 0 | 5.16 |  |  | 59.4 | [12 empty] | 54.67 | 0.71 | 0.32 | 0.46 | 0.13 |  | 118.7 | [13 empty] | 7.95 |  | 3306 | 21.4
| L30 | 63.31 | 20.42 | 4.25 | 2 | 4.05 |  |  | 276.7 | 149.5 | 0.45 |  | 0.39 |  |  |  |  | 798.5 | [11 empty] | 1059.2 |  |  |  |  | 4.67 | 59.93 | 22.22 | 0 | 5.16 |  |  | 55.5 | [12 empty] | 54.67 | 0.71 | 0.32 | 0.46 | 0.13 |  | 142.4 | [13 empty] | 9.89 |  | 2911 | 19.5
517 | I | 62.2 | 21.7 | 5 | 1.3 | 2.8 |  | 32.5 | 400 | 200 | 0.5 |  | 1 | [5 empty] | 1468 | [10 empty] | 301 |  |  |  |  | 20.6 | 60.5 | 5.45 | 3.27 | 3.43 |  |  | 0 | [19 empty] | 0.3 | 92 | 0.7 | 0.2 | 1.2 | 2.24 | 0 | [6 empty] | 11.33 |  |  | 46.1
| II | 62.2 | 21.7 | 5 | 1.3 | 2.8 |  | 32.5 | 300 | 200 | 0.4 |  | 0.8 | [5 empty] | 1367 | [10 empty] | 280 |  |  |  |  | 20.6 | 60.5 | 5.45 | 3.27 | 3.43 |  |  | 200 | [19 empty] | 0.3 | 92 | 0.7 | 0.2 | 1.2 | 2.24 | 0 | [6 empty] | 12.02 |  |  | 40.4
| III | 62.2 | 21.7 | 5 | 1.3 | 2.8 |  | 32.5 | 300 | 200 | 0.4 |  | 0.8 | [5 empty] | 1327 | [10 empty] | 272 |  |  |  |  | 20.6 | 60.5 | 5.45 | 3.27 | 3.43 |  |  | 200 | [19 empty] | 0.3 | 92 | 0.7 | 0.2 | 1.2 | 2.24 | 40 | [6 empty] | 6.1 |  |  | 47.7
| IR | 62.2 | 21.7 | 5 | 1.3 | 2.8 |  | 32.5 | 400 | 200 | 0.5 |  | 1 | [5 empty] | 0 | [10 empty] | 584 |  |  |  |  | 20.6 | 60.5 | 5.45 | 3.27 | 3.43 |  |  | 0 | [19 empty] | 0.3 | 92 | 0.7 | 0.2 | 1.2 | 2.24 | 0 | [6 empty] | 20.91 |  |  | 44.4
| IIR | 62.2 | 21.7 | 5 | 1.3 | 2.8 |  | 32.5 | 300 | 200 | 0.4 |  | 0.8 | [5 empty] | 0 | [10 empty] | 543 |  |  |  |  | 20.6 | 60.5 | 5.45 | 3.27 | 3.43 |  |  | 200 | [19 empty] | 0.3 | 92 | 0.7 | 0.2 | 1.2 | 2.24 | 0 | [6 empty] | 19.52 |  |  | 39.1
| IIR | 62.2 | 21.7 | 5 | 1.3 | 2.8 |  | 32.5 | 300 | 200 | 0.4 |  | 0.8 | [5 empty] | 0 | [10 empty] | 527 |  |  |  |  | 20.6 | 60.5 | 5.45 | 3.27 | 3.43 |  |  | 200 | [19 empty] | 0.3 | 92 | 0.7 | 0.2 | 1.2 | 2.24 | 40 | [6 empty] | 6.04 |  |  | 43.7
520 | OPC | 63.1 | 21.3 | 4.7 | 2.9 | 3.1 | 3410 |  | 607 | 170 | 0.28 | [8 empty] | 910 | [8 empty] | 2.84 | 676 |  |  |  |  | 4.1 | 52.8 | 22.5 | 0.8 | 13.4 |  |  | 0 | 41.3 | 34.3 | 12.7 | 5.93 | 0.5 | 0 | [26 empty] | 10.04 |  |  | 78.2
| FA10 | 63.1 | 21.3 | 4.7 | 2.9 | 3.1 | 3410 |  | 546 | 170 | 0.28 | [8 empty] | 898 | [8 empty] | 2.84 | 667 |  |  |  |  | 4.1 | 52.8 | 22.5 | 0.8 | 13.4 |  |  | 61 | 41.3 | 34.3 | 12.7 | 5.93 | 0.5 | 0 | [26 empty] | 9.3 |  |  | 65.1
water curing | FA20 | 63.1 | 21.3 | 4.7 | 2.9 | 3.1 | 3410 |  | 486 | 170 | 0.28 | [8 empty] | 885 | [8 empty] | 2.84 | 658 |  |  |  |  | 4.1 | 52.8 | 22.5 | 0.8 | 13.4 |  |  | 121 | 41.3 | 34.3 | 12.7 | 5.93 | 0.5 | 0 | [26 empty] | 23.65 |  |  | 50.5
| BS30 | 63.1 | 21.3 | 4.7 | 2.9 | 3.1 | 3410 |  | 425 | 170 | 0.28 | [8 empty] | 900 | [8 empty] | 2.84 | 668 |  |  |  |  | 4.1 | 52.8 | 22.5 | 0.8 | 13.4 |  |  | 0 | 41.3 | 34.3 | 12.7 | 5.93 | 0.5 | 182 | [26 empty] | 7.95 |  |  | 86.6
| BS50 | 63.1 | 21.3 | 4.7 | 2.9 | 3.1 | 3410 |  | 304 | 170 | 0.28 | [8 empty] | 892 | [8 empty] | 2.84 | 663 |  |  |  |  | 4.1 | 52.8 | 22.5 | 0.8 | 13.4 |  |  | 0 | 41.3 | 34.3 | 12.7 | 5.93 | 0.5 | 304 | [26 empty] | 5.12 |  |  | 87.4
| FA15BS35 | 63.1 | 21.3 | 4.7 | 2.9 | 3.1 | 3410 |  | 304 | 170 | 0.28 | [8 empty] | 879 | [8 empty] | 2.84 | 653 |  |  |  |  | 4.1 | 52.8 | 22.5 | 0.8 | 13.4 |  |  | 91 | 41.3 | 34.3 | 12.7 | 5.93 | 0.5 | 213 | [26 empty] | 3.98 |  |  | 72.1
522 | CC0 | 62.48 | 21.18 | 4.73 | 2.53 | 3.41 |  | 42.5 | 400 | 140 | 0.35 | [8 empty] | 956 | [9 empty] | 667 |  |  |  |  | 10.19 | 59.21 | 12.95 | 1.03 | 9.64 |  |  | 0 | [19 empty] | 0 | 92.3 | 0 | 0 | 0 |  | 0 | [8 empty] | 3484 | 70.9
| CF1 | 62.48 | 21.18 | 4.73 | 2.53 | 3.41 |  | 42.5 | 368 | 140 | 0.35 | [8 empty] | 956 | [9 empty] | 667 |  |  |  |  | 10.19 | 59.21 | 12.95 | 1.03 | 9.64 |  |  | 32 | [19 empty] | 0 | 92.3 | 0 | 0 | 0 |  | 0 | [8 empty] | 3361 | 75
| CF2 | 62.48 | 21.18 | 4.73 | 2.53 | 3.41 |  | 42.5 | 340 | 140 | 0.35 | [8 empty] | 956 | [9 empty] | 667 |  |  |  |  | 10.19 | 59.21 | 12.95 | 1.03 | 9.64 |  |  | 60 | [19 empty] | 0 | 92.3 | 0 | 0 | 0 |  | 0 | [8 empty] | 2795 | 78.1
| CS1 | 62.48 | 21.18 | 4.73 | 2.53 | 3.41 |  | 42.5 | 368 | 140 | 0.35 | [8 empty] | 956 | [9 empty] | 667 |  |  |  |  | 10.19 | 59.21 | 12.95 | 1.03 | 9.64 |  |  | 0 | [19 empty] | 0 | 92.3 | 0 | 0 | 0 |  | 32 | [8 empty] | 1861 | 76.7
| CS2 | 62.48 | 21.18 | 4.73 | 2.53 | 3.41 |  | 42.5 | 340 | 140 | 0.35 | [8 empty] | 956 | [9 empty] | 667 |  |  |  |  | 10.19 | 59.21 | 12.95 | 1.03 | 9.64 |  |  | 0 | [19 empty] | 0 | 92.3 | 0 | 0 | 0 |  | 60 | [8 empty] | 1172 | 79
| CC00 | 62.48 | 21.18 | 4.73 | 2.53 | 3.41 |  | 42.5 | 400 | 100 | 0.25 | [8 empty] | 956 | [9 empty] | 667 |  |  |  |  | 10.19 | 59.21 | 12.95 | 1.03 | 9.64 |  |  | 0 | [19 empty] | 0 | 92.3 | 0 | 0 | 0 |  | 0 | [8 empty] | 2607 | 92.4
| CF11 | 62.48 | 21.18 | 4.73 | 2.53 | 3.41 |  | 42.5 | 368 | 100 | 0.25 | [8 empty] | 956 | [9 empty] | 667 |  |  |  |  | 10.19 | 59.21 | 12.95 | 1.03 | 9.64 |  |  | 32 | [19 empty] | 0 | 92.3 | 0 | 0 | 0 |  | 0 | [8 empty] | 2246 | 96.7
| CF22 | 62.48 | 21.18 | 4.73 | 2.53 | 3.41 |  | 42.5 | 340 | 100 | 0.25 | [8 empty] | 956 | [9 empty] | 667 |  |  |  |  | 10.19 | 59.21 | 12.95 | 1.03 | 9.64 |  |  | 60 | [19 empty] | 0 | 92.3 | 0 | 0 | 0 |  | 0 | [8 empty] | 1934 | 100.2
| CS11 | 62.48 | 21.18 | 4.73 | 2.53 | 3.41 |  | 42.5 | 368 | 100 | 0.25 | [8 empty] | 956 | [9 empty] | 667 |  |  |  |  | 10.19 | 59.21 | 12.95 | 1.03 | 9.64 |  |  | 0 | [19 empty] | 0 | 92.3 | 0 | 0 | 0 |  | 32 | [8 empty] | 1164 | 100
| CS22 | 62.48 | 21.18 | 4.73 | 2.53 | 3.41 |  | 42.5 | 340 | 100 | 0.25 | [8 empty] | 956 | [9 empty] | 667 |  |  |  |  | 10.19 | 59.21 | 12.95 | 1.03 | 9.64 |  |  | 0 | [19 empty] | 0 | 92.3 | 0 | 0 | 0 |  | 60 | [8 empty] | 754 | 94.1
527 | 35PC | 61.3 | 22.55 | 9.35 | 1.35 | 3.1 |  | 42.5 | 529 | 185 | 0.35 |  | 0.5 | [10 empty] | 1180 | [5 empty] | 505 |  |  |  |  | 2.99 | 53.93 | 31.31 | 0.58 | 3.56 |  | 0 |  | 27.4 | 33.6 | 20.3 | 13.5 | 1 | 0 | [26 empty] | 9
| 45PC | 61.3 | 22.55 | 9.35 | 1.35 | 3.1 |  | 42.5 | 411 | 185 | 0.45 |  | 0.25 | [10 empty] | 1262 | [5 empty] | 541 |  |  |  |  | 2.99 | 53.93 | 31.31 | 0.58 | 3.56 |  | 0 |  | 27.4 | 33.6 | 20.3 | 13.5 | 1 | 0 | [26 empty] | 20
浸泡一个月氯离子渗透系数 | 55PC | 61.3 | 22.55 | 9.35 | 1.35 | 3.1 |  | 42.5 | 336 | 185 | 0.55 |  | 0.25 | [10 empty] | 1221 | [5 empty] | 657 |  |  |  |  | 2.99 | 53.93 | 31.31 | 0.58 | 3.56 |  | 0 |  | 27.4 | 33.6 | 20.3 | 13.5 | 1 | 0 | [26 empty] | 30
| FA | 61.3 | 22.55 | 9.35 | 1.35 | 3.1 |  | 42.5 | 218.4 | 185 | 0.55 |  | 0.25 | [10 empty] | 1221 | [5 empty] | 657 |  |  |  |  | 2.99 | 53.93 | 31.31 | 0.58 | 3.56 |  | 117.6 |  | 27.4 | 33.6 | 20.3 | 13.5 | 1 | 0 | [26 empty] | 13
| FAGG | 61.3 | 22.55 | 9.35 | 1.35 | 3.1 |  | 42.5 | 218.4 | 185 | 0.55 |  | 0.25 | [10 empty] | 1221 | [5 empty] | 657 |  |  |  |  | 2.99 | 53.93 | 31.31 | 0.58 | 3.56 |  | 0 |  | 27.4 | 33.6 | 20.3 | 13.5 | 1 | 117.6 | [26 empty] | 12
| GG | 61.3 | 22.55 | 9.35 | 1.35 | 3.1 |  | 42.5 | 218.4 | 185 | 0.55 |  | 0.25 | [10 empty] | 1221 | [5 empty] | 657 |  |  |  |  | 2.99 | 53.93 | 31.31 | 0.58 | 3.56 |  | 58.8 |  | 27.4 | 33.6 | 20.3 | 13.5 | 1 | 58.8 | [26 empty] | 15
3 | RO（在文中的构件编号）、减水剂用量为水泥质量的1% | 64.84 | 22.25 | 4.98 | 0.81 | 3.47 |  | 42.5 | 476.19 | 200 | 0.42 |  | 1 | [6 empty] | 1186.2 | [8 empty] | 2.7 | 589 | [44 empty] | 9 |  |  | 58.9
4 | NAC-0-0（在文中的构件编号） | 62.69 | 21.76 | 5.86 | 1.72 | 3.41 |  | 42.5 | 367.4 | 180 |  | 17% | 0.93 | [7 empty] | 1167.2 | [7 empty] | 2.72 | 686.5 | [46 empty] | 2000 | 41
6 | 掺量的单位为g | 62.67 | 22.68 | 5.23 | 2.65 | 3.21 |  | 42.5 | 855 | 426.5 | [19 empty] | 1710 | [44 empty] | 18.52 |  |  | 56.8
45.8
15 | 掺量单位为kg | 64.47 | 22.18 | 4.51 | 1.2 | 3.15 |  | 52.5 | 437 | 230 | [8 empty] | 1077 | [9 empty] | 2.6 | 656 | [39 empty] | 56.75 | 27.23 | 16.01 |  |  | 24.1
16 | SD、SX、SE为引气剂种类；混凝土抗压强度为估读值 | 64.05 | 22.87 | 4.47 | 2.46 | 3.48 |  | 42.5 | 420 | 168 |  | 32% | 0.75 |  |  | 0 |  |  |  | 1117 | [8 empty] | 2.8 | 745 | [47 empty] | 48.6
|  | 64.05 | 22.87 | 4.47 | 2.46 | 3.48 |  | 42.5 | 420 | 168 |  | 32% | 0.75 |  |  | 0 |  |  |  | 1117 | [8 empty] | 2.8 | 745 | [44 empty] | 2.17 |  |  | 55
|  | 64.05 | 22.87 | 4.47 | 2.46 | 3.48 |  | 42.5 | 420 | 168 |  | 32% | 0.75 |  |  | 0 |  |  |  | 1117 | [8 empty] | 2.8 | 745 | [44 empty] | 1.88 |  |  | 50
|  | 64.05 | 22.87 | 4.47 | 2.46 | 3.48 |  | 42.5 | 420 | 168 |  | 32% | 0.75 |  |  | 0 |  |  |  | 1117 | [8 empty] | 2.8 | 745 | [44 empty] | 1.78 |  |  | 49
20 | 水泥氯离子含量为0.012% ,碱含量为0.58%;氯离子渗透系数为估读值 | [6 empty] | 42.5 | 583 | 140 | 0.24 | 24% | 3.2 | [7 empty] | 1031 | [7 empty] | 2.2 | 746 | [44 empty] | 0.72
[8 empty] | 42.5 | 465 | 144 | 0.31 | 24% | 1.8 | [7 empty] | 1059 | [7 empty] | 2.2 | 832 | [44 empty] | 0.87
[8 empty] | 42.5 | 395 | 150 | 0.38 | 24% | 1 | [7 empty] | 1056 | [7 empty] | 2.2 | 899 | [44 empty] | 0.98
23 | 矿渣为镍铁渣；掺量单位为kg；减水剂为固含量为40%的聚羧酸高性能减水剂；28d抗压强度为估读值；电通量为估读的6h电通量 | 66.1 | 19.4 | 4.29 | 1.74 | 3.49 |  | 42.5 | 340 | 163.2 | 0.48 | 40% | 0.85 | [10 empty] | 1139 |  |  |  |  | 2.6 | 758 | [12 empty] | 10.2 | 42.9 | 6.03 | 23.6 | 13.4 | 0 | [28 empty] | 1800 | 46
|  | 66.1 | 19.4 | 4.29 | 1.74 | 3.49 |  | 42.5 | 306 | 163.2 | 0.48 | 40% | 0.9 | [10 empty] | 1139 |  |  |  |  | 2.6 | 758 | [12 empty] | 10.2 | 42.9 | 6.03 | 23.6 | 13.4 | 34 | [28 empty] | 1900 | 47
|  | 66.1 | 19.4 | 4.29 | 1.74 | 3.49 |  | 42.5 | 272 | 156.4 | 0.46 | 40% | 0.97 | [10 empty] | 1139 |  |  |  |  | 2.6 | 758 | [12 empty] | 10.2 | 42.9 | 6.03 | 23.6 | 13.4 | 68 | [28 empty] | 2000 | 47
|  | 66.1 | 19.4 | 4.29 | 1.74 | 3.49 |  | 42.5 | 238 | 149.6 | 0.44 | 40% | 1.1 | [10 empty] | 1139 |  |  |  |  | 2.6 | 758 | [12 empty] | 10.2 | 42.9 | 6.03 | 23.6 | 13.4 | 102 | [28 empty] | 2100 | 45
24 | NC（在文中的构件编号）;减水剂固含量为20%;减水剂用量为估读值 |  | 21.1 | 4.3 | 1.5 | 2.5 |  | 42.5 | 440 | 160 | 0.36 | 40% | 2.3 | [10 empty] | 1060 |  |  |  |  | 2.5 | 700 | [44 empty] | 4.4 |  | 1443.85 | 74.6
30 | OPC（在文中的构件编号） | 63.49 | 17.65 | 4.3 | 1.08 | 4.33 |  | 42.5 | 420 | 147 | 0.35 | 30% | 0.79 | [6 empty] | 1065.6 | [8 empty] | 2.7 | 771.6
411 | 1 | 62.27 | 19.61 | 5.86 | 0.95 | 3.4 | 3629 |  | 500 | 173.5 | 0.347 |  | 1.349541 | [6 empty] | 639 | [9 empty] | 967 |  |  |  |  | 10.07 | 48.08 | 25.87 | 1.46 | 4.54 | 150 | [14 empty] | 54.97 | 0.01 | 0.17 | 0.64 | 0.05 |  | 71 | [15 empty] | 3600 | 62.2
| 2 | 62.27 | 19.61 | 5.86 | 0.95 | 3.4 | 3629 |  | 350 | 173.5 | 0.4957143 |  | 1.927635 | [6 empty] | 621 | [9 empty] | 939 |  |  |  |  | 10.07 | 48.08 | 25.87 | 1.46 | 4.54 | 200 | [14 empty] | 54.97 | 0.01 | 0.17 | 0.64 | 0.05 |  | 69.2 | [15 empty] | 1000 | 57.3
| 3 | 62.27 | 19.61 | 5.86 | 0.95 | 3.4 | 3629 |  | 300 | 173.5 | 0.5783333 |  | 2.248726 | [6 empty] | 613 | [9 empty] | 927 |  |  |  |  | 10.07 | 48.08 | 25.87 | 1.46 | 4.54 | 250 | [14 empty] | 54.97 | 0.01 | 0.17 | 0.64 | 0.05 |  | 68.3 | [15 empty] | 800 | 59.1
| 4 | 62.27 | 19.61 | 5.86 | 0.95 | 3.4 | 3629 |  | 250 | 173.9 | 0.6956 |  | 2.698165 | [6 empty] | 608 | [9 empty] | 920 |  |  |  |  | 10.07 | 48.08 | 25.87 | 1.46 | 4.54 | 300 | [14 empty] | 54.97 | 0.01 | 0.17 | 0.64 | 0.05 |  | 67.8 | [15 empty] | 1300 | 40.8
| 5 | 62.27 | 19.61 | 5.86 | 0.95 | 3.4 | 3629 |  | 200 | 173.5 | 0.8675 |  | 3.372134 | [6 empty] | 603 | [9 empty] | 912 |  |  |  |  | 10.07 | 48.08 | 25.87 | 1.46 | 4.54 | 350 | [14 empty] | 54.97 | 0.01 | 0.17 | 0.64 | 0.05 |  | 67.1 | [15 empty] | 600 | 38.1
| 6 | 62.27 | 19.61 | 5.86 | 0.95 | 3.4 | 3629 |  | 150 | 173.5 | 1.156667 |  | 4.494906 | [6 empty] | 597 | [9 empty] | 902 |  |  |  |  | 2.21 | 54.13 | 25.73 | 2.12 | 6.43 | 150 | [14 empty] | 54.97 | 0.01 | 0.17 | 0.64 | 0.05 |  | 66.4 | [15 empty] | 1250 | 34.4
| 7 | 62.27 | 19.61 | 5.86 | 0.95 | 3.4 | 3629 |  | 350 | 169 | 0.4828571 |  | 1.927635 | [6 empty] | 620 | [9 empty] | 937 |  |  |  |  | 2.21 | 54.13 | 25.73 | 2.12 | 6.43 | 200 | [14 empty] | 54.97 | 0.01 | 0.17 | 0.64 | 0.05 |  | 69 | [15 empty] | 2100 | 52.4
| 8 | 62.27 | 19.61 | 5.86 | 0.95 | 3.4 | 3629 |  | 300 | 162 | 0.54 |  | 2.248726 | [6 empty] | 618 | [9 empty] | 935 |  |  |  |  | 2.21 | 54.13 | 25.73 | 2.12 | 6.43 | 250 | [14 empty] | 54.97 | 0.01 | 0.17 | 0.64 | 0.05 |  | 68.9 | [15 empty] | 1400 | 52.3
| 9 | 62.27 | 19.61 | 5.86 | 0.95 | 3.4 | 3629 |  | 250 | 149.5 | 0.598 |  | 2.698165 | [6 empty] | 622 | [9 empty] | 941 |  |  |  |  | 2.21 | 54.13 | 25.73 | 2.12 | 6.43 | 300 | [14 empty] | 54.97 | 0.01 | 0.17 | 0.64 | 0.05 |  | 69.3 | [15 empty] | 1500 | 47.5
| 10 | 62.27 | 19.61 | 5.86 | 0.95 | 3.4 | 3629 |  | 200 | 149.5 | 0.7475 |  | 3.372134 | [6 empty] | 614 | [9 empty] | 929 |  |  |  |  | 2.21 | 54.13 | 25.73 | 2.12 | 6.43 | 350 | [14 empty] | 54.97 | 0.01 | 0.17 | 0.64 | 0.05 |  | 68.4 | [15 empty] | 1200 | 39.9
| 11 | 62.27 | 19.61 | 5.86 | 0.95 | 3.4 | 3629 |  | 150 | 142.8 | 0.952 |  | 4.494906 | [6 empty] | 613 | [9 empty] | 927 | [24 empty] | 54.97 | 0.01 | 0.17 | 0.64 | 0.05 |  | 68.2 | [15 empty] | 1300 | 32.8
415 | OPC | 64.2 | 21.1 | 5.2 | 1.2 | 4.3 | 3500 |  | 450 | 171 | 0.38 |  | 7.3568 |  |  |  | 1110 | [12 empty] | 680 | [46 empty] | 2100 | 76.8
| S10 | 64.2 | 21.1 | 5.2 | 1.2 | 4.3 | 3500 |  | 405 | 171 | 0.4222222 |  | 9.300813 |  |  |  | 1101 | [12 empty] | 675 |  |  |  |  | 1 | 67.5 | 23 | 1 | 4.5 | 112.5 | [21 empty] | 0.4 | 90 | 0.9 | 0.1 | 1.5 | 23.5 | 45 | [8 empty] | 1050 | 73.4
| F25 | 64.2 | 21.1 | 5.2 | 1.2 | 4.3 | 3500 |  | 337.5 | 171 | 0.5066667 |  | 8.58156 |  |  |  | 1083 | [12 empty] | 664 |  |  |  |  | 1 | 67.5 | 23 | 1 | 4.5 | 112.5 | [21 empty] | 0.4 | 90 | 0.9 | 0.1 | 1.5 | [10 empty] | 3400 | 58.8
| F25S10 | 64.2 | 21.1 | 5.2 | 1.2 | 4.3 | 3500 |  | 292.5 | 171 | 0.5846154 |  | 9.897751 |  |  |  | 1074 | [12 empty] | 658 |  |  |  |  | 1 | 67.5 | 23 | 1 | 4.5 | 225 | [21 empty] | 0.4 | 90 | 0.9 | 0.1 | 1.5 | 23.5 | 45 | [8 empty] | 1800 | 59.3
| F50 | 64.2 | 21.1 | 5.2 | 1.2 | 4.3 | 3500 |  | 225 | 171 | 0.76 |  | 7.713147 |  |  |  | 1056 | [12 empty] | 646 |  |  |  |  | 1 | 67.5 | 23 | 1 | 4.5 | 225 | [21 empty] | 0.4 | 90 | 0.9 | 0.1 | 1.5 | [10 empty] | 3950 | 37.8
| F50S10 | 64.2 | 21.1 | 5.2 | 1.2 | 4.3 | 3500 |  | 180 | 171 | 0.95 |  | 16.05307 |  |  |  | 1046 | [12 empty] | 642 |  |  |  |  | 1 | 67.5 | 23 | 1 | 4.5 | 315 | [21 empty] | 0.4 | 90 | 0.9 | 0.1 | 1.5 | 23.5 | 45 | [8 empty] | 3900 | 34.5
| F70 | 64.2 | 21.1 | 5.2 | 1.2 | 4.3 | 3500 |  | 135 | 171 | 1.266667 |  | 17.09492 |  |  |  | 1034 | [12 empty] | 633 |  |  |  |  | 1 | 67.5 | 23 | 1 | 4.5 | 315 | [21 empty] | 0.4 | 90 | 0.9 | 0.1 | 1.5 | [10 empty] | 6100 | 15.6
| F70S10 | 64.2 | 21.1 | 5.2 | 1.2 | 4.3 | 3500 |  | 90 | 171 | 1.9 |  | 31.94719 |  |  |  | 1025 | [12 empty] | 628 | [31 empty] | 0.4 | 90 | 0.9 | 0.1 | 1.5 | 23.5 | 45 | [8 empty] | 6300 | 11.6
| B25 | 64.2 | 21.1 | 5.2 | 1.2 | 4.3 | 3500 |  | 337.5 | 171 | 0.5066667 |  | 7.530775 |  |  |  | 1105 | [12 empty] | 677 | [12 empty] | 41.8 | 34.1 | 13.2 | 6.3 | 0.7 | 112.5 | [13 empty] | 0.4 | 90 | 0.9 | 0.1 | 1.5 | [10 empty] | 1900 | 68.5
| B25S10 | 64.2 | 21.1 | 5.2 | 1.2 | 4.3 | 3500 |  | 292.5 | 171 | 0.5846154 |  | 10.30122 |  |  |  | 1096 | [12 empty] | 672 | [12 empty] | 41.8 | 34.1 | 13.2 | 6.3 | 0.7 | 112.5 | [13 empty] | 0.4 | 90 | 0.9 | 0.1 | 1.5 | 23.5 | 45 | [8 empty] | 1000 | 64.3
| B50 | 64.2 | 21.1 | 5.2 | 1.2 | 4.3 | 3500 |  | 225 | 171 | 0.76 |  | 9.542744 |  |  |  | 1100 | [12 empty] | 674 | [12 empty] | 41.8 | 34.1 | 13.2 | 6.3 | 0.7 | 225 | [13 empty] | 0.4 | 90 | 0.9 | 0.1 | 1.5 | [10 empty] | 1200 | 55.6
| B50S10 | 64.2 | 21.1 | 5.2 | 1.2 | 4.3 | 3500 |  | 180 | 171 | 0.95 |  | 14.70093 |  |  |  | 1091 | [12 empty] | 669 | [12 empty] | 41.8 | 34.1 | 13.2 | 6.3 | 0.7 | 225 | [13 empty] | 0.4 | 90 | 0.9 | 0.1 | 1.5 | 23.5 | 45 | [8 empty] | 1100 | 53.2
| B70 | 64.2 | 21.1 | 5.2 | 1.2 | 4.3 | 3500 |  | 135 | 171 | 1.266667 |  | 12.88839 |  |  |  | 1111 | [12 empty] | 681 | [12 empty] | 41.8 | 34.1 | 13.2 | 6.3 | 0.7 | 315 | [13 empty] | 0.4 | 90 | 0.9 | 0.1 | 1.5 | [10 empty] | 1600 | 58.6
| B70S10 | 64.2 | 21.1 | 5.2 | 1.2 | 4.3 | 3500 |  | 90 | 171 | 1.9 |  | 22.63309 |  |  |  | 1102 | [12 empty] | 675 | [12 empty] | 41.8 | 34.1 | 13.2 | 6.3 | 0.7 | 315 | [13 empty] | 0.4 | 90 | 0.9 | 0.1 | 1.5 | 23.5 | 45 | [8 empty] | 1150 | 56.9
424 | OPC | 64.2 | 21.1 | 5.2 | 1.2 | 4.3 | 3500 |  | 450 | 216 | 0.48 |  | 0 |  |  |  | 1051 | [12 empty] | 645 | [31 empty] | 0.4 | 90 | 0.9 | 0.1 | 1.5 |  | 0 | [8 empty] | 5600 | 55.7
| S10 | 64.2 | 21.1 | 5.2 | 1.2 | 4.3 | 3500 |  | 405 | 216 | 0.5333333 |  | 0 |  |  |  | 1042 | [12 empty] | 639 |  |  |  |  | 1 | 67.5 | 23 | 1 | 4.5 | 112.5 | [21 empty] | 0.4 | 90 | 0.9 | 0.1 | 1.5 | 23.5 | 45 | [8 empty] | 2100 | 60.2
| F25 | 64.2 | 21.1 | 5.2 | 1.2 | 4.3 | 3500 |  | 337.5 | 216 | 0.64 |  | 0 |  |  |  | 1024 | [12 empty] | 627 |  |  |  |  | 1 | 67.5 | 23 | 1 | 4.5 | 112.5 | [21 empty] | 0.4 | 90 | 0.9 | 0.1 | 1.5 |  | 0 | [8 empty] | 4900 | 45.7
| F25S10 | 64.2 | 21.1 | 5.2 | 1.2 | 4.3 | 3500 |  | 292.5 | 216 | 0.7384615 |  | 0 |  |  |  | 1015 | [12 empty] | 621 |  |  |  |  | 1 | 67.5 | 23 | 1 | 4.5 | 225 | [21 empty] | 0.4 | 90 | 0.9 | 0.1 | 1.5 | 23.5 | 45 | [8 empty] | 3950 | 38.2
| F50 | 64.2 | 21.1 | 5.2 | 1.2 | 4.3 | 3500 |  | 225 | 216 | 0.96 |  | 0 |  |  |  | 996 | [12 empty] | 611 |  |  |  |  | 1 | 67.5 | 23 | 1 | 4.5 | 225 | [21 empty] | 0.4 | 90 | 0.9 | 0.1 | 1.5 |  | 0 | [8 empty] | 4700 | 27.4
| F50S10 | 64.2 | 21.1 | 5.2 | 1.2 | 4.3 | 3500 |  | 180 | 216 | 1.2 |  | 0 |  |  |  | 987 | [12 empty] | 605 |  |  |  |  | 1 | 67.5 | 23 | 1 | 4.5 | 315 | [21 empty] | 0.4 | 90 | 0.9 | 0.1 | 1.5 | 23.5 | 45 | [8 empty] | 5300 | 21.8
| F70 | 64.2 | 21.1 | 5.2 | 1.2 | 4.3 | 3500 |  | 135 | 216 | 1.6 |  | 0 |  |  |  | 978 | [12 empty] | 600 |  |  |  |  | 1 | 67.5 | 23 | 1 | 4.5 | 315 | [21 empty] | 0.4 | 90 | 0.9 | 0.1 | 1.5 |  | 0 | [9 empty] | 10.3
| F70S10 | 64.2 | 21.1 | 5.2 | 1.2 | 4.3 | 3500 |  | 90 | 216 | 2.4 |  | 0 |  |  |  | 969 | [12 empty] | 594 | [31 empty] | 0.4 | 90 | 0.9 | 0.1 | 1.5 | 23.5 | 45 | [9 empty] | 6.1
| B25 | 64.2 | 21.1 | 5.2 | 1.2 | 4.3 | 3500 |  | 337.5 | 216 | 0.64 |  | 0 |  |  |  | 1047 | [12 empty] | 641 | [12 empty] | 41.8 | 34.1 | 13.2 | 6.3 | 0.7 | 112.5 | [13 empty] | 0.4 | 90 | 0.9 | 0.1 | 1.5 |  | 0 | [8 empty] | 4200 | 55.1
| B25S10 | 64.2 | 21.1 | 5.2 | 1.2 | 4.3 | 3500 |  | 292.5 | 216 | 0.7384615 |  | 0 |  |  |  | 1037 | [12 empty] | 636 | [12 empty] | 41.8 | 34.1 | 13.2 | 6.3 | 0.7 | 112.5 | [13 empty] | 0.4 | 90 | 0.9 | 0.1 | 1.5 | 23.5 | 45 | [8 empty] | 2400 | 50.6
| B50 | 64.2 | 21.1 | 5.2 | 1.2 | 4.3 | 3500 |  | 225 | 216 | 0.96 |  | 0 |  |  |  | 1041 | [12 empty] | 639 | [12 empty] | 41.8 | 34.1 | 13.2 | 6.3 | 0.7 | 225 | [13 empty] | 0.4 | 90 | 0.9 | 0.1 | 1.5 |  | 0 | [8 empty] | 4800 | 38.3
| B50S10 | 64.2 | 21.1 | 5.2 | 1.2 | 4.3 | 3500 |  | 180 | 216 | 1.2 |  | 2.827103 |  |  |  | 1032 | [12 empty] | 633 | [12 empty] | 41.8 | 34.1 | 13.2 | 6.3 | 0.7 | 225 | [13 empty] | 0.4 | 90 | 0.9 | 0.1 | 1.5 | 23.5 | 45 | [8 empty] | 2200 | 36.3
| B70 | 64.2 | 21.1 | 5.2 | 1.2 | 4.3 | 3500 |  | 135 | 216 | 1.6 |  | 3.839093 |  |  |  | 1042 | [12 empty] | 639 | [12 empty] | 41.8 | 34.1 | 13.2 | 6.3 | 0.7 | 315 | [13 empty] | 0.4 | 90 | 0.9 | 0.1 | 1.5 |  | 0 | [8 empty] | 2800 | 37.6
| B70S10 | 64.2 | 21.1 | 5.2 | 1.2 | 4.3 | 3500 |  | 90 | 216 | 2.4 |  | 10.44604 |  |  |  | 1033 | [12 empty] | 633 | [12 empty] | 41.8 | 34.1 | 13.2 | 6.3 | 0.7 | 315 | [13 empty] | 0.4 | 90 | 0.9 | 0.1 | 1.5 | 23.5 | 45 | [8 empty] | 4100 | 36.2
134 | S1 | [6 empty] | 42.5 | 497 | 174 | 0.35 | 25% | 1.2 | [16 empty] | 592 |  |  |  | 35% | [42 empty] | 1579.63 | 48.8
| S2 | [6 empty] | 42.5 | 497 | 174 | 0.35 | 25% | 1.5 | [16 empty] | 626 |  |  |  | 37% | [42 empty] | 1544.71 | 50.8
| S3 | [6 empty] | 42.5 | 497 | 174 | 0.35 | 25% | 1.8 | [16 empty] | 659 |  |  |  | 39% | [42 empty] | 1439.32 | 52.4
| S4 | [6 empty] | 42.5 | 435 | 174 | 0.4 | 25% | 1.5 | [16 empty] | 611 |  |  |  | 35% | [42 empty] | 1642.81 | 46.7
| S5 | [6 empty] | 42.5 | 435 | 174 | 0.4 | 25% | 1.8 | [16 empty] | 645 |  |  |  | 37% | [42 empty] | 1479.19 | 49.5
| S6 | [6 empty] | 42.5 | 435 | 174 | 0.4 | 25% | 1.2 | [16 empty] | 680 |  |  |  | 39% | [42 empty] | 1796.44 | 45.9
| S7 | [6 empty] | 42.5 | 387 | 174 | 0.45 | 25% | 1.8 | [16 empty] | 625 |  |  |  | 35% | [42 empty] | 1758.49 | 46.2
| S8 | [6 empty] | 42.5 | 387 | 174 | 0.45 | 25% | 1.2 | [16 empty] | 661 |  |  |  | 37% | [42 empty] | 1868.7 | 43.7
| S9 | [6 empty] | 42.5 | 387 | 174 | 0.45 | 25% | 1.5 | [16 empty] | 697 |  |  |  | 39% | [42 empty] | 1818.56 | 42.7
140 | JZ 掺量kg | 61.96 | 22.56 | 5.56 | 1.93 | 3.89 |  | 42.5 | 500 | 180 | 0.36 | 25% | 0.2 | [7 empty] | 986 | [7 empty] | 2.74 | 744 |  |  |  | 43% | [42 empty] | 1857 | 55.97
| CS-1 | 61.96 | 22.56 | 5.56 | 1.93 | 3.89 |  | 42.5 | 450 | 180 | 0.4 | 25% | 0.2 | [7 empty] | 986 | [7 empty] | 2.74 | 744 |  |  |  | 43% | [42 empty] | 1224 | 58.41
| CS-2 | 61.96 | 22.56 | 5.56 | 1.93 | 3.89 |  | 42.5 | 425 | 180 | 0.42 | 25% | 0.2 | [7 empty] | 986 | [7 empty] | 2.74 | 744 |  |  |  | 43% | [42 empty] | 986 | 63.72
| CS-3 | 61.96 | 22.56 | 5.56 | 1.93 | 3.89 |  | 42.5 | 400 | 180 | 0.45 | 25% | 0.2 | [7 empty] | 986 | [7 empty] | 2.74 | 744 |  |  |  | 43% | [42 empty] | 925 | 61.23
| CS-4 | 61.96 | 22.56 | 5.56 | 1.93 | 3.89 |  | 42.5 | 350 | 180 | 0.51 | 25% | 0.2 | [7 empty] | 986 | [7 empty] | 2.74 | 744 |  |  |  | 43% | [42 empty] | 894 | 55.18
| CS-5 | 61.96 | 22.56 | 5.56 | 1.93 | 3.89 |  | 42.5 | 250 | 180 | 0.72 | 25% | 0.2 | [7 empty] | 986 | [7 empty] | 2.74 | 744 |  |  |  | 43% | [42 empty] | 1056 | 47.35
| C30 JZ-1 | 61.96 | 22.56 | 5.56 | 1.93 | 3.89 |  | 42.5 | 330 | 180 | 0.54 | 25% | 0.2 | [7 empty] | 1002 | [7 empty] | 2.74 | 888 |  |  |  | 47% | [42 empty] | 2886 | 37.24
| CS-1 | 61.96 | 22.56 | 5.56 | 1.93 | 3.89 |  | 42.5 | 237.9 | 180 | 0.76 | 25% | 0.2 | [7 empty] | 1002 | [7 empty] | 2.74 | 888 |  |  |  | 47% | [42 empty] | 1529 | 41.01
| FC-1 | 61.96 | 22.56 | 5.56 | 1.93 | 3.89 |  | 42.5 | 264 | 180 | 0.68 | 25% | 0.2 | [7 empty] | 1002 | [7 empty] | 2.74 | 888 |  |  |  | 47% | [42 empty] | 1352 | 42.45
| C40 JZ-2 | 61.96 | 22.56 | 5.56 | 1.93 | 3.89 |  | 42.5 | 430 | 170 | 0.4 | 25% | 0.2 | [7 empty] | 990 | [7 empty] | 2.74 | 810 |  |  |  | 45% | [42 empty] | 2063 | 48.26
| CS-2 | 61.96 | 22.56 | 5.56 | 1.93 | 3.89 |  | 42.5 | 356.9 | 170 | 0.48 | 25% | 0.2 | [7 empty] | 990 | [7 empty] | 2.74 | 810 |  |  |  | 45% | [42 empty] | 1145 | 56.5
| FC-2 | 61.96 | 22.56 | 5.56 | 1.93 | 3.89 |  | 42.5 | 344 | 170 | 0.49 | 25% | 0.2 | [7 empty] | 990 | [7 empty] | 2.74 | 810 |  |  |  | 45% | [42 empty] | 1097 | 59.46
| C50 JZ-3 | 61.96 | 22.56 | 5.56 | 1.93 | 3.89 |  | 42.5 | 500 | 180 | 0.36 | 25% | 0.2 | [7 empty] | 986 | [7 empty] | 2.74 | 744 |  |  |  | 43% | [42 empty] | 1258 | 68.5
| CS-3 | 61.96 | 22.56 | 5.56 | 1.93 | 3.89 |  | 42.5 | 415 | 180 | 0.43 | 25% | 0.2 | [7 empty] | 986 | [7 empty] | 2.74 | 744 |  |  |  | 43% | [42 empty] | 876 | 70
| FC-3 | 61.96 | 22.56 | 5.56 | 1.93 | 3.89 |  | 42.5 | 400 | 165 | 0.41 | 25% | 0.2 | [7 empty] | 986 | [7 empty] | 2.74 | 744 |  |  |  | 43% | [42 empty] | 825 | 72.5
| H-1 | 61.96 | 22.56 | 5.56 | 1.93 | 3.89 |  | 42.5 | 430 | 170 | 0.4 | 25% | 0.2 | [7 empty] | 990 | [7 empty] | 2.74 | 810 | [46 empty] | 2360 | 54.28
| H-2 | 61.96 | 22.56 | 5.56 | 1.93 | 3.89 |  | 42.5 | 344 | 170 | 0.49 | 25% | 0.2 | [7 empty] | 990 | [7 empty] | 2.74 | 810 | [46 empty] | 1842 | 52.24
| H-3 | 61.96 | 22.56 | 5.56 | 1.93 | 3.89 |  | 42.5 | 344 | 170 | 49 | 25% | 0.2 | [7 empty] | 990 | [7 empty] | 2.74 | 810 | [46 empty] | 1776 | 61.17
| H-4 | 61.96 | 22.56 | 5.56 | 1.93 | 3.89 |  | 42.5 | 500 | 165 | 0.33 | 25% | 0.2 | [7 empty] | 986 | [7 empty] | 2.74 | 744 | [46 empty] | 1129 | 66.54
| H-5 | 61.96 | 22.56 | 5.56 | 1.93 | 3.89 |  | 42.5 | 400 | 165 | 0.41 | 25% | 0.2 | [7 empty] | 986 | [7 empty] | 2.74 | 744 | [46 empty] | 969 | 63.24
| H-6 | 61.96 | 22.56 | 5.56 | 1.93 | 3.89 |  | 42.5 | 400 | 165 | 0.41 | 25% | 0.2 | [7 empty] | 986 | [7 empty] | 2.74 | 744 | [46 empty] | 926 | 69.47
158 | 1 | 65.03 | 22.46 | 4.88 | 1.78 | 3.53 |  | 42.5 | 226 | 120 | 0.53 |  | 0.6 | [6 empty] | 1158 | [8 empty] | 3.3 | 784 |  |  |  |  | 5.9 | 55.65 | 21 | 2.59 | 6.6 |  | 97 |  | 38.89 | 34.46 | 12.33 | 9.53 | 1.63 | [29 empty] | 1060 | 43.8
| 2 | 65.03 | 22.46 | 4.88 | 1.78 | 3.53 |  | 42.5 | 165 | 132 | 0.8 |  | 0.6 | [6 empty] | 1100 | [8 empty] | 3.3 | 796 | [10 empty] | 165 |  | 38.89 | 34.46 | 12.33 | 9.53 | 1.63 | [29 empty] | 1089 | 37.1
| 3 | 65.03 | 22.46 | 4.88 | 1.78 | 3.53 |  | 42.5 | 96 | 119 | 1.24 |  | 0.5 | [6 empty] | 1154 | [8 empty] | 3.3 | 782 | [10 empty] | 225 |  | 38.89 | 34.46 | 12.33 | 9.53 | 1.63 | [29 empty] | 1367 | 24.9
| 4 | 65.03 | 22.46 | 4.88 | 1.78 | 3.53 |  | 42.5 | 257 | 119 | 0.46 |  | 0.6 | [6 empty] | 1125 | [8 empty] | 3.3 | 762 | [10 empty] | 110 |  | 38.89 | 34.46 | 12.33 | 9.53 | 1.63 | [29 empty] | 776 | 49.4
| 5 | 65.03 | 22.46 | 4.88 | 1.78 | 3.53 |  | 42.5 | 189 | 133 | 0.7 |  | 0.6 | [6 empty] | 1077 | [8 empty] | 3.3 | 779 | [10 empty] | 189 |  | 38.89 | 34.46 | 12.33 | 9.53 | 1.63 | [29 empty] | 999 | 41.1
| 6 | 65.03 | 22.46 | 4.88 | 1.78 | 3.53 |  | 42.5 | 113 | 145 | 1.28 |  | 0.6 | [6 empty] | 1085 | [8 empty] | 3.3 | 776 | [10 empty] | 264 |  | 38.89 | 34.46 | 12.33 | 9.53 | 1.63 | [29 empty] | 1105 | 24.3
| 7 | 65.03 | 22.46 | 4.88 | 1.78 | 3.53 |  | 42.5 | 299 | 119 | 0.4 |  | 1.2 | [6 empty] | 1085 | [8 empty] | 3.3 | 735 | [10 empty] | 128 |  | 38.89 | 34.46 | 12.33 | 9.53 | 1.63 | [29 empty] | 577 | 57.4
| 8 | 65.03 | 22.46 | 4.88 | 1.78 | 3.53 |  | 42.5 | 221 | 133 | 0.6 |  | 1.2 | [6 empty] | 1044 | [8 empty] | 3.3 | 755 | [10 empty] | 221 |  | 38.89 | 34.46 | 12.33 | 9.53 | 1.63 | [29 empty] | 700 | 44.2
| 9 | 65.03 | 22.46 | 4.88 | 1.78 | 3.53 |  | 42.5 | 127 | 119 | 0.94 |  | 1.1 | [6 empty] | 1079 | [8 empty] | 3.3 | 731 | [10 empty] | 297 |  | 38.89 | 34.46 | 12.33 | 9.53 | 1.63 | [29 empty] | 1048 | 31.6
| 10 | 65.03 | 22.46 | 4.88 | 1.78 | 3.53 |  | 42.5 | 225 | 119 | 0.53 |  | 1 | [6 empty] | 1153 | [8 empty] | 3.3 | 781 | [12 empty] | 38.89 | 34.46 | 12.33 | 9.53 | 1.63 | 96 | [28 empty] | 752 | 54.8
| 11 | 65.03 | 22.46 | 4.88 | 1.78 | 3.53 |  | 42.5 | 166 | 133 | 0.8 |  | 1 | [6 empty] | 1109 | [8 empty] | 3.3 | 803 | [12 empty] | 38.89 | 34.46 | 12.33 | 9.53 | 1.63 | 166 | [28 empty] | 1071 | 50.9
| 12 | 65.03 | 22.46 | 4.88 | 1.78 | 3.53 |  | 42.5 | 99 | 134 | 1.35 |  | 0.8 | [6 empty] | 1098 | [8 empty] | 3.3 | 792 | [12 empty] | 38.89 | 34.46 | 12.33 | 9.53 | 1.63 | 230 | [28 empty] | 1284 | 46.9
| 13 | 65.03 | 22.46 | 4.88 | 1.78 | 3.53 |  | 42.5 | 256 | 129 | 0.5 |  | 1 | [6 empty] | 1118 | [8 empty] | 3.3 | 745 | [12 empty] | 38.89 | 34.46 | 12.33 | 9.53 | 1.63 | 110 | [28 empty] | 611 | 62.6
| 14 | 65.03 | 22.46 | 4.88 | 1.78 | 3.53 |  | 42.5 | 193 | 136 | 0.7 |  | 1 | [6 empty] | 1101 | [8 empty] | 3.3 | 797 | [12 empty] | 38.89 | 34.46 | 12.33 | 9.53 | 1.63 | 193 | [28 empty] | 1050 | 57.2
| 15 | 65.03 | 22.46 | 4.88 | 1.78 | 3.53 |  | 42.5 | 112 | 134 | 1.2 |  | 1 | [6 empty] | 1065 | [8 empty] | 3.3 | 768 | [12 empty] | 38.89 | 34.46 | 12.33 | 9.53 | 1.63 | 262 | [28 empty] | 1185 | 51.7
| 16 | 65.03 | 22.46 | 4.88 | 1.78 | 3.53 |  | 42.5 | 310 | 131 | 0.42 |  | 1.3 | [6 empty] | 1119 | [8 empty] | 3.3 | 688 | [12 empty] | 38.89 | 34.46 | 12.33 | 9.53 | 1.63 | 133 | [28 empty] | 581 | 71.9
| 17 | 65.03 | 22.46 | 4.88 | 1.78 | 3.53 |  | 42.5 | 222 | 134 | 0.6 |  | 1.3 | [6 empty] | 1047 | [8 empty] | 3.3 | 758 | [12 empty] | 38.89 | 34.46 | 12.33 | 9.53 | 1.63 | 222 | [28 empty] | 717 | 69.3
| 18 | 65.03 | 22.46 | 4.88 | 1.78 | 3.53 |  | 42.5 | 134 | 132 | 0.96 |  | 0.8 | [6 empty] | 1132 | [8 empty] | 3.3 | 696 | [12 empty] | 38.89 | 34.46 | 12.33 | 9.53 | 1.63 | 314 | [28 empty] | 902 | 62.2
| 19 | 65.03 | 22.46 | 4.88 | 1.78 | 3.53 |  | 42.5 | 233 | 131 | 0.56 |  | 1 | [6 empty] | 1188 | [8 empty] | 3.3 | 731 | [10 empty] | 75 |  | 38.89 | 34.46 | 12.33 | 9.53 | 1.63 | 25 | [28 empty] | 1021 | 45.7
| 20 | 65.03 | 22.46 | 4.88 | 1.78 | 3.53 |  | 42.5 | 234 | 131 | 0.56 |  | 1 | [6 empty] | 1196 | [8 empty] | 3.3 | 736 | [10 empty] | 67 |  | 38.89 | 34.46 | 12.33 | 9.53 | 1.63 | 33 | [28 empty] | 1003 | 47.1
| 21 | 65.03 | 22.46 | 4.88 | 1.78 | 3.53 |  | 42.5 | 233 | 131 | 0.56 |  | 0.8 | [6 empty] | 1193 | [8 empty] | 3.3 | 734 | [10 empty] | 50 |  | 38.89 | 34.46 | 12.33 | 9.53 | 1.63 | 50 | [28 empty] | 959 | 48.1
| 22 | 65.03 | 22.46 | 4.88 | 1.78 | 3.53 |  | 42.5 | 167 | 134 | 0.8 |  | 1 | [6 empty] | 1116 | [8 empty] | 3.3 | 807 | [10 empty] | 125 |  | 38.89 | 34.46 | 12.33 | 9.53 | 1.63 | 42 | [28 empty] | 1221 | 43.1
| 23 | 65.03 | 22.46 | 4.88 | 1.78 | 3.53 |  | 42.5 | 167 | 136 | 0.81 |  | 0.9 | [6 empty] | 1112 | [8 empty] | 3.3 | 802 | [10 empty] | 111 |  | 38.89 | 34.46 | 12.33 | 9.53 | 1.63 | 56 | [28 empty] | 1195 | 43.6
| 24 | 65.03 | 22.46 | 4.88 | 1.78 | 3.53 |  | 42.5 | 167 | 134 | 0.8 |  | 0.8 | [6 empty] | 1115 | [8 empty] | 3.3 | 806 | [10 empty] | 83 |  | 38.89 | 34.46 | 12.33 | 9.53 | 1.63 | 83 | [28 empty] | 1020 | 44.6
| 25 | 65.03 | 22.46 | 4.88 | 1.78 | 3.53 |  | 42.5 | 98 | 134 | 1.37 |  | 0.9 | [6 empty] | 1096 | [8 empty] | 3.3 | 790 | [10 empty] | 172 |  | 38.89 | 34.46 | 12.33 | 9.53 | 1.63 | 57 | [28 empty] | 1337 | 31.6
| 26 | 65.03 | 22.46 | 4.88 | 1.78 | 3.53 |  | 42.5 | 99 | 134 | 1.35 |  | 0.8 | [6 empty] | 1097 | [8 empty] | 3.3 | 791 | [10 empty] | 153 |  | 38.89 | 34.46 | 12.33 | 9.53 | 1.63 | 77 | [28 empty] | 1425 | 31.9
| 27 | 65.03 | 22.46 | 4.88 | 1.78 | 3.53 |  | 42.5 | 100 | 136 | 1.36 |  | 0.5 | [6 empty] | 1111 | [8 empty] | 3.3 | 801 | [10 empty] | 116 |  | 38.89 | 34.46 | 12.33 | 9.53 | 1.63 | 116 | [28 empty] | 1102 | 38.5
| 28 | 65.03 | 22.46 | 4.88 | 1.78 | 3.53 |  | 42.5 | 267 | 125 | 0.47 |  | 0.8 | [6 empty] | 1163 | [8 empty] | 3.3 | 721 | [10 empty] | 86 |  | 38.89 | 34.46 | 12.33 | 9.53 | 1.63 | 29 | [28 empty] | 887 | 55.7
| 29 | 65.03 | 22.46 | 4.88 | 1.78 | 3.53 |  | 42.5 | 313 | 137 | 0.44 |  | 1.3 | [6 empty] | 1091 | [8 empty] | 3.3 | 724 | [10 empty] | 101 |  | 38.89 | 34.46 | 12.33 | 9.53 | 1.63 | 34 | [28 empty] | 749 | 59.6
| 30 | 65.03 | 22.46 | 4.88 | 1.78 | 3.53 |  | 42.5 | 262 | 130 | 0.5 |  | 0.8 | [6 empty] | 1142 | [8 empty] | 3.3 | 763 | [10 empty] | 56 |  | 38.89 | 34.46 | 12.33 | 9.53 | 1.63 | 56 | [28 empty] | 747 | 59.8
| 31 | 65.03 | 22.46 | 4.88 | 1.78 | 3.53 |  | 42.5 | 189 | 133 | 0.7 |  | 0.8 | [6 empty] | 1078 | [8 empty] | 3.3 | 780 | [10 empty] | 142 |  | 38.89 | 34.46 | 12.33 | 9.53 | 1.63 | 47 | [28 empty] | 996 | 48.8
| 32 | 65.03 | 22.46 | 4.88 | 1.78 | 3.53 |  | 42.5 | 191 | 138 | 0.72 |  | 0.8 | [6 empty] | 1047 | [8 empty] | 3.3 | 825 | [10 empty] | 127 |  | 38.89 | 34.46 | 12.33 | 9.53 | 1.63 | 64 | [28 empty] | 819 | 51.1
| 33 | 65.03 | 22.46 | 4.88 | 1.78 | 3.53 |  | 42.5 | 191 | 138 | 0.72 |  | 0.8 | [6 empty] | 1044 | [8 empty] | 3.3 | 823 | [10 empty] | 95 |  | 38.89 | 34.46 | 12.33 | 9.53 | 1.63 | 95 | [28 empty] | 902 | 56.1
| 34 | 65.03 | 22.46 | 4.88 | 1.78 | 3.53 |  | 42.5 | 113 | 134 | 1.19 |  | 0.8 | [6 empty] | 1073 | [8 empty] | 3.3 | 775 | [10 empty] | 198 |  | 38.89 | 34.46 | 12.33 | 9.53 | 1.63 | 66 | [28 empty] | 1276 | 46.5
| 35 | 65.03 | 22.46 | 4.88 | 1.78 | 3.53 |  | 42.5 | 114 | 136 | 1.19 |  | 0.8 | [6 empty] | 1082 | [8 empty] | 3.3 | 780 | [10 empty] | 177 |  | 38.89 | 34.46 | 12.33 | 9.53 | 1.63 | 89 | [28 empty] | 1288 | 47.9
| 36 | 65.03 | 22.46 | 4.88 | 1.78 | 3.53 |  | 42.5 | 114 | 135 | 1.18 |  | 0.7 | [6 empty] | 1080 | [8 empty] | 3.3 | 780 | [10 empty] | 133 |  | 38.89 | 34.46 | 12.33 | 9.53 | 1.63 | 133 | [28 empty] | 1188 | 50.7
| 37 | 65.03 | 22.46 | 4.88 | 1.78 | 3.53 |  | 42.5 | 267 | 135 | 0.51 |  | 0.8 | [6 empty] | 1086 | [8 empty] | 3.3 | 784 | [10 empty] | 76 |  | 38.89 | 34.46 | 12.33 | 9.53 | 1.63 | 38 | [28 empty] | 497 | 62.1
| 38 | 65.03 | 22.46 | 4.88 | 1.78 | 3.53 |  | 42.5 | 306 | 130 | 0.42 |  | 1.3 | [6 empty] | 1104 | [8 empty] | 3.3 | 737 | [10 empty] | 87 |  | 38.89 | 34.46 | 12.33 | 9.53 | 1.63 | 44 | [28 empty] | 590 | 65.4
| 39 | 65.03 | 22.46 | 4.88 | 1.78 | 3.53 |  | 42.5 | 308 | 131 | 0.43 |  | 1.3 | [6 empty] | 1110 | [8 empty] | 3.3 | 741 | [10 empty] | 66 |  | 38.89 | 34.46 | 12.33 | 9.53 | 1.63 | 66 | [28 empty] | 477 | 66
| 40 | 65.03 | 22.46 | 4.88 | 1.78 | 3.53 |  | 42.5 | 219 | 125 | 0.57 |  | 1.3 | [6 empty] | 1034 | [8 empty] | 3.3 | 755 | [10 empty] | 164 |  | 38.89 | 34.46 | 12.33 | 9.53 | 1.63 | 55 | [28 empty] | 611 | 55.1
| 41 | 65.03 | 22.46 | 4.88 | 1.78 | 3.53 |  | 42.5 | 221 | 139 | 0.63 |  | 1.3 | [6 empty] | 1001 | [8 empty] | 3.3 | 787 | [10 empty] | 147 |  | 38.89 | 34.46 | 12.33 | 9.53 | 1.63 | 74 | [28 empty] | 617 | 55.8
| 42 | 65.03 | 22.46 | 4.88 | 1.78 | 3.53 |  | 42.5 | 222 | 137 | 0.62 |  | 1.2 | [6 empty] | 1008 | [8 empty] | 3.3 | 794 | [10 empty] | 111 |  | 38.89 | 34.46 | 12.33 | 9.53 | 1.63 | 111 | [28 empty] | 507 | 57.9
| 43 | 65.03 | 22.46 | 4.88 | 1.78 | 3.53 |  | 42.5 | 129 | 128 | 0.99 |  | 1 | [6 empty] | 1090 | [8 empty] | 3.3 | 728 | [10 empty] | 227 |  | 38.89 | 34.46 | 12.33 | 9.53 | 1.63 | 76 | [28 empty] | 1044 | 51.5
| 44 | 65.03 | 22.46 | 4.88 | 1.78 | 3.53 |  | 42.5 | 128 | 127 | 0.99 |  | 0.9 | [6 empty] | 1078 | [8 empty] | 3.3 | 720 | [10 empty] | 199 |  | 38.89 | 34.46 | 12.33 | 9.53 | 1.63 | 100 | [28 empty] | 942 | 52.2
| 45 | 65.03 | 22.46 | 4.88 | 1.78 | 3.53 |  | 42.5 | 129 | 128 | 0.99 |  | 0.8 | [6 empty] | 1087 | [8 empty] | 3.3 | 726 | [10 empty] | 151 |  | 38.89 | 34.46 | 12.33 | 9.53 | 1.63 | 151 | [28 empty] | 966 | 52.3
| 46 | 65.03 | 22.46 | 4.88 | 1.78 | 3.53 |  | 42.5 | 224 | 134 | 0.6 |  | 0.6 |  |  | 0.1 |  |  |  | 1068 | [8 empty] | 3.3 | 767 | [10 empty] | 96 |  | 38.89 | 34.46 | 12.33 | 9.53 | 1.63 | [30 empty] | 40.8
| 47 | 65.03 | 22.46 | 4.88 | 1.78 | 3.53 |  | 42.5 | 159 | 133 | 0.84 |  | 0.6 |  |  | 0.1 |  |  |  | 1063 | [8 empty] | 3.3 | 764 | [10 empty] | 159 |  | 38.89 | 34.46 | 12.33 | 9.53 | 1.63 | [30 empty] | 33.6
| 48 | 65.03 | 22.46 | 4.88 | 1.78 | 3.53 |  | 42.5 | 95 | 132 | 1.39 |  | 0.5 |  |  | 0.1 |  |  |  | 1056 | [8 empty] | 3.3 | 759 | [10 empty] | 222 |  | 38.89 | 34.46 | 12.33 | 9.53 | 1.63 | [30 empty] | 20.2
| 49 | 65.03 | 22.46 | 4.88 | 1.78 | 3.53 |  | 42.5 | 254 | 133 | 0.52 |  | 0.6 |  |  | 0.1 |  |  |  | 1034 | [8 empty] | 3.3 | 743 | [10 empty] | 109 |  | 38.89 | 34.46 | 12.33 | 9.53 | 1.63 | [30 empty] | 46.4
| 50 | 65.03 | 22.46 | 4.88 | 1.78 | 3.53 |  | 42.5 | 181 | 132 | 0.73 |  | 0.6 |  |  | 0.1 |  |  |  | 1029 | [8 empty] | 3.3 | 739 | [10 empty] | 181 |  | 38.89 | 34.46 | 12.33 | 9.53 | 1.63 | [30 empty] | 37.2
| 51 | 65.03 | 22.46 | 4.88 | 1.78 | 3.53 |  | 42.5 | 107 | 131 | 1.22 |  | 0.6 |  |  | 0.1 |  |  |  | 1020 | [8 empty] | 3.3 | 732 | [10 empty] | 251 |  | 38.89 | 34.46 | 12.33 | 9.53 | 1.63 | [30 empty] | 21.7
| 52 | 65.03 | 22.46 | 4.88 | 1.78 | 3.53 |  | 42.5 | 299 | 134 | 0.45 |  | 1.2 |  |  | 0.1 |  |  |  | 1007 | [8 empty] | 3.3 | 723 | [10 empty] | 128 |  | 38.89 | 34.46 | 12.33 | 9.53 | 1.63 | [30 empty] | 52.9
| 53 | 65.03 | 22.46 | 4.88 | 1.78 | 3.53 |  | 42.5 | 212 | 132 | 0.62 |  | 1.2 |  |  | 0.1 |  |  |  | 998 | [8 empty] | 3.3 | 717 | [10 empty] | 212 |  | 38.89 | 34.46 | 12.33 | 9.53 | 1.63 | [30 empty] | 40.8
| 54 | 65.03 | 22.46 | 4.88 | 1.78 | 3.53 |  | 42.5 | 128 | 134 | 1.05 |  | 1.1 |  |  | 0.1 |  |  |  | 1009 | [8 empty] | 3.3 | 724 | [10 empty] | 128 |  | 38.89 | 34.46 | 12.33 | 9.53 | 1.63 | [30 empty] | 28.6
| 工程中抗冻配合比 粉煤灰 1 | 65.03 | 22.46 | 4.88 | 1.78 | 3.53 |  | 42.5 | 226 | 120 | 0.53 |  | 0.6 | [6 empty] | 1158 | [8 empty] | 3.3 | 784 | [10 empty] | 97 |  | 38.89 | 34.46 | 12.33 | 9.53 | 1.63 | [30 empty] | 43.8
| 2 | 65.03 | 22.46 | 4.88 | 1.78 | 3.53 |  | 42.5 | 257 | 119 | 0.46 |  | 0.6 | [6 empty] | 1125 | [8 empty] | 3.3 | 762 | [10 empty] | 110 |  | 38.89 | 34.46 | 12.33 | 9.53 | 1.63 | [30 empty] | 49.4
| 3 | 65.03 | 22.46 | 4.88 | 1.78 | 3.53 |  | 42.5 | 299 | 119 | 0.4 |  | 1.2 | [6 empty] | 1085 | [8 empty] | 3.3 | 735 | [10 empty] | 128 |  | 38.89 | 34.46 | 12.33 | 9.53 | 1.63 | [30 empty] | 57.4
| 4 | 65.03 | 22.46 | 4.88 | 1.78 | 3.53 |  | 42.5 | 165 | 132 | 0.8 |  | 0.6 | [6 empty] | 1100 | [8 empty] | 3.3 | 796 | [10 empty] | 165 |  | 38.89 | 34.46 | 12.33 | 9.53 | 1.63 | [30 empty] | 37.1
| 5 | 65.03 | 22.46 | 4.88 | 1.78 | 3.53 |  | 42.5 | 189 | 133 | 0.7 |  | 0.6 | [6 empty] | 1077 | [8 empty] | 3.3 | 779 | [10 empty] | 189 |  | 38.89 | 34.46 | 12.33 | 9.53 | 1.63 | [30 empty] | 41.1
| 6 | 65.03 | 22.46 | 4.88 | 1.78 | 3.53 |  | 42.5 | 221 | 133 | 0.6 |  | 1.2 | [6 empty] | 1044 | [8 empty] | 3.3 | 755 | [10 empty] | 221 |  | 38.89 | 34.46 | 12.33 | 9.53 | 1.63 | [30 empty] | 44.2
| 7 | 65.03 | 22.46 | 4.88 | 1.78 | 3.53 |  | 42.5 | 96 | 119 | 1.24 |  | 0.5 | [6 empty] | 1154 | [8 empty] | 3.3 | 782 | [10 empty] | 225 |  | 38.89 | 34.46 | 12.33 | 9.53 | 1.63 | [30 empty] | 24.9
| 8 | 65.03 | 22.46 | 4.88 | 1.78 | 3.53 |  | 42.5 | 113 | 145 | 1.28 |  | 0.6 | [6 empty] | 1085 | [8 empty] | 3.3 | 776 | [10 empty] | 264 |  | 38.89 | 34.46 | 12.33 | 9.53 | 1.63 | [30 empty] | 24.3
| 9 | 65.03 | 22.46 | 4.88 | 1.78 | 3.53 |  | 42.5 | 127 | 119 | 0.94 |  | 1.1 | [6 empty] | 1079 | [8 empty] | 3.3 | 731 | [10 empty] | 297 |  | 38.89 | 34.46 | 12.33 | 9.53 | 1.63 | [30 empty] | 31.6
| 工程中抗冻配合比 矿渣粉 1 | 65.03 | 22.46 | 4.88 | 1.78 | 3.53 |  | 42.5 | 225 | 119 | 0.53 |  | 1 | [6 empty] | 1153 | [8 empty] | 3.3 | 781 | [12 empty] | 38.89 | 34.46 | 12.33 | 9.53 | 1.63 | 96 | [29 empty] | 54.8
| 2 | 65.03 | 22.46 | 4.88 | 1.78 | 3.53 |  | 42.5 | 256 | 129 | 0.5 |  | 1 | [6 empty] | 1118 | [8 empty] | 3.3 | 745 | [12 empty] | 38.89 | 34.46 | 12.33 | 9.53 | 1.63 | 110 | [29 empty] | 62.6
| 3 | 65.03 | 22.46 | 4.88 | 1.78 | 3.53 |  | 42.5 | 310 | 131 | 0.42 |  | 1.3 | [6 empty] | 1119 | [8 empty] | 3.3 | 688 | [12 empty] | 38.89 | 34.46 | 12.33 | 9.53 | 1.63 | 133 | [29 empty] | 71.9
| 4 | 65.03 | 22.46 | 4.88 | 1.78 | 3.53 |  | 42.5 | 166 | 133 | 0.8 |  | 1 | [6 empty] | 1109 | [8 empty] | 3.3 | 803 | [12 empty] | 38.89 | 34.46 | 12.33 | 9.53 | 1.63 | 166 | [29 empty] | 50.9
| 5 | 65.03 | 22.46 | 4.88 | 1.78 | 3.53 |  | 42.5 | 193 | 136 | 0.7 |  | 1 | [6 empty] | 1101 | [8 empty] | 3.3 | 797 | [12 empty] | 38.89 | 34.46 | 12.33 | 9.53 | 1.63 | 193 | [29 empty] | 57.2
| 6 | 65.03 | 22.46 | 4.88 | 1.78 | 3.53 |  | 42.5 | 222 | 134 | 0.6 |  | 1.3 | [6 empty] | 1047 | [8 empty] | 3.3 | 758 | [12 empty] | 38.89 | 34.46 | 12.33 | 9.53 | 1.63 | 222 | [29 empty] | 69.3
| 7 | 65.03 | 22.46 | 4.88 | 1.78 | 3.53 |  | 42.5 | 99 | 134 | 1.35 |  | 0.8 | [6 empty] | 1098 | [8 empty] | 3.3 | 792 | [12 empty] | 38.89 | 34.46 | 12.33 | 9.53 | 1.63 | 230 | [29 empty] | 46.9
| 8 | 65.03 | 22.46 | 4.88 | 1.78 | 3.53 |  | 42.5 | 112 | 134 | 1.2 |  | 1 | [6 empty] | 1065 | [8 empty] | 3.3 | 768 | [12 empty] | 38.89 | 34.46 | 12.33 | 9.53 | 1.63 | 262 | [29 empty] | 51.7
| 9 | 65.03 | 22.46 | 4.88 | 1.78 | 3.53 |  | 42.5 | 134 | 132 | 0.99 |  | 0.8 | [6 empty] | 1132 | [8 empty] | 3.3 | 696 | [12 empty] | 38.89 | 34.46 | 12.33 | 9.53 | 1.63 | 314 | [29 empty] | 62.2
164 | T0 | [6 empty] | 42.5 | 485.52 | 205 | 0.42 | 18% | 0.28 | [10 empty] | 1026.43 |  |  |  |  | 2.96 | 629.1 | [9 empty] | 53.59 | [36 empty] | 2294.628 | 67.23
| T5 | [6 empty] | 42.5 | 485.52 | 205 | 0.42 | 18% | 0.28 | [10 empty] | 1026.43 |  |  |  |  | 2.96 | 629.1 | [9 empty] | 53.59 | [36 empty] | 2204.585 | 65.8
| T10 | [6 empty] | 42.5 | 485.52 | 205 | 0.42 | 18% | 0.28 | [10 empty] | 1026.43 |  |  |  |  | 2.96 | 629.1 | [9 empty] | 53.59 | [36 empty] | 2103.97 | 64.64
| T20 | [6 empty] | 42.5 | 485.52 | 205 | 0.42 | 18% | 0.28 | [10 empty] | 1026.43 |  |  |  |  | 2.96 | 629.1 | [9 empty] | 53.59 | [36 empty] | 1931.885 | 63.37
| T25 | [6 empty] | 42.5 | 485.52 | 205 | 0.42 | 18% | 0.28 | [10 empty] | 1026.43 |  |  |  |  | 2.96 | 629.1 | [9 empty] | 53.59 | [36 empty] | 1794.818 | 61.07
| T32 | [6 empty] | 42.5 | 485.52 | 205 | 0.42 | 18% | 0.28 | [10 empty] | 1026.43 |  |  |  |  | 2.96 | 629.1 | [9 empty] | 53.59 | [36 empty] | 1678.271 | 59.7
| R0 | [6 empty] | 42.5 | 485.52 | 205 | 0.42 | 18% | 0.28 | [10 empty] | 1026.43 |  |  |  |  | 2.96 | 629.1 | [9 empty] | 53.59 | [34 empty] | 6.856 |  |  | 67.23
| R5 | [6 empty] | 42.5 | 485.52 | 205 | 0.42 | 18% | 0.28 | [10 empty] | 1026.43 |  |  |  |  | 2.96 | 629.1 | [9 empty] | 53.59 | [34 empty] | 7.896 |  |  | 65.8
| R10 | [6 empty] | 42.5 | 485.52 | 205 | 0.42 | 18% | 0.28 | [10 empty] | 1026.43 |  |  |  |  | 2.96 | 629.1 | [9 empty] | 53.59 | [34 empty] | 9.07 |  |  | 64.64
| R20 | [6 empty] | 42.5 | 485.52 | 205 | 0.42 | 18% | 0.28 | [10 empty] | 1026.43 |  |  |  |  | 2.96 | 629.1 | [9 empty] | 53.59 | [34 empty] | 10.644 |  |  | 63.37
| R25 | [6 empty] | 42.5 | 485.52 | 205 | 0.42 | 18% | 0.28 | [10 empty] | 1026.43 |  |  |  |  | 2.96 | 629.1 | [9 empty] | 53.59 | [34 empty] | 12.013 |  |  | 61.07
| R32 | [6 empty] | 42.5 | 485.52 | 205 | 0.42 | 18% | 0.28 | [10 empty] | 1026.43 |  |  |  |  | 2.96 | 629.1 | [9 empty] | 53.59 | [34 empty] | 13.177 |  |  | 59.7
166 | 掺量kg | 64.18 | 23.3 | 3.82 | 1.71 | 3.59 |  | 52.5 | 10.58 | 4.23 | 0.4 |  | 0.5 | [10 empty] | 27.38 | [5 empty] | 18.25 | [44 empty] | 1.17
168 | LC30 | [7 empty] | 568 | 201.98 | 0.36 | 40% | 0.6 | [20 empty] | 42% | [6 empty] | 153.36 | [35 empty] | 1495.6 | 38.3
| LC35 | [7 empty] | 603 | 195.96 | 0.32 | 40% | 0.8 | [20 empty] | 40% | [6 empty] | 150.75 | [35 empty] | 1485.3 | 44.1
| LC45 | [7 empty] | 653 | 195.9 | 0.3 | 40% | 1 | [20 empty] | 40% | [6 empty] | 163.25 | [35 empty] | 1461.4 | 54.3
169 | 40FA0 | [6 empty] | 42.5 | 400 | 160 | 0.4 |  | 1 | [6 empty] | 1110 | [8 empty] | 2.4 | 710 | [47 empty] | 72.37
| 35FA0 | [6 empty] | 42.5 | 400 | 140 | 0.35 |  | 1 | [6 empty] | 1110 | [8 empty] | 2.4 | 710 | [44 empty] | 0.21 |  |  | 77.73
| 30FA0 | [6 empty] | 42.5 | 400 | 120 | 0.3 |  | 1 | [6 empty] | 1110 | [8 empty] | 2.4 | 710 | [44 empty] | 0.32 |  |  | 66.83
| 35FA15 | [6 empty] | 42.5 | 340 | 140 | 0.41 |  | 1 | [6 empty] | 1110 | [8 empty] | 2.4 | 710 | [10 empty] | 60 | [33 empty] | 0.44 |  |  | 76.31
| 35FA30 | [6 empty] | 42.5 | 280 | 140 | 0.5 |  | 1 | [6 empty] | 1110 | [8 empty] | 2.4 | 710 | [10 empty] | 120 | [33 empty] | 0.56 |  |  | 70.87
| 35FA45 | [6 empty] | 42.5 | 180 | 140 | 0.78 |  | 1 | [6 empty] | 1110 | [8 empty] | 2.4 | 710 | [10 empty] | 180 | [33 empty] | 0.8 |  |  | 54.29
172 | C40 | [6 empty] | 42.5 | 494 | 223 | 0.45 | 20% | 1 | [10 empty] | 919 | [5 empty] | 665 |  |  |  | 42% | 5 | 55 | 27.5 | 1.3 | 7.5 | [35 empty] | 125 |  |  | 42
| C30 | [6 empty] | 42.5 | 473 | 223 | 0.47 | 20% | 1 | [10 empty] | 945 | [5 empty] | 659 |  |  |  | 41% | 5 | 55 | 27.5 | 1.3 | 7.5 | [35 empty] | 175 |  |  | 37
| C25 | [6 empty] | 42.5 | 445 | 223 | 0.5 | 20% | 1 | [10 empty] | 946 | [5 empty] | 685 |  |  |  | 42% | 5 | 55 | 27.5 | 1.3 | 7.5 | [35 empty] | 225 |  |  | 32
| C1F40 | [6 empty] | 42.5 | 445 | 223 | 0.45 | 20% | 1 | [10 empty] | 919 | [5 empty] | 665 |  |  |  | 42% | 5 | 55 | 27.5 | 1.3 | 7.5 |  | 49.4 | [33 empty] | 115 |  |  | 39
| C1F30 | [6 empty] | 42.5 | 426 | 223 | 0.47 | 20% | 1 | [10 empty] | 945 | [5 empty] | 659 |  |  |  | 41% | 5 | 55 | 27.5 | 1.3 | 7.5 |  | 47.3 | [33 empty] | 165
| C1F25 | [6 empty] | 42.5 | 401 | 223 | 0.5 | 20% | 1 | [10 empty] | 946 | [5 empty] | 685 |  |  |  | 42% | 5 | 55 | 27.5 | 1.3 | 7.5 |  | 44.5 | [33 empty] | 205
| C2F40 | [6 empty] | 42.5 | 395 | 223 | 0.45 | 20% | 1 | [10 empty] | 919 | [5 empty] | 665 |  |  |  | 42% | 5 | 55 | 27.5 | 1.3 | 7.5 |  | 98.8 | [33 empty] | 103 |  |  | 35
| C2F30 | [6 empty] | 42.5 | 378 | 223 | 0.47 | 20% | 1 | [10 empty] | 945 | [5 empty] | 659 |  |  |  | 41% | 5 | 55 | 27.5 | 1.3 | 7.5 |  | 94.6 | [33 empty] | 155
| C2F25 | [6 empty] | 42.5 | 356 | 223 | 0.5 | 20% | 1 | [10 empty] | 946 | [5 empty] | 685 |  |  |  | 42% | 5 | 55 | 27.5 | 1.3 | 7.5 |  | 89 | [33 empty] | 180
| C1K40 | [6 empty] | 42.5 | 445 | 223 | 0.45 | 20% | 1 | [10 empty] | 919 | [5 empty] | 665 |  |  |  | 42% | 5 | 55 | 27.5 | 1.3 | 7.5 | [8 empty] | 49.4 | [26 empty] | 105 |  |  | 43
| C1K30 | [6 empty] | 42.5 | 426 | 223 | 0.47 | 20% | 1 | [10 empty] | 945 | [5 empty] | 659 |  |  |  | 41% | 5 | 55 | 27.5 | 1.3 | 7.5 | [8 empty] | 47.3 | [26 empty] | 155
| C1K25 | [6 empty] | 42.5 | 401 | 223 | 0.5 | 20% | 1 | [10 empty] | 946 | [5 empty] | 685 |  |  |  | 42% | 5 | 55 | 27.5 | 1.3 | 7.5 | [8 empty] | 44.5 | [26 empty] | 175
| C2K40 | [6 empty] | 42.5 | 395 | 223 | 0.45 | 20% | 1 | [10 empty] | 919 | [5 empty] | 665 |  |  |  | 42% | 5 | 55 | 27.5 | 1.3 | 7.5 | [8 empty] | 98.8 | [26 empty] | 102
| C2K30 | [6 empty] | 42.5 | 378 | 223 | 0.47 | 20% | 1 | [10 empty] | 945 | [5 empty] | 659 |  |  |  | 41% | 5 | 55 | 27.5 | 1.3 | 7.5 | [8 empty] | 94.6 | [26 empty] | 150 |  |  | 38
| C2K25 | [6 empty] | 42.5 | 356 | 223 | 0.5 | 20% | 1 | [10 empty] | 946 | [5 empty] | 685 |  |  |  | 42% | 5 | 55 | 27.5 | 1.3 | 7.5 | [8 empty] | 89 | [26 empty] | 160
| CFK40 | [6 empty] | 42.5 | 395 | 223 | 0.45 | 20% | 1 | [10 empty] | 919 | [5 empty] | 665 |  |  |  | 42% | 5 | 55 | 27.5 | 1.3 | 7.5 |  | 39.5 | [6 empty] | 59.3 | [26 empty] | 100 |  |  | 41
| CFK30 | [6 empty] | 42.5 | 378 | 223 | 0.47 | 20% | 1 | [10 empty] | 945 | [5 empty] | 659 |  |  |  | 41% | 5 | 55 | 27.5 | 1.3 | 7.5 |  | 37.8 | [6 empty] | 56.8 | [26 empty] | 150
| CFK25 | [6 empty] | 42.5 | 356 | 223 | 0.5 | 20% | 1 | [10 empty] | 946 | [5 empty] | 685 |  |  |  | 42% | 5 | 55 | 27.5 | 1.3 | 7.5 |  | 35.6 | [6 empty] | 53.4 | [26 empty] | 155
174 |  | 59.53 | 20.58 | 5.86 | 3.75 | 4.85 |  | 42.5 | 398 | 195 | 0.49 | [12 empty] | 1192 |  |  |  |  | 2.58 | 615 |  |  |  | 34% | [42 empty] | 2142 | 45.8
|  | 59.53 | 20.58 | 5.86 | 3.75 | 4.85 |  | 42.5 | 375 | 195 | 0.52 | [12 empty] | 1199 |  |  |  |  | 2.58 | 645 |  |  |  | 35% | [42 empty] | 2348 | 43.3
|  | 59.53 | 20.58 | 5.86 | 3.75 | 4.85 |  | 42.5 | 361 | 195 | 0.54 | [12 empty] | 1199 |  |  |  |  | 2.58 | 645 |  |  |  | 35% | [42 empty] | 2210 | 37.1
177 | JZ | [6 empty] | 42.5 | 345.52 | 175.81 | 0.51 | 32% | 0.5 | [7 empty] | 1081.38 | [7 empty] | 2.5 | 797 | [46 empty] | 2551.2 | 45.9
32 | A | 63.47 | 20.31 | 4.68 | 0.87 | 4.61 |  | 42.5 | 543 | 190 | 0.35 | [12 empty] | 1000 | [18 empty] | 0.68 | 58.78 | 29.35 | 0.51 | 1.44 | 667 | [28 empty] | 3180 | 58
| B | 63.47 | 20.31 | 4.68 | 0.87 | 4.61 |  | 42.5 | 475 | 190 | 0.4 | [12 empty] | 1041 | [18 empty] | 0.68 | 58.78 | 29.35 | 0.51 | 1.44 | 694 | [28 empty] | 3300 | 47
| C | 63.47 | 20.31 | 4.68 | 0.87 | 4.61 |  | 42.5 | 422 | 190 | 0.45 | [12 empty] | 1073 | [18 empty] | 0.68 | 58.78 | 29.35 | 0.51 | 1.44 | 715 | [28 empty] | 3380 | 42
| D | 63.47 | 20.31 | 4.68 | 0.87 | 4.61 |  | 42.5 | 380 | 190 | 0.5 | [12 empty] | 1098 | [18 empty] | 0.68 | 58.78 | 29.35 | 0.51 | 1.44 | 732 | [28 empty] | 3600 | 34
34 | A1；碎石采用平均直径为20 mm的机械破碎级配碎石；矿渣为S95矿渣；电通量为估读值 | [7 empty] | 336 | 126 | 0.3 | 28.5% | 1 | [10 empty] | 1036.2 |  |  |  |  | 2.9 | 681.54 | [9 empty] | 224 | [7 empty] | 0 | [28 empty] | 270 | 63.2
| A2 | [7 empty] | 336 | 126 | 0.3 | 28.5% | 1 | [10 empty] | 1036.2 |  |  |  |  | 2.9 | 681.54 | [9 empty] | 168 | [7 empty] | 56 | [28 empty] | 220 | 67.4
| A3 | [7 empty] | 336 | 126 | 0.3 | 28.5% | 1 | [10 empty] | 1036.2 |  |  |  |  | 2.9 | 681.54 | [9 empty] | 112 | [7 empty] | 112 | [28 empty] | 350 | 60
| A4 | [7 empty] | 336 | 126 | 0.3 | 28.5% | 1 | [10 empty] | 1036.2 |  |  |  |  | 2.9 | 681.54 | [9 empty] | 56 | [7 empty] | 168 | [28 empty] | 460 | 60.3
| A5 | [7 empty] | 336 | 126 | 0.3 | 28.5% | 1 | [10 empty] | 1036.2 |  |  |  |  | 2.9 | 681.54 | [9 empty] | 0 | [7 empty] | 224 | [29 empty] | 55.6
| B1 | [7 empty] | 280 | 126 | 0.3 | 28.5% | 1 | [10 empty] | 1036.2 |  |  |  |  | 2.9 | 681.54 | [9 empty] | 280 | [7 empty] | 0 | [29 empty] | 56.9
| B2 | [7 empty] | 280 | 126 | 0.3 | 28.5% | 1 | [10 empty] | 1036.2 |  |  |  |  | 2.9 | 681.54 | [9 empty] | 224 | [7 empty] | 56 | [28 empty] | 230 | 63.5
| B3 | [7 empty] | 280 | 126 | 0.3 | 28.5% | 1 | [10 empty] | 1036.2 |  |  |  |  | 2.9 | 681.54 | [9 empty] | 168 | [7 empty] | 112 | [28 empty] | 230 | 63.2
| B4 | [7 empty] | 280 | 126 | 0.3 | 28.5% | 1 | [10 empty] | 1036.2 |  |  |  |  | 2.9 | 681.54 | [9 empty] | 140 | [7 empty] | 140 | [28 empty] | 360 | 64.5
| B5 | [7 empty] | 280 | 126 | 0.3 | 28.5% | 1 | [10 empty] | 1036.2 |  |  |  |  | 2.9 | 681.54 | [9 empty] | 112 | [7 empty] | 168 | [28 empty] | 470 | 67.4
| B6 | [7 empty] | 280 | 126 | 0.3 | 28.5% | 1 | [10 empty] | 1036.2 |  |  |  |  | 2.9 | 681.54 | [9 empty] | 56 | [7 empty] | 224 | [28 empty] | 530 | 73
| B7 | [7 empty] | 280 | 126 | 0.3 | 28.5% | 1 | [10 empty] | 1036.2 |  |  |  |  | 2.9 | 681.54 | [9 empty] | 0 | [7 empty] | 280 | [29 empty] | 55.8
| C | [7 empty] | 560 | 126 | 0.3 | 28.5% | 1 | [10 empty] | 1036.2 |  |  |  |  | 2.9 | 681.54 | [9 empty] | 0 | [7 empty] | 0 | [28 empty] | 630 | 67.3
37 | C1-P1 | 56.01 | 24.51 | 7.52 | 2.63 |  |  | 42.5 | 860 | 215 | 0.25 | [12 empty] | 927 | [5 empty] | 398 | [47 empty] | 36.8
| C1-P2 | 56.01 | 24.51 | 7.52 | 2.63 |  |  | 42.5 | 860 | 215 | 0.25 | [12 empty] | 927 | [5 empty] | 398 | [47 empty] | 36.8
| C2-P1 | 56.01 | 24.51 | 7.52 | 2.63 |  |  | 42.5 | 615 | 215 | 0.3 | [12 empty] | 1099 | [5 empty] | 471 | [47 empty] | 48.4
| C2-P2 | 56.01 | 24.51 | 7.52 | 2.63 |  |  | 42.5 | 615 | 215 | 0.3 | [12 empty] | 1099 | [5 empty] | 471 | [47 empty] | 48.4
| C3-P1 | 56.01 | 24.51 | 7.52 | 2.63 |  |  | 42.5 | 478 | 215 | 0.35 | [12 empty] | 1195 | [5 empty] | 512 | [47 empty] | 68.6
| C3-P2 | 56.01 | 24.51 | 7.52 | 2.63 |  |  | 42.5 | 478 | 215 | 0.35 | [12 empty] | 1195 | [5 empty] | 512 | [47 empty] | 68.6
45 | C30；原文中未注明所用矿粉及其矿物组成；文中未提及抗压强度为28d抗压强度，默认抗压强度为28d抗压强度；渗透系数为估读值 | 64.2 | 22.4 | 4.53 | 1.69 | 3.6 |  | 42.5 | 335 | 157 |  | 15 | 0.4 | [10 empty] | 1016 | [5 empty] | 795 |  |  |  |  | 2.89 | 66.2 | 21.1 | 2.18 | 4.58 | 0 | [34 empty] | 2.93 |  |  | 36.8
| CK30 | 64.2 | 22.4 | 4.53 | 1.69 | 3.6 |  | 42.5 | 233 | 157 |  | 15 | 0.4 | [10 empty] | 1016 | [5 empty] | 795 |  |  |  |  | 2.89 | 66.2 | 21.1 | 2.18 | 4.58 | 0 | [34 empty] | 2.79 |  |  | 35.9
| CF30 | 64.2 | 22.4 | 4.53 | 1.69 | 3.6 |  | 42.5 | 233 | 157 |  | 15 | 0.4 | [10 empty] | 1016 | [5 empty] | 795 |  |  |  |  | 2.89 | 66.2 | 21.1 | 2.18 | 4.58 | 102 | [34 empty] | 2.7 |  |  | 34.7
| CKF30 | 64.2 | 22.4 | 4.53 | 1.69 | 3.6 |  | 42.5 | 233 | 157 |  | 15 | 0.4 | [10 empty] | 1016 | [5 empty] | 795 |  |  |  |  | 2.89 | 66.2 | 21.1 | 2.18 | 4.58 | 51 | [34 empty] | 2.5 |  |  | 35.1
| C60 | 64.2 | 22.4 | 4.53 | 1.69 | 3.6 |  | 42.5 | 485 | 138 |  | 15 | 0.7 | [10 empty] | 998 | [5 empty] | 725 |  |  |  |  | 2.89 | 66.2 | 21.1 | 2.18 | 4.58 | 0 | [34 empty] | 1.8 |  |  | 69.2
| CK60 | 64.2 | 22.4 | 4.53 | 1.69 | 3.6 |  | 42.5 | 343 | 138 |  | 15 | 0.7 | [10 empty] | 998 | [5 empty] | 725 |  |  |  |  | 2.89 | 66.2 | 21.1 | 2.18 | 4.58 | 0 | [34 empty] | 1.8 |  |  | 71.7
| CF60 | 64.2 | 22.4 | 4.53 | 1.69 | 3.6 |  | 42.5 | 343 | 138 |  | 15 | 0.7 | [10 empty] | 998 | [5 empty] | 725 |  |  |  |  | 2.89 | 66.2 | 21.1 | 2.18 | 4.58 | 142 | [34 empty] | 1.8 |  |  | 63.8
| CKF360 | 64.2 | 22.4 | 4.53 | 1.69 | 3.6 |  | 42.5 | 343 | 138 |  | 15 | 0.7 | [10 empty] | 998 | [5 empty] | 725 |  |  |  |  | 2.89 | 66.2 | 21.1 | 2.18 | 4.58 | 71 | [34 empty] | 1.8 |  |  | 67.3
49 | C62;28d抗压强度、电通量（28d）、氯离子扩散系数（28d估读值)而非氯离子渗透系数； | 62.65 | 21.13 | 4.83 | 3.38 | 2.57 |  | 42.5 | 310 | 192 | 0.62 | [8 empty] | 1169 | [9 empty] | 779 |  |  |  |  | 3.38 | 51.51 | 35.34 | 0.68 | 3.79 | 0 | [21 empty] | 1.35 | 92.14 | 0.84 | 1.4 | 1.45 |  | 0 | [6 empty] | 16 |  | 3900 | 25
| C48 | 62.65 | 21.13 | 4.83 | 3.38 | 2.57 |  | 42.5 | 342 | 165 | 0.48 | [8 empty] | 1116 | [9 empty] | 776 |  |  |  |  | 3.38 | 51.51 | 35.34 | 0.68 | 3.79 | 0 | [21 empty] | 1.35 | 92.14 | 0.84 | 1.4 | 1.45 |  | 0 | [6 empty] | 15 |  | 3100 | 19
| C31 | 62.65 | 21.13 | 4.83 | 3.38 | 2.57 |  | 42.5 | 469 | 147 | 0.31 | [8 empty] | 1101 | [9 empty] | 734 |  |  |  |  | 3.38 | 51.51 | 35.34 | 0.68 | 3.79 | 0 | [21 empty] | 1.35 | 92.14 | 0.84 | 1.4 | 1.45 |  | 0 | [6 empty] | 3 |  | 1200 | 22
| C22 | 62.65 | 21.13 | 4.83 | 3.38 | 2.57 |  | 42.5 | 600 | 130 | 0.22 | [8 empty] | 1100 | [9 empty] | 630 |  |  |  |  | 3.38 | 51.51 | 35.34 | 0.68 | 3.79 | 0 | [21 empty] | 1.35 | 92.14 | 0.84 | 1.4 | 1.45 |  | 0 | [8 empty] | 3600 | 39
| C62FA | 62.65 | 21.13 | 4.83 | 3.38 | 2.57 |  | 42.5 | 217 | 192 | 0.62 | [8 empty] | 1169 | [9 empty] | 779 |  |  |  |  | 3.38 | 51.51 | 35.34 | 0.68 | 3.79 | 93 | [21 empty] | 1.35 | 92.14 | 0.84 | 1.4 | 1.45 |  | 0 | [6 empty] | 13 |  | 2800 | 29
| C48FA | 62.65 | 21.13 | 4.83 | 3.38 | 2.57 |  | 42.5 | 239 | 165 | 0.48 | [8 empty] | 1116 | [9 empty] | 776 |  |  |  |  | 3.38 | 51.51 | 35.34 | 0.68 | 3.79 | 103 | [21 empty] | 1.35 | 92.14 | 0.84 | 1.4 | 1.45 |  | 0 | [6 empty] | 2 |  | 1000 | 35
| C31FA | 62.65 | 21.13 | 4.83 | 3.38 | 2.57 |  | 42.5 | 328 | 147 | 0.31 | [8 empty] | 1101 | [9 empty] | 734 |  |  |  |  | 3.38 | 51.51 | 35.34 | 0.68 | 3.79 | 141 | [21 empty] | 1.35 | 92.14 | 0.84 | 1.4 | 1.45 |  | 0 | [6 empty] | 4 |  | 2700 | 68
| C22FA | 62.65 | 21.13 | 4.83 | 3.38 | 2.57 |  | 42.5 | 420 | 130 | 0.22 | [8 empty] | 1100 | [9 empty] | 630 |  |  |  |  | 3.38 | 51.51 | 35.34 | 0.68 | 3.79 | 180 | [21 empty] | 1.35 | 92.14 | 0.84 | 1.4 | 1.45 |  | 0 | [6 empty] | 3 |  | 2500 | 64
| C62FASF | 62.65 | 21.13 | 4.83 | 3.38 | 2.57 |  | 42.5 | 186 | 192 | 0.62 | [8 empty] | 1169 | [9 empty] | 779 |  |  |  |  | 3.38 | 51.51 | 35.34 | 0.68 | 3.79 | 93 | [21 empty] | 1.35 | 92.14 | 0.84 | 1.4 | 1.45 |  | 31 | [6 empty] | 1 |  | 500 | 67
| C48FASF | 62.65 | 21.13 | 4.83 | 3.38 | 2.57 |  | 42.5 | 205 | 165 | 0.48 | [8 empty] | 1116 | [9 empty] | 776 |  |  |  |  | 3.38 | 51.51 | 35.34 | 0.68 | 3.79 | 103 | [21 empty] | 1.35 | 92.14 | 0.84 | 1.4 | 1.45 |  | 34 | [6 empty] | 2 |  | 1000 | 77
| C31FASF | 62.65 | 21.13 | 4.83 | 3.38 | 2.57 |  | 42.5 | 281 | 147 | 0.31 | [8 empty] | 1101 | [9 empty] | 734 |  |  |  |  | 3.38 | 51.51 | 35.34 | 0.68 | 3.79 | 141 | [21 empty] | 1.35 | 92.14 | 0.84 | 1.4 | 1.45 |  | 47 | [6 empty] | 1 |  | 900 | 74
| C22FASF | 62.65 | 21.13 | 4.83 | 3.38 | 2.57 |  | 42.5 | 360 | 130 | 0.22 | [8 empty] | 1100 | [9 empty] | 630 |  |  |  |  | 3.38 | 51.51 | 35.34 | 0.68 | 3.79 | 180 | [21 empty] | 1.35 | 92.14 | 0.84 | 1.4 | 1.45 |  | 60 | [6 empty] | 0.5 |  | 1400 | 75
55 | A | 57.46 | 22.92 | 7.35 | 4.07 | 3.1 |  | 42.5 | 380 | 152 | 0.4 |  | 1 | [7 empty] | 1269 | [7 empty] | 2.9 | 579 |  |  |  |  | 3.84 | 49.44 | 29.62 | 0.71 | 6.82 |  | 0 |  | 30.97 | 34.99 | 15.21 | 6.94 | 4.99 | 0 | [29 empty] | 59.1
| B | 57.46 | 22.92 | 7.35 | 4.07 | 3.1 |  | 42.5 | 320 | 160 | 0.5 |  | 1 | [7 empty] | 1267 | [7 empty] | 2.9 | 653 |  |  |  |  | 3.84 | 49.44 | 29.62 | 0.71 | 6.82 |  | 0 |  | 30.97 | 34.99 | 15.21 | 6.94 | 4.99 | 0 | [29 empty] | 51.2
| C | 57.46 | 22.92 | 7.35 | 4.07 | 3.1 |  | 42.5 | 304 | 38 | 0.4 |  | 1 | [7 empty] | 1269 | [7 empty] | 2.9 | 579 |  |  |  |  | 3.84 | 49.44 | 29.62 | 0.71 | 6.82 |  | 38 |  | 30.97 | 34.99 | 15.21 | 6.94 | 4.99 | 38 | [29 empty] | 65.9
57 | PC1 water;氯离子渗透系数写的表层渗水系数(×10-7m3/min05)；孔径分布为自行计算值 | 63.22 | 18.96 | 6.05 | 1.21 | 3.42 |  | 42.5 | 409 | 192 | 0.47 | [8 empty] | 720 | [8 empty] | 2.61 | 1079 | [40 empty] | 76.22% | 16% | 7.78% |  | 2.014 |  |  | 45.5
| PC1 Nacl | 63.22 | 18.96 | 6.05 | 1.21 | 3.42 |  | 42.5 | 409 | 192 | 0.47 | [8 empty] | 720 | [8 empty] | 2.61 | 1079 | [40 empty] | 43.78% | 33.33% | 22.89% |  | 2.014 |  |  | 45.5
| PC2 water | 63.22 | 18.96 | 6.05 | 1.21 | 3.42 |  | 42.5 | 454 | 173 | 0.38 | [8 empty] | 729 | [8 empty] | 2.61 | 10940 | [40 empty] | 73.41% | 15.56% | 11.03% |  | 2.014 |  |  | 58.2
| PC2 Nacl | 63.22 | 18.96 | 6.05 | 1.21 | 3.42 |  | 42.5 | 454 | 173 | 0.38 | [8 empty] | 729 | [8 empty] | 2.61 | 10940 | [40 empty] | 16.17% | 46.15% | 37.68% |  | 2.014 |  |  | 58.2
62 | C30 | [6 empty] | 42.5 | 277 | 174 | 0.42 |  | 0.85 |  |  | 0.02% |  |  |  | 993 | [8 empty] | 2.7 | 690 | [9 empty] | 124 | [22 empty] | 92 |  |  |  | 16.8 | 13 | [8 empty] | 700 | 38.2
66 |  | 64.84 | 21.58 | 4.93 | 3.48 | 3.48 |  | 42.5 | 280 | 162.5 | [9 empty] | 1209 | [8 empty] | 2.7 | 740 | [9 empty] | 70 | [34 empty] | 3.7 |  |  | 40.81
|  | 64.84 | 21.58 | 4.93 | 3.48 | 3.48 |  | 42.5 | 376 | 152.5 | [9 empty] | 1095 | [8 empty] | 2.7 | 730 | [9 empty] | 94 | [34 empty] | 1.8 |  |  | 63.4
67 | CO;文中未注明各掺量的单位；粗骨料为粒径范围5—20mm连续级配石灰石. | 62.95 | 21.41 | 4.46 | 2 | 2.43 |  | 42.5 | 466 | 186 | [9 empty] | 1125 | [8 empty] | 2.6 | 750 |  |  |  |  | 3.87 | 57.6 | 21.9 | 1.68 | 7.7 | 0 |  |  | 38.52 | 32.04 | 15.49 | 9.45 | 0.92 | 0 | [13 empty] | 0.34 | 92.63 | 1.05 | 0.73 | 1.17 |  | 0
| FA1 | 62.95 | 21.41 | 4.46 | 2 | 2.43 |  | 42.5 | 372.8 | 186 | [9 empty] | 1103.6 | [8 empty] | 2.6 | 735.7 |  |  |  |  | 3.87 | 57.6 | 21.9 | 1.68 | 7.7 | 92.3 |  |  | 38.52 | 32.04 | 15.49 | 9.45 | 0.92 | 0 | [13 empty] | 0.34 | 92.63 | 1.05 | 0.73 | 1.17 |  | 0
| FA2 | 62.95 | 21.41 | 4.46 | 2 | 2.43 |  | 42.5 | 276.6 | 186 | [9 empty] | 1080.9 | [8 empty] | 2.6 | 720.5 |  |  |  |  | 3.87 | 57.6 | 21.9 | 1.68 | 7.7 | 186.4 |  |  | 38.52 | 32.04 | 15.49 | 9.45 | 0.92 | 0 | [13 empty] | 0.34 | 92.63 | 1.05 | 0.73 | 1.17 |  | 0
| FA3 | 62.95 | 21.41 | 4.46 | 2 | 2.43 |  | 42.5 | 186.4 | 186 | [9 empty] | 1058 | [8 empty] | 2.6 | 705.3 |  |  |  |  | 3.87 | 57.6 | 21.9 | 1.68 | 7.7 | 276.6 |  |  | 38.52 | 32.04 | 15.49 | 9.45 | 0.92 | 0 | [13 empty] | 0.34 | 92.63 | 1.05 | 0.73 | 1.17 |  | 0
| GS1 | 62.95 | 21.41 | 4.46 | 2 | 2.43 |  | 42.5 | 349.5 | 186 | [9 empty] | 1121.4 | [8 empty] | 2.6 | 747.6 |  |  |  |  | 3.87 | 57.6 | 21.9 | 1.68 | 7.7 | 0 |  |  | 38.52 | 32.04 | 15.49 | 9.45 | 0.92 | 116.5 | [13 empty] | 0.34 | 92.63 | 1.05 | 0.73 | 1.17 |  | 0
| GS2 | 62.95 | 21.41 | 4.46 | 2 | 2.43 |  | 42.5 | 233 | 186 | [9 empty] | 1116.3 | [8 empty] | 2.6 | 744.2 |  |  |  |  | 3.87 | 57.6 | 21.9 | 1.68 | 7.7 | 0 |  |  | 38.52 | 32.04 | 15.49 | 9.45 | 0.92 | 233 | [13 empty] | 0.34 | 92.63 | 1.05 | 0.73 | 1.17 |  | 0
| GS3 | 62.95 | 21.41 | 4.46 | 2 | 2.43 |  | 42.5 | 116.5 | 186 | [9 empty] | 1111.2 | [8 empty] | 2.6 | 740.8 |  |  |  |  | 3.87 | 57.6 | 21.9 | 1.68 | 7.7 | 0 |  |  | 38.52 | 32.04 | 15.49 | 9.45 | 0.92 | 349.5 | [13 empty] | 0.34 | 92.63 | 1.05 | 0.73 | 1.17 |  | 0
| SF1 | 62.95 | 21.41 | 4.46 | 2 | 2.43 |  | 42.5 | 442.7 | 186 | [9 empty] | 1121.4 | [8 empty] | 2.6 | 747.6 |  |  |  |  | 3.87 | 57.6 | 21.9 | 1.68 | 7.7 | 0 |  |  | 38.52 | 32.04 | 15.49 | 9.45 | 0.92 | 0 | [13 empty] | 0.34 | 92.63 | 1.05 | 0.73 | 1.17 |  | 23.3
| SF2 | 62.95 | 21.41 | 4.46 | 2 | 2.43 |  | 42.5 | 419.4 | 186 | [9 empty] | 1116.3 | [8 empty] | 2.6 | 744.2 |  |  |  |  | 3.87 | 57.6 | 21.9 | 1.68 | 7.7 | 0 |  |  | 38.52 | 32.04 | 15.49 | 9.45 | 0.92 | 0 | [13 empty] | 0.34 | 92.63 | 1.05 | 0.73 | 1.17 |  | 46.6
| SF3 | 62.95 | 21.41 | 4.46 | 2 | 2.43 |  | 42.5 | 396.1 | 186 | [9 empty] | 1111.2 | [8 empty] | 2.6 | 740.8 |  |  |  |  | 3.87 | 57.6 | 21.9 | 1.68 | 7.7 | 0 |  |  | 38.52 | 32.04 | 15.49 | 9.45 | 0.92 | 0 | [13 empty] | 0.34 | 92.63 | 1.05 | 0.73 | 1.17 |  | 69.9
| JH1 | 62.95 | 21.41 | 4.46 | 2 | 2.43 |  | 42.5 | 266 | 144 | [9 empty] | 1141.2 | [8 empty] | 2.6 | 760.8 |  |  |  |  | 3.87 | 57.6 | 21.9 | 1.68 | 7.7 | 114 |  |  | 38.52 | 32.04 | 15.49 | 9.45 | 0.92 | 0 | [13 empty] | 0.34 | 92.63 | 1.05 | 0.73 | 1.17 |  | 0
| JH2 | 62.95 | 21.41 | 4.46 | 2 | 2.43 |  | 42.5 | 190 | 144 | [9 empty] | 1141.8 | [8 empty] | 2.6 | 761.2 |  |  |  |  | 3.87 | 57.6 | 21.9 | 1.68 | 7.7 | 95 |  |  | 38.52 | 32.04 | 15.49 | 9.45 | 0.92 | 95 | [13 empty] | 0.34 | 92.63 | 1.05 | 0.73 | 1.17 |  | 0
| JH3 | 62.95 | 21.41 | 4.46 | 2 | 2.43 |  | 42.5 | 195 | 144 | [9 empty] | 1129.2 | [8 empty] | 2.6 | 752.8 |  |  |  |  | 3.87 | 57.6 | 21.9 | 1.68 | 7.7 | 130 |  |  | 38.52 | 32.04 | 15.49 | 9.45 | 0.92 | 65 | [13 empty] | 0.34 | 92.63 | 1.05 | 0.73 | 1.17 |  | 0
69 | [7 empty] | 42.5 | 277 | 174 | 0.42 |  | 0.85 |  |  | 0.02% |  |  |  | 993 | [8 empty] | 2.7 | 690 | [9 empty] | 124 | [22 empty] | 92 |  |  |  | 16.8 | 13 | [6 empty] | 3.2 |  |  | 38.2
71 | [7 empty] | 42.5 | 270 | 180 | [10 empty] | 1027 | [7 empty] | 2.5 | 743 | [10 empty] | 90 | [6 empty] | 90 | [29 empty] | 47.8
72 | [7 empty] | 42.5 | 293 | 170 | [9 empty] | 1107 | [8 empty] | 2.82 | 624 | [47 empty] | 37.25
73 | [7 empty] | 42.5 | 277 | 174 | 0.42 |  | 0.9 |  |  | 0.07 |  |  |  | 993 | [8 empty] | 2.7 | 690 | [9 empty] | 124 | [22 empty] | 92.1% |  |  |  | 16.8 | 13 | [6 empty] | 7.5 |  |  | 35.7
[8 empty] | 42.5 | 277 | 166 | 0.4 |  | 1 |  |  | 0.07 |  |  |  | 993 | [8 empty] | 2.7 | 690 | [9 empty] | 124 | [22 empty] | 92.1% |  |  |  | 16.8 | 13 | [6 empty] | 6.8 |  |  | 40.2
[8 empty] | 42.5 | 277 | 157 | 0.38 |  | 1.2 |  |  | 0.07 |  |  |  | 993 | [8 empty] | 2.7 | 690 | [9 empty] | 124 | [22 empty] | 92.1% |  |  |  | 16.8 | 13 | [6 empty] | 5.2 |  |  | 47.8
74 |  | 61.85 | 21.07 | 3.79 | 3.05 | 3.19 |  | 42.5 | 350 | 180 | [9 empty] | 1100 | [8 empty] | 2.7 | 780 | [44 empty] | 4.5 |  |  | 38.6
75 | C1 | [6 empty] | 42.5 | 295 | 206 | 0.7 |  | 0 | [6 empty] | 1120 | [8 empty] | 2.1 | 687 | [10 empty] | 0 | [6 empty] | 0 | [28 empty] | 2941 | 26.4
| C2 | [6 empty] | 42.5 | 476 | 200 | 0.42 |  | 0 | [6 empty] | 1110 | [8 empty] | 2.1 | 546 | [10 empty] | 0 | [6 empty] | 0 | [28 empty] | 2565 | 42.2
| F | [6 empty] | 42.5 | 300 | 210 | 0.49 |  | 0.38 | [6 empty] | 1166 | [8 empty] | 2.1 | 575 | [10 empty] | 129 | [6 empty] | 0 | [28 empty] | 1068 | 34.8
| S | [6 empty] | 42.5 | 257 | 168 | 0.39 |  | 1 | [6 empty] | 1166 | [8 empty] | 2.1 | 575 | [10 empty] | 0 | [6 empty] | 172 | [28 empty] | 673 | 56.7
77 | A1 | 63.11 | 22.6 | 5.03 | 1.46 | 4.38 |  | 42.5 | 470 | 151 | 0.32 |  | 1.2 | [6 empty] | 1101 | [8 empty] | 2.4 | 764 |  |  |  |  | 4.77 | 54.88 | 26.89 | 1.31 | 6.49 | 0 | [34 empty] | 3.667 |  |  | 61.7
| A2 | 63.11 | 22.6 | 5.03 | 1.46 | 4.38 |  | 42.5 | 405 | 142 | 0.35 |  | 1.2 | [6 empty] | 1167 | [8 empty] | 2.4 | 715 |  |  |  |  | 4.77 | 54.88 | 26.89 | 1.31 | 6.49 | 0 | [34 empty] | 4.771 |  |  | 52.8
| A3 | 63.11 | 22.6 | 5.03 | 1.46 | 4.38 |  | 42.5 | 400 | 160 | 0.4 |  | 1 | [6 empty] | 1103 | [8 empty] | 2.4 | 697 |  |  |  |  | 4.77 | 54.88 | 26.89 | 1.31 | 6.49 | 0 | [34 empty] | 7.718 |  |  | 41.6
| B1 | 63.11 | 22.6 | 5.03 | 1.46 | 4.38 |  | 42.5 | 324 | 142 | 0.35 |  | 1.2 | [6 empty] | 1167 | [8 empty] | 2.4 | 715 |  |  |  |  | 4.77 | 54.88 | 26.89 | 1.31 | 6.49 | 81 | [34 empty] | 2.701 |  |  | 49.3
| B2 | 63.11 | 22.6 | 5.03 | 1.46 | 4.38 |  | 42.5 | 283.5 | 142 | 0.35 |  | 1.2 | [6 empty] | 1167 | [8 empty] | 2.4 | 715 |  |  |  |  | 4.77 | 54.88 | 26.89 | 1.31 | 6.49 | 121.5 | [34 empty] | 1.079 |  |  | 44.7
| B3 | 63.11 | 22.6 | 5.03 | 1.46 | 4.38 |  | 42.5 | 243 | 142 | 0.35 |  | 1.2 | [6 empty] | 1167 | [8 empty] | 2.4 | 715 |  |  |  |  | 4.77 | 54.88 | 26.89 | 1.31 | 6.49 | 162 | [34 empty] | 1.1 |  |  | 42.5
80 | A1;是氯离子扩散系数而非渗透系数 | 53.26 | 22.39 | 7.16 | 4.32 | 2.49 |  | 32.5 | 400 | 160 | 0.4 | 20% | 2.5% | [10 empty] | 1252 |  |  |  |  | 2.7 | 536 | [44 empty] | 4.991 |  |  | 33.8
| A2 | 53.26 | 22.39 | 7.16 | 4.32 | 2.49 |  | 32.5 | 400 | 180 | 0.45 | 20% | 2.5% | [10 empty] | 1040 |  |  |  |  | 2.7 | 584 | [44 empty] | 5.245 |  |  | 30.5
| A3 | 53.26 | 22.39 | 7.16 | 4.32 | 2.49 |  | 32.5 | 380 | 190 | 0.5 | 20% | 2.5% | [10 empty] | 1083 |  |  |  |  | 2.7 | 665 | [44 empty] | 5.56 |  |  | 25.5
| A4 | 53.26 | 22.39 | 7.16 | 4.32 | 2.49 |  | 32.5 | 346 | 190 | 0.55 | 20% | 2.5% | [10 empty] | 1119 |  |  |  |  | 2.7 | 684 | [44 empty] | 5.8942 |  |  | 25
| A5 | 53.26 | 22.39 | 7.16 | 4.32 | 2.49 |  | 32.5 | 330 | 195 | 0.59 | 20% | 2.5% | [10 empty] | 1322 |  |  |  |  | 2.7 | 621 | [44 empty] | 6.401 |  |  | 21.1
| A6 | 53.26 | 22.39 | 7.16 | 4.32 | 2.49 |  | 32.5 | 319 | 195 | 0.61 | 20% | 2.5% | [10 empty] | 1327 |  |  |  |  | 2.7 | 623 | [44 empty] | 6.689 |  |  | 21
83 | S25;掺量的单位为kg | 60.14 | 20.52 | 7.63 | 2.59 | 2.6 |  |  | 252 |  | 0.53 |  | 0.5 | [10 empty] | 1050 | [5 empty] | 777 | [12 empty] | 40.74 | 33.82 | 14.44 | 0.36 | 1.44 | 84 | [20 empty] | 60.2% | 23.6% | 18.7% | 17.9% |  |  |  |  | 1132.31 | 41.1
| S40 | 60.14 | 20.52 | 7.63 | 2.59 | 2.6 |  |  | 201.6 |  | 0.52 |  | 0.5 | [10 empty] | 1050 | [5 empty] | 777 | [12 empty] | 40.74 | 33.82 | 14.44 | 0.36 | 1.44 | 134.4 | [20 empty] | 49.9% | 26% | 9.9% | 14% |  |  |  |  | 898.72 | 42.5
| S50 | 60.14 | 20.52 | 7.63 | 2.59 | 2.6 |  |  | 168 |  | 0.51 |  | 0.5 | [10 empty] | 1050 | [5 empty] | 777 | [12 empty] | 40.74 | 33.82 | 14.44 | 0.36 | 1.44 | 168 | [20 empty] | 43.6% | 29.2% | 5.8% | 8.6% |  |  |  |  | 675.48 | 42.3
84 | OPC;为28d氯离子扩散系数而非渗透系数 | 59.43 | 20.48 | 5.76 | 3.65 | 4.75 |  | 42.5 | 450 | 158 | 0.35 |  | 1 |  |  | 0 |  |  | 1161 | [9 empty] | 2.65 | 572 | [17 empty] | 0 | [26 empty] | 3.043 |  |  | 58.4
| GGBS1 | 59.43 | 20.48 | 5.76 | 3.65 | 4.75 |  | 42.5 | 315 | 158 | 0.35 |  | 1 |  |  | 0 |  |  | 1152 | [9 empty] | 2.65 | 620 | [17 empty] | 35% | [26 empty] | 2.958 |  |  | 54.9
| GGBS2 | 59.43 | 20.48 | 5.76 | 3.65 | 4.75 |  | 42.5 | 248 | 158 | 0.35 |  | 1 |  |  | 0 |  |  | 1167 | [9 empty] | 2.65 | 575 | [17 empty] | 45% | [26 empty] | 2.658 |  |  | 48.1
| GGBS3 | 59.43 | 20.48 | 5.76 | 3.65 | 4.75 |  | 42.5 | 315 | 158 | 0.35 |  | 1 |  |  | 1 |  |  | 1118 | [9 empty] | 2.65 | 602 | [17 empty] | 30% | [26 empty] | 2.589 |  |  | 54.1
| GGBS4 | 59.43 | 20.48 | 5.76 | 3.65 | 4.75 |  | 42.5 | 315 | 180 | 0.4 |  | 1 |  |  | 1 |  |  | 1116 | [9 empty] | 2.65 | 601 | [17 empty] | 30% | [26 empty] | 2.739 |  |  | 52.1
| GGBS5 | 59.43 | 20.48 | 5.76 | 3.65 | 4.75 |  | 42.5 | 315 | 203 | 0.45 |  | 1 |  |  | 1 |  |  | 1077 | [9 empty] | 2.65 | 580 | [17 empty] | 30% | [26 empty] | 2.83 |  |  | 48.6
| GGBS6 | 59.43 | 20.48 | 5.76 | 3.65 | 4.75 |  | 42.5 | 248 | 180 | 0.4 |  | 1 |  |  | 1 |  |  | 1112 | [9 empty] | 2.65 | 599 | [17 empty] | 45% | [26 empty] | 2.353 |  |  | 50
| GGBS7 | 59.43 | 20.48 | 5.76 | 3.65 | 4.75 |  | 42.5 | 180 | 180 | 0.4 |  | 1 |  |  | 1 |  |  | 1109 | [9 empty] | 2.65 | 597 | [17 empty] | 60% | [26 empty] | 2.022 |  |  | 48.9
| GGBS8 | 59.43 | 20.48 | 5.76 | 3.65 | 4.75 |  | 42.5 | 315 | 158 | 0.35 |  | 1 |  |  | 2.5 |  |  | 1103 | [9 empty] | 2.65 | 594 | [17 empty] | 30% | [26 empty] | 2.482 |  |  | 43.4
85 | A；碎石粒径为5~25mm | 63.8 | 20.9 | 5.4 | 2.1 | 2.3 |  | 52.5 | 400 | 115 | 0.3 |  |  |  |  | 0 |  |  |  | 1272 | [8 empty] | 2.91 | 656 |  |  |  |  | 6.1 | 51.2 | 30.2 | 1.59 | 4.84 | 0 | [37 empty] | 66.06
| B | 63.8 | 20.9 | 5.4 | 2.1 | 2.3 |  | 52.5 | 320 | 115 | 0.4 | [8 empty] | 1189 | [8 empty] | 2.91 | 612 |  |  |  |  | 6.1 | 51.2 | 30.2 | 1.59 | 4.84 | 80 | [37 empty] | 66.06
| C | 63.8 | 20.9 | 5.4 | 2.1 | 2.3 |  | 52.5 | 260 | 115 | 0.5 | [8 empty] | 1104 | [8 empty] | 2.91 | 569 |  |  |  |  | 6.1 | 51.2 | 30.2 | 1.59 | 4.84 | 140 | [37 empty] | 66.06
| D | 63.8 | 20.9 | 5.4 | 2.1 | 2.3 |  | 52.5 | 260 | 115 | 0.3 | [8 empty] | 1206 | [8 empty] | 2.91 | 622 |  |  |  |  | 6.1 | 51.2 | 30.2 | 1.59 | 4.84 | 140 | [37 empty] | 66.06
| E | 63.8 | 20.9 | 5.4 | 2.1 | 2.3 |  | 52.5 | 400 | 115 | 0.4 | [8 empty] | 1148 | [8 empty] | 2.91 | 592 |  |  |  |  | 6.1 | 51.2 | 30.2 | 1.59 | 4.84 | 0 | [37 empty] | 66.06
| F | 63.8 | 20.9 | 5.4 | 2.1 | 2.3 |  | 52.5 | 320 | 115 | 0.5 |  |  |  |  | 0 |  |  |  | 1212 | [8 empty] | 2.91 | 624 |  |  |  |  | 6.1 | 51.2 | 30.2 | 1.59 | 4.84 | 80 | [37 empty] | 66.06
| G | 63.8 | 20.9 | 5.4 | 2.1 | 2.3 |  | 52.5 | 320 | 115 | 0.3 | [8 empty] | 1170 | [8 empty] | 2.91 | 602 |  |  |  |  | 6.1 | 51.2 | 30.2 | 1.59 | 4.84 | 80 | [37 empty] | 66.06
| H | 63.8 | 20.9 | 5.4 | 2.1 | 2.3 |  | 52.5 | 260 | 115 | 0.4 |  |  |  |  | 0 |  |  |  | 1228 | [8 empty] | 2.91 | 632 |  |  |  |  | 6.1 | 51.2 | 30.2 | 1.59 | 4.84 | 140 | [37 empty] | 66.06
| I | 63.8 | 20.9 | 5.4 | 2.1 | 2.3 |  | 52.5 | 400 | 115 | 0.5 | [8 empty] | 1173 | [8 empty] | 2.91 | 604 |  |  |  |  | 6.1 | 51.2 | 30.2 | 1.59 | 4.84 | 0 | [37 empty] | 66.06
86 | C0;掺量单位为kg | 59.17 | 23.95 | 5.2 | 2.64 | 2.28 |  | 42.5 | 460 | 175 | 0.38 | 35% | 1.04 | [6 empty] | 1147 | [8 empty] | 2.9 | 618 |  |  |  |  | 18.4 | 39.59 | 22.8 | 4.97 | 1.98 | 0 | [34 empty] | 240 |  |  | 55.3
| C2 | 59.17 | 23.95 | 5.2 | 2.64 | 2.28 |  | 42.5 | 322 | 175 | 0.38 | 35% | 1.75 | [6 empty] | 1147 | [8 empty] | 2.9 | 618 |  |  |  |  | 18.4 | 39.59 | 22.8 | 4.97 | 1.98 | 0 | [34 empty] | 120 |  |  | 51.6
89 | 粗骨料粒径为5~25mm；是氯离子扩散系数而非渗透系数且为估读值 | [6 empty] | 42.5 | 324 | 146 | 0.32 | 21.7% | 0.5 |  |  | 0 |  |  |  | 1178 | [8 empty] | 2.9 | 692 | [9 empty] | 139 | [34 empty] | 0.7
[8 empty] | 42.5 | 324 | 146 | 0.32 | 21.7% | 0.5 |  |  | 0.062% |  |  |  | 1178 | [8 empty] | 2.9 | 692 | [9 empty] | 139 | [34 empty] | 0.65
[8 empty] | 42.5 | 324 | 146 | 0.32 | 21.7% | 0.5 |  |  | 0.125% |  |  |  | 1178 | [8 empty] | 2.9 | 692 | [9 empty] | 139 | [34 empty] | 0.6
[8 empty] | 42.5 | 324 | 146 | 0.32 | 21.7% | 0.5 |  |  | 0.25% |  |  |  | 1178 | [8 empty] | 2.9 | 692 | [9 empty] | 139 | [34 empty] | 0.56
[8 empty] | 42.5 | 324 | 146 | 0.32 | 21.7% | 0.5 |  |  | 0.5% |  |  |  | 1178 | [8 empty] | 2.9 | 692 | [9 empty] | 139 | [34 empty] | 0.75
[8 empty] | 42.5 | 324 | 146 | 0.32 | 21.7% | 0.5 |  |  | 1% |  |  |  | 1178 | [8 empty] | 2.9 | 692 | [9 empty] | 139 | [34 empty] | 0.8
[8 empty] | 42.5 | 324 | 146 | 0.32 | 21.7% | 0.5 |  |  | 1.5% |  |  |  | 1178 | [8 empty] | 2.9 | 692 | [9 empty] | 139 | [34 empty] | 0.95
91 | NC-3 | [6 empty] | 32.5 | 466 | 215 | [13 empty] | 1124 |  |  |  |  | 2.7 | 605 | [46 empty] | 2792.7
92 | J；是氯离子扩散系数而非渗透系数且为估读值 | [7 empty] | 344 | 143 | 0.42 |  | 1.25 | [10 empty] | 1122
| J2 | [7 empty] | 258 | 143 | 0.55 |  | 1.67 | [10 empty] | 1122
93 | L0 | [6 empty] | 32.5 | 327.5 | 180 | 0.55 | [12 empty] | 1136
| L1 | [6 empty] | 32.5 | 327.5 | 180 | 0.55 | [12 empty] | 1127
| H0 | [6 empty] | 52.5 | 530 | 170 | 0.32 | [12 empty] | 1054
95 | C;是氯离子扩散系数而非渗透系数且为估读值 | [6 empty] | 42.5 | 460 | 152 | 0.33 |  | 1.5 | [7 empty] | 1140 | [7 empty] | 2.6 | 698 | [9 empty] | 0 | [7 empty] | 0 | [26 empty] | 0.89 |  |  |  | 武汉理工大学学报 | 彭波,胡曙光,丁庆军,耿健
| KSC | [6 empty] | 42.5 | 360 | 152 | 0.42 |  | 1.5 | [7 empty] | 1140 | [7 empty] | 2.6 | 698 | [9 empty] | 0 | [7 empty] | 100 | [26 empty] | 0.71 |  |  |  | 武汉理工大学学报 | 彭波,胡曙光,丁庆军,耿健
| FAC | [6 empty] | 42.5 | 380 | 152 | 0.4 |  | 1.5 | [7 empty] | 1140 | [7 empty] | 2.6 | 698 | [9 empty] | 100 | [7 empty] | 0 | [26 empty] | 0.703 |  |  |  | 武汉理工大学学报 | 彭波,胡曙光,丁庆军,耿健
99 | NSC-25;氯离子渗透系数为估读值 | 64.11 | 20.6 | 5.03 | 1.46 | 4.38 | 1.6 | 42.5 | 291 | 195 | 0.67 |  | 0 | [6 empty] | 1148 | [8 empty] | 2.6 | 766 |  |  |  |  | 57.66 | 29.84 | 2.29 | 2.52 | 5.85 | 0 | [37 empty] | 27.6 | 东南大学学报(自然科学版) | 李敏,钱春香
| NSC-30 | 64.11 | 20.6 | 5.03 | 1.46 | 4.38 | 1.6 | 42.5 | 382 | 195 | 0.51 |  | 0 | [6 empty] | 1184 | [8 empty] | 2.6 | 639 |  |  |  |  | 57.66 | 29.84 | 2.29 | 2.52 | 5.85 | 0 | [35 empty] | 3.4 |  | 39.8 | 东南大学学报(自然科学版) | 李敏,钱春香
| NSC-50 | 64.11 | 20.6 | 5.03 | 1.46 | 4.38 | 1.6 | 42.5 | 327 | 144 | 0.44 |  | 0.8 | [6 empty] | 1182 | [8 empty] | 2.6 | 638 |  |  |  |  | 57.66 | 29.84 | 2.29 | 2.52 | 5.85 | 109 | [35 empty] | 1.8 |  | 62.1 | 东南大学学报(自然科学版) | 李敏,钱春香
| NSC-70 | 64.11 | 20.6 | 5.03 | 1.46 | 4.38 | 1.6 | 42.5 | 410 | 146 | 0.36 |  | 0.73 | [6 empty] | 1116 | [8 empty] | 2.6 | 628 |  |  |  |  | 57.66 | 29.84 | 2.29 | 2.52 | 5.85 | 150 | [35 empty] | 0.8 |  | 82.3 | 东南大学学报(自然科学版) | 李敏,钱春香
| NSC-90 | 64.11 | 20.6 | 5.03 | 1.46 | 4.38 | 1.6 | 42.5 | 450 | 138 | 0.31 |  | 0.8 | [6 empty] | 1180 | [8 empty] | 2.6 | 581 |  |  |  |  | 57.66 | 29.84 | 2.29 | 2.52 | 5.85 | 150 | [35 empty] | 0.4 |  | 102.6 | 东南大学学报(自然科学版) | 李敏,钱春香
100 | C45-1;各掺量单位为kg；是氯离子扩散系数而非渗透系数 | [6 empty] | 42.5 | 312 | 188 | 0.39 | 19.5% | 2.19 | [10 empty] | 1080 | [5 empty] | 680 | [10 empty] | 90 | [6 empty] | 78 | [14 empty] | 92.66 |  |  |  |  | 0 | [6 empty] | 0.523 |  | 538.2 | 53.52 | 武汉理工大学学报 | 杜婷,李惠强,郭太平,周志强
| C50-1 | [6 empty] | 42.5 | 344 | 188 | 0.36 | 19.5% | 2.27 | [10 empty] | 1080 | [5 empty] | 680 | [10 empty] | 90 | [6 empty] | 86 | [14 empty] | 92.66 |  |  |  |  | 0 | [6 empty] | 0.617 |  | 729.24 | 57.56 | 武汉理工大学学报 | 杜婷,李惠强,郭太平,周志强
| C55-1 | [6 empty] | 42.5 | 360 | 190 | 0.35 | 19.5% | 2.56 | [10 empty] | 1080 | [5 empty] | 650 | [10 empty] | 90 | [6 empty] | 90 | [14 empty] | 92.66 |  |  |  |  | 0 | [6 empty] | 0.588 |  | 670.36 | 61.15 | 武汉理工大学学报 | 杜婷,李惠强,郭太平,周志强
| C60-1 | [6 empty] | 42.5 | 380 | 200 | 0.34 | 19.5% | 2.74 | [10 empty] | 1080 | [5 empty] | 630 | [10 empty] | 80 | [6 empty] | 100 | [14 empty] | 92.66 |  |  |  |  | 25 | [6 empty] | 0.519 |  | 531.9 | 66.25 | 武汉理工大学学报 | 杜婷,李惠强,郭太平,周志强
102 | C-500 | 64.09 | 20.43 | 5.33 | 1.09 | 3.96 |  | 42.5 | 500 | 165 | 0.33 |  | 1 | [10 empty] | 1075 |  |  |  |  | 2.67 | 679 |  |  |  |  | 5.15 | 53.82 | 27.34 | 0.55 | 6.51 | 0 | [36 empty] | 2005 | 62.37 | 建筑材料学报 | 林旭健,张生营,季韬
| C-531 | 64.09 | 20.43 | 5.33 | 1.09 | 3.96 |  | 42.5 | 350 | 155 | 0.31 |  | 1 | [10 empty] | 1075 |  |  |  |  | 2.67 | 679 |  |  |  |  | 5.15 | 53.82 | 27.34 | 0.55 | 6.51 | 150 | [36 empty] | 1633 | 55.96 | 建筑材料学报 | 林旭健,张生营,季韬
| C-541 | 64.09 | 20.43 | 5.33 | 1.09 | 3.96 |  | 42.5 | 300 | 180 | 0.31 |  | 1 | [10 empty] | 1075 |  |  |  |  | 2.67 | 679 |  |  |  |  | 5.15 | 53.82 | 27.34 | 0.55 | 6.51 | 200 | [36 empty] | 1091 | 55.11 | 建筑材料学报 | 林旭健,张生营,季韬
| C-400 | 64.09 | 20.43 | 5.33 | 1.09 | 3.96 |  | 42.5 | 450 | 162 | 0.4 |  | 1 | [10 empty] | 1076 |  |  |  |  | 2.67 | 681 |  |  |  |  | 5.15 | 53.82 | 27.34 | 0.55 | 6.51 | 0 | [36 empty] | 3280 | 52.59 | 建筑材料学报 | 林旭健,张生营,季韬
| C-421 | 64.09 | 20.43 | 5.33 | 1.09 | 3.96 |  | 42.5 | 360 | 162 | 0.36 |  | 1 | [10 empty] | 1076 |  |  |  |  | 2.67 | 681 |  |  |  |  | 5.15 | 53.82 | 27.34 | 0.55 | 6.51 | 90 | [36 empty] | 2191 | 52.1 | 建筑材料学报 | 林旭健,张生营,季韬
| C-431 | 64.09 | 20.43 | 5.33 | 1.09 | 3.96 |  | 42.5 | 315 | 162 | 0.36 |  | 1 | [10 empty] | 1076 |  |  |  |  | 2.67 | 681 |  |  |  |  | 5.15 | 53.82 | 27.34 | 0.55 | 6.51 | 135 | [36 empty] | 1300 | 56.3 | 建筑材料学报 | 林旭健,张生营,季韬
| C-441 | 64.09 | 20.43 | 5.33 | 1.09 | 3.96 |  | 42.5 | 270 | 162 | 0.36 |  | 1 | [10 empty] | 1076 |  |  |  |  | 2.67 | 681 |  |  |  |  | 5.15 | 53.82 | 27.34 | 0.55 | 6.51 | 180 | [36 empty] | 1401 | 47.35 | 建筑材料学报 | 林旭健,张生营,季韬
| C-451 | 64.09 | 20.43 | 5.33 | 1.09 | 3.96 |  | 42.5 | 225 | 162 | 0.36 |  | 1 | [10 empty] | 1076 |  |  |  |  | 2.67 | 681 |  |  |  |  | 5.15 | 53.82 | 27.34 | 0.55 | 6.51 | 225 | [36 empty] | 1633 | 40.27 | 建筑材料学报 | 林旭健,张生营,季韬
| C-300 | 64.09 | 20.43 | 5.33 | 1.09 | 3.96 |  | 42.5 | 400 | 192 | 0.48 |  | 1 | [10 empty] | 1103 |  |  |  |  | 2.67 | 697 |  |  |  |  | 5.15 | 53.82 | 27.34 | 0.55 | 6.51 | 0 | [36 empty] | 5498 | 43.26 | 建筑材料学报 | 林旭健,张生营,季韬
| C-331 | 64.09 | 20.43 | 5.33 | 1.09 | 3.96 |  | 42.5 | 280 | 160 | 0.4 |  | 1 | [10 empty] | 1103 |  |  |  |  | 2.67 | 697 |  |  |  |  | 5.15 | 53.82 | 27.34 | 0.55 | 6.51 | 120 | [36 empty] | 3010 | 43.91 | 建筑材料学报 | 林旭健,张生营,季韬
| C-341 | 64.09 | 20.43 | 5.33 | 1.09 | 3.96 |  | 42.5 | 240 | 160 | 0.4 |  | 1 | [10 empty] | 1103 |  |  |  |  | 2.67 | 697 |  |  |  |  | 5.15 | 53.82 | 27.34 | 0.55 | 6.51 | 160 | [36 empty] | 3058 | 39.59 | 建筑材料学报 | 林旭健,张生营,季韬
103 | I5;矿渣为矿渣微粉 | [6 empty] | 42.5 | 190 | 190 | 0.5 | 20% | 0.5 | [6 empty] | 1085 | [8 empty] | 2.5 | 725 | [17 empty] | 190 | [28 empty] | 982 | 47 | 建筑材料学报 | 朱劲松,叶青,王建东,马成畅
| I4 | [6 empty] | 42.5 | 212 | 170 | 0.4 | 20% | 1.1 | [6 empty] | 1100 | [8 empty] | 2.5 | 735 | [17 empty] | 213 | [28 empty] | 794 | 66.6 | 建筑材料学报 | 朱劲松,叶青,王建东,马成畅
| I3 | [6 empty] | 42.5 | 250 | 150 | 0.3 | 20% | 1.9 | [6 empty] | 1100 | [8 empty] | 2.5 | 730 | [17 empty] | 250 | [21 empty] | 43.4 | 52.8 | 3.8 |  |  |  |  | 641 | 82.8 | 建筑材料学报 | 朱劲松,叶青,王建东,马成畅
| II5 | [6 empty] | 42.5 | 380 | 190 | 0.5 | 20% | 1 | [6 empty] | 1085 | [8 empty] | 2.5 | 725 | [17 empty] | 0 | [28 empty] | 3538 | 55.6 | 建筑材料学报 | 朱劲松,叶青,王建东,马成畅
| II4 | [6 empty] | 42.5 | 425 | 170 | 0.4 | 20% | 2.5 | [6 empty] | 1100 | [8 empty] | 2.5 | 735 | [17 empty] | 0 | [28 empty] | 2713 | 72.8 | 建筑材料学报 | 朱劲松,叶青,王建东,马成畅
| II3 | [6 empty] | 42.5 | 500 | 150 | 0.3 | 20% | 5 | [6 empty] | 1100 | [8 empty] | 2.5 | 730 | [17 empty] | 0 | [21 empty] | 30 | 66 | 4 |  |  |  |  | 1864 | 88.1 | 建筑材料学报 | 朱劲松,叶青,王建东,马成畅
108 | C00;粗集料粒径为5~25mm；是氯离子扩散系数而非渗透系数 | 58.59 | 21.52 | 6.33 | 3.01 | 3.85 |  | 32.5 | 450 | 180 | 0.4 | [8 empty] | 1092 | [8 empty] | 3.1 | 728 |  |  |  |  | 3.4 | 40 | 25.3 | 0.49 | 15.4 |  |  |  | 40 | 33.14 | 12.91 | 6.75 | 2.8 | [14 empty] | 0.36 | 91.06 | 0.86 | 0.27 | 1.34 | [8 empty] | 1.249 |  | 2015
| C11 | 58.59 | 21.52 | 6.33 | 3.01 | 3.85 |  | 32.5 | 383 | 180 | 0.47 | [8 empty] | 1092 | [8 empty] | 3.1 | 728 |  |  |  |  | 3.4 | 40 | 25.3 | 0.49 | 15.4 |  | 67 |  | 40 | 33.14 | 12.91 | 6.75 | 2.8 | [14 empty] | 0.36 | 91.06 | 0.86 | 0.27 | 1.34 | [8 empty] | 0.644 |  | 786
| C12 | 58.59 | 21.52 | 6.33 | 3.01 | 3.85 |  | 32.5 | 360 | 180 | 0.5 | [8 empty] | 1092 | [8 empty] | 3.1 | 728 |  |  |  |  | 3.4 | 40 | 25.3 | 0.49 | 15.4 |  | 90 |  | 40 | 33.14 | 12.91 | 6.75 | 2.8 | [14 empty] | 0.36 | 91.06 | 0.86 | 0.27 | 1.34 | [8 empty] | 0.56 |  | 615
| C13 | 58.59 | 21.52 | 6.33 | 3.01 | 3.85 |  | 32.5 | 315 | 180 | 0.57 | [8 empty] | 1092 | [8 empty] | 3.1 | 728 |  |  |  |  | 3.4 | 40 | 25.3 | 0.49 | 15.4 |  | 135 |  | 40 | 33.14 | 12.91 | 6.75 | 2.8 | [14 empty] | 0.36 | 91.06 | 0.86 | 0.27 | 1.34 | [8 empty] | 0.506 |  | 505
| C21 | 58.59 | 21.52 | 6.33 | 3.01 | 3.85 |  | 32.5 | 383 | 180 | 0.47 | [8 empty] | 1092 | [8 empty] | 3.1 | 728 |  |  |  |  | 3.4 | 40 | 25.3 | 0.49 | 15.4 |  |  |  | 40 | 33.14 | 12.91 | 6.75 | 2.8 | 67 | [13 empty] | 0.36 | 91.06 | 0.86 | 0.27 | 1.34 | [8 empty] | 1.08 |  | 1671
| C22 | 58.59 | 21.52 | 6.33 | 3.01 | 3.85 |  | 32.5 | 360 | 180 | 0.5 | [8 empty] | 1092 | [8 empty] | 3.1 | 728 |  |  |  |  | 3.4 | 40 | 25.3 | 0.49 | 15.4 |  |  |  | 40 | 33.14 | 12.91 | 6.75 | 2.8 | 90 | [13 empty] | 0.36 | 91.06 | 0.86 | 0.27 | 1.34 | [8 empty] | 0.789 |  | 1080
| C23 | 58.59 | 21.52 | 6.33 | 3.01 | 3.85 |  | 32.5 | 315 | 180 | 0.57 | [8 empty] | 1092 | [8 empty] | 3.1 | 728 |  |  |  |  | 3.4 | 40 | 25.3 | 0.49 | 15.4 |  |  |  | 40 | 33.14 | 12.91 | 6.75 | 2.8 | 135 | [13 empty] | 0.36 | 91.06 | 0.86 | 0.27 | 1.34 | [8 empty] | 0.523 |  | 539
| C31 | 58.59 | 21.52 | 6.33 | 3.01 | 3.85 |  | 32.5 | 428 | 180 | 0.42 | [8 empty] | 1092 | [8 empty] | 3.1 | 728 |  |  |  |  | 3.4 | 40 | 25.3 | 0.49 | 15.4 |  |  |  | 40 | 33.14 | 12.91 | 6.75 | 2.8 | [14 empty] | 0.36 | 91.06 | 0.86 | 0.27 | 1.34 |  | 22 | [6 empty] | 0.761 |  | 1023
| C32 | 58.59 | 21.52 | 6.33 | 3.01 | 3.85 |  | 32.5 | 414 | 180 | 0.43 | [8 empty] | 1092 | [8 empty] | 3.1 | 728 |  |  |  |  | 3.4 | 40 | 25.3 | 0.49 | 15.4 |  |  |  | 40 | 33.14 | 12.91 | 6.75 | 2.8 | [14 empty] | 0.36 | 91.06 | 0.86 | 0.27 | 1.34 |  | 36 | [6 empty] | 0.572 |  | 638
| C33 | 58.59 | 21.52 | 6.33 | 3.01 | 3.85 |  | 32.5 | 405 | 180 | 0.44 | [8 empty] | 1092 | [8 empty] | 3.1 | 728 |  |  |  |  | 3.4 | 40 | 25.3 | 0.49 | 15.4 |  |  |  | 40 | 33.14 | 12.91 | 6.75 | 2.8 | [14 empty] | 0.36 | 91.06 | 0.86 | 0.27 | 1.34 |  | 45 | [6 empty] | 0.482 |  | 456
109 | P1 | [6 empty] | 42.5 | 414 | 145 | 0.35 |  | 1 | [10 empty] | 1215 | [5 empty] | 626 | [12 empty] | 36.7 | 34.2 | 14.5 | 8.3 | 3.22 | [19 empty] | 2 | [9 empty] | 2276
| SF1 | [6 empty] | 42.5 | 373 | 145 | 0.35 |  | 1 | [10 empty] | 1210 | [5 empty] | 623 | [12 empty] | 36.7 | 34.2 | 14.5 | 8.3 | 3.22 | [19 empty] | 2 | 41 | [8 empty] | 298
| FA1 | [6 empty] | 42.5 | 310 | 145 | 0.35 |  | 1 | [10 empty] | 1205 | [5 empty] | 620 | [10 empty] | 104 |  | 36.7 | 34.2 | 14.5 | 8.3 | 3.22 | [19 empty] | 2 | [9 empty] | 1095
| FS1 | [6 empty] | 42.5 | 207 | 145 | 0.35 |  | 1 | [10 empty] | 1205 | [5 empty] | 620 | [12 empty] | 36.7 | 34.2 | 14.5 | 8.3 | 3.22 | 207 | [18 empty] | 2 | [9 empty] | 884
| P2 | [6 empty] | 42.5 | 322 | 145 | 0.45 |  | 0.75 | [10 empty] | 1215 | [5 empty] | 626 | [12 empty] | 36.7 | 34.2 | 14.5 | 8.3 | 3.22 | [19 empty] | 2 | [9 empty] | 2795
| SF2 | [6 empty] | 42.5 | 290 | 145 | 0.45 |  | 0.75 | [10 empty] | 1210 | [5 empty] | 623 | [12 empty] | 36.7 | 34.2 | 14.5 | 8.3 | 3.22 | [19 empty] | 2 | 32 | [8 empty] | 659
| FA2 | [6 empty] | 42.5 | 242 | 145 | 0.45 |  | 0.75 | [10 empty] | 1205 | [5 empty] | 620 | [10 empty] | 80 |  | 36.7 | 34.2 | 14.5 | 8.3 | 3.22 | [19 empty] | 2 | [9 empty] | 1920
| FS2 | [6 empty] | 42.5 | 161 | 145 | 0.45 |  | 0.75 | [10 empty] | 1205 | [5 empty] | 620 | [12 empty] | 36.7 | 34.2 | 14.5 | 8.3 | 3.22 | 161 | [18 empty] | 2 | [9 empty] | 1289
| P3 | [6 empty] | 42.5 | 300 | 150 | 0.5 |  | 0.55 | [10 empty] | 1215 | [5 empty] | 626 | [12 empty] | 36.7 | 34.2 | 14.5 | 8.3 | 3.22 | [19 empty] | 2 | [9 empty] | 3095
| SF3 | [6 empty] | 42.5 | 270 | 150 | 0.5 |  | 0.55 | [10 empty] | 1205 | [5 empty] | 620 | [12 empty] | 36.7 | 34.2 | 14.5 | 8.3 | 3.22 | [19 empty] | 2 | 30 | [8 empty] | 2378
| FA3 | [6 empty] | 42.5 | 225 | 150 | 0.5 |  | 0.55 | [10 empty] | 1205 | [5 empty] | 620 | [10 empty] | 70 |  | 36.7 | 34.2 | 14.5 | 8.3 | 3.22 | [19 empty] | 2 | [9 empty] | 2378
| FS3 | [6 empty] | 42.5 | 150 | 150 | 0.5 |  | 0.55 | [10 empty] | 1205 | [5 empty] | 620 | [12 empty] | 36.7 | 34.2 | 14.5 | 8.3 | 3.22 | 150 | [18 empty] | 2 | [9 empty] | 1816
113 | NPC;粗集料粒径为5~25mm;是氯离子扩散系数而非渗透系数;电通量为28d电通量估读值;28d抗压强度为估读值 | [6 empty] | 42.5 | 560 | 180 | 0.32 | 0.25 | 1 | [6 empty] | 1043 | [8 empty] | 2.7 | 786 |  |  |  |  | 3.56 | 52.54 | 33.62 | 0.36 | 7.05 |  |  |  | 43.56 | 32.5 | 15.3 | 7.85 | 2.55 | [15 empty] | 92 |  |  |  | 18 | [7 empty] | 6.8 |  | 1800 | 64
| PSL | [6 empty] | 42.5 | 280 | 180 | 0.32 | 0.25 | 1 | [6 empty] | 1043 | [8 empty] | 2.7 | 786 |  |  |  |  | 3.56 | 52.54 | 33.62 | 0.36 | 7.05 |  |  |  | 43.56 | 32.5 | 15.3 | 7.85 | 2.55 | 280 | [14 empty] | 92 |  |  |  | 18 | [7 empty] | 3.5 |  | 1350 | 52
| PFA | [6 empty] | 42.5 | 280 | 180 | 0.32 | 0.25 | 1.25 | [6 empty] | 1043 | [8 empty] | 2.7 | 786 |  |  |  |  | 3.56 | 52.54 | 33.62 | 0.36 | 7.05 | 168 |  |  | 43.56 | 32.5 | 15.3 | 7.85 | 2.55 | [15 empty] | 92 |  |  |  | 18 | [7 empty] | 3.2 |  | 1300 | 48
| PSF | [6 empty] | 42.5 | 280 | 180 | 0.32 | 0.25 | 1.72 | [6 empty] | 1043 | [8 empty] | 2.7 | 786 |  |  |  |  | 3.56 | 52.54 | 33.62 | 0.36 | 7.05 |  |  |  | 43.56 | 32.5 | 15.3 | 7.85 | 2.55 | [15 empty] | 92 |  |  |  | 18 | 44.8 | [6 empty] | 2 |  | 1150 | 67
| NPC-I型 | [6 empty] | 42.5 | 280 | 180 | 0.32 | 0.25 | 1 | [6 empty] | 1043 | [8 empty] | 2.7 | 786 |  |  |  |  | 3.56 | 52.54 | 33.62 | 0.36 | 7.05 | 112 |  |  | 43.56 | 32.5 | 15.3 | 7.85 | 2.55 | 168 | [14 empty] | 92 |  |  |  | 18 | [7 empty] | 1.9 |  | 1200 | 53
| NPC-II型 | [6 empty] | 42.5 | 280 | 180 | 0.32 | 0.25 | 1 | [6 empty] | 1043 | [8 empty] | 2.7 | 786 |  |  |  |  | 3.56 | 52.54 | 33.62 | 0.36 | 7.05 | 100.8 |  |  | 43.56 | 32.5 | 15.3 | 7.85 | 2.55 | 156.8 | [14 empty] | 92 |  |  |  | 18 | 22.4 | [6 empty] | 1.7 |  | 850 | 55
175 | 1 | 46.14 | 21.089 | 8.625 | 4.755 | 7.596 | 1527 |  | 500 | 155 | 0.31 |  | 2.032 | [7 empty] | 1064 | [7 empty] | 2.68 | 682 | [44 empty] | 4.9 |  |  | 52.7 | Strength, Durability and Appearance of Low-Carbon Fair-Faced Concrete Containing Multiple Mineral Admixtures | Fu, Xin(1); Li, Yan(1); Lin, Chang(2); Meng, Yutong(3); Yue, Qifeng(1); Liu, Hongyu(1)
177 | Plain | 63.9 | 21.2 | 5.4 | 1.4 | 3.4 | 3000 |  | 520 | 156 | 0.3 |  | 1 | [6 empty] | 886 | [8 empty] | 3.4 | 860 | [44 empty] | 7.25 |  |  | 71.8 | The effect of steel and polypropylene fibers on the chloride diffusivity and drying shrinkage of high-strength concrete | Afroughsabet, Vahid(1,2); Biolzi, Luigi(1); Monteiro, Paulo J.M.(2)
| SF10 | 63.9 | 21.2 | 5.4 | 1.4 | 3.4 | 3000 |  | 468 | 156 | 0.3333333 |  | 1 | [6 empty] | 877 | [8 empty] | 3.4 | 877 | [31 empty] | 0.3 | 93 | 1.7 | 1 | 1.2 | 14 | 52 | [6 empty] | 1.75 |  |  | 78.5
182 | RAC-00 | 70.6 | 17.1 | 2.1 | 4.3 |  |  | 52.5 | 440 | 185 | 0.4204545 | 0.3 | 1 | 79.28571 | [6 empty] | 903 | [7 empty] | 2.5 | 700 | [38 empty] | 12.1 | 6.9 | 48.7 | 44.4 |  |  | 7.21 |  |  | 49.5 | A Comprehensive Analysis of Pore Structures and Performances of Mineral Admixtures Modified Recycled Aggregate Concrete Based on Experiment and Theory | Gao, Song(1); Ji, Yuan(1); Qin, Zhenwei(1); Zhang, Hengwu(1); Xing, Fei(1); Liu, Ang(1)
| FA-RAC-10 | 70.6 | 17.1 | 2.1 | 4.3 |  |  | 52.5 | 296 | 185 | 0.625 | 0.3 | 1 | 79.28571 | [6 empty] | 903 | [7 empty] | 2.5 | 700 |  |  |  |  | 3.84 | 34.5 | 28.52 |  | 0.97 | 44 | [28 empty] | 10.1 | 11.9 | 60.6 | 27.5 |  |  | 5.16 |  |  | 50.1
| FA-RAC-20 | 70.6 | 17.1 | 2.1 | 4.3 |  |  | 52.5 | 352 | 185 | 0.5255682 | 0.3 | 1 | 79.28571 | [6 empty] | 903 | [7 empty] | 2.5 | 700 |  |  |  |  | 3.84 | 34.5 | 28.52 |  | 0.97 | 88 | [28 empty] | 10.5 | 13.3 | 63.4 | 23.3 |  |  | 5.54 |  |  | 51.8
| FA-RAC-30 | 70.6 | 17.1 | 2.1 | 4.3 |  |  | 52.5 | 308 | 185 | 0.6006494 | 0.3 | 1 | 79.28571 | [6 empty] | 903 | [7 empty] | 2.5 | 700 |  |  |  |  | 3.84 | 34.5 | 28.52 |  | 0.97 | 132 | [28 empty] | 14.3 | 11.6 | 54 | 34.4 |  |  | 6.45 |  |  | 47.3
| SF-RAC-03 | 70.6 | 17.1 | 2.1 | 4.3 |  |  | 52.5 | 427 | 185 | 0.4332553 | 0.3 | 1 | 79.28571 | [6 empty] | 903 | [7 empty] | 2.5 | 700 | [31 empty] | 2.31 | 92.09 | 0.22 |  | 2.75 |  | 13.2 | 9.1 | 12.4 | 54.6 | 17.5 |  |  | 4.11 |  |  | 57.7
| SF-RAC-06 | 70.6 | 17.1 | 2.1 | 4.3 |  |  | 52.5 | 414 | 185 | 0.4468599 | 0.3 | 1 | 79.28571 | [6 empty] | 903 | [7 empty] | 2.5 | 700 | [31 empty] | 2.31 | 92.09 | 0.22 |  | 2.75 |  | 26.4 | 8.7 | 14.5 | 44.9 | 20.8 |  |  | 3.98 |  |  | 58.3
| SF-RAC-09 | 70.6 | 17.1 | 2.1 | 4.3 |  |  | 52.5 | 400 | 185 | 0.4625 | 0.3 | 1 | 79.28571 | [6 empty] | 903 | [7 empty] | 2.5 | 700 | [31 empty] | 2.31 | 92.09 | 0.22 |  | 2.75 |  | 39.6 | 9.5 | 13.7 | 38.7 | 24.3 |  |  | 4.65 |  |  | 55.1
184 | OPC | [6 empty] | 42.5 | 450 | 158 | 0.3511111 |  | 1 |  |  |  |  | 1179 | [10 empty] | 2.65 | 581 | [44 empty] | 3.043 |  |  | 58.4 | Study on the resistance of marine silica-fume concrete between both frost-thaw cycles and chloride penetration (Part I) | Yang, Wenwu(1,2); Qian, Jueshi(2)
| S1 | [6 empty] | 42.5 | 427 | 158 | 0.3700234 |  | 1 |  |  | 0 |  | 1172 | [10 empty] | 2.65 | 631 | [36 empty] | 19 | 22.5 | [6 empty] | 1.458 |  |  | 60.2
| S2 | [6 empty] | 42.5 | 405 | 158 | 0.3901235 |  | 1 |  |  | 0 |  | 1166 | [10 empty] | 2.65 | 628 | [36 empty] | 19 | 45 | [6 empty] | 1.402 |  |  | 65.8
| S3 | [6 empty] | 42.5 | 427 | 180 | 0.4215457 |  | 1 |  |  | 0.045 |  | 1084 | [10 empty] | 2.65 | 574 | [36 empty] | 19 | 22.5 | [6 empty] | 1.528 |  |  | 63.7
| S4 | [6 empty] | 42.5 | 405 | 180 | 0.4444444 |  | 1 |  |  | 0.045 |  | 1078 | [10 empty] | 2.65 | 580 | [36 empty] | 19 | 45 | [6 empty] | 1.141 |  |  | 68.9
| S5 | [6 empty] | 42.5 | 382 | 180 | 0.4712042 |  | 1 |  |  | 0.045 |  | 1073 | [10 empty] | 2.65 | 578 | [36 empty] | 19 | 67.5 | [6 empty] | 0.933 |  |  | 76.1
| S6 | [6 empty] | 42.5 | 427 | 158 | 0.3700234 |  | 1 |  |  | 0.045 |  | 1122 | [10 empty] | 2.65 | 604 | [36 empty] | 19 | 22.5 | [6 empty] | 1.406 |  |  | 65.1
| S7 | [6 empty] | 42.5 | 427 | 158 | 0.3700234 |  | 1 |  |  | 0.1125 |  | 1170 | [10 empty] | 2.65 | 576 | [36 empty] | 19 | 22.5 | [6 empty] | 1.189 |  |  | 52.7
| S8 | [6 empty] | 42.5 | 427 | 203 | 0.4754098 |  | 1 |  |  | 0.045 |  | 1046 | [10 empty] | 2.65 | 563 | [36 empty] | 19 | 22.5 | [6 empty] | 1.53 |  |  | 51.9
186 | cont | 65.1 | 21.1 | 5.96 | 0.65 | 4.34 | 3750 |  | 500 | 150 | 0.3 | [5 empty] | 2511 | [11 empty] | 2.51 | 467 | [46 empty] | 1700 | 84 | Characterization of high-performance concrete using limestone powder and supplementary fillers in binary and ternary blends under different curing regimes | Alyousef, Rayed(1); Abbass, Wasim(2); Aslam, Fahid(1); Gillani, Syed Asad Ali(2)
| SF10 | 65.1 | 21.1 | 5.96 | 0.65 | 4.34 | 3750 |  | 450 | 150 | 0.3333333 | [5 empty] | 245 | [11 empty] | 2.51 | 455 | [31 empty] | 0.69 | 92.9 | 0.3 | 0.15 | 0.05 | 18.75 | 50 | [8 empty] | 490 | 90
| SFLSP5 | 65.1 | 21.1 | 5.96 | 0.65 | 4.34 | 3750 |  | 425 | 150 | 0.3529412 | [5 empty] | 242 | [11 empty] | 2.51 | 449 | [24 empty] | 54.59 | 10.12 | 1.98 | 0.45 | 0.79 | 16.9 | 25 | 0.69 | 92.9 | 0.3 | 0.15 | 0.05 | 18.75 | 50 | [8 empty] | 550 | 80
| SFLSP10 | 65.1 | 21.1 | 5.96 | 0.65 | 4.34 | 3750 |  | 400 | 150 | 0.375 | [5 empty] | 239 | [11 empty] | 2.51 | 444 | [24 empty] | 54.59 | 10.12 | 1.98 | 0.45 | 0.79 | 16.9 | 50 | 0.69 | 92.9 | 0.3 | 0.15 | 0.05 | 18.75 | 50 | [8 empty] | 540 | 78
| SFLSP15 | 65.1 | 21.1 | 5.96 | 0.65 | 4.34 | 3750 |  | 375 | 150 | 0.4 | [5 empty] | 236 | [11 empty] | 2.51 | 438 | [24 empty] | 54.59 | 10.12 | 1.98 | 0.45 | 0.79 | 16.9 | 75 | 0.69 | 92.9 | 0.3 | 0.15 | 0.05 | 18.75 | 50 | [8 empty] | 530 | 76
| SF10FA20 | 65.1 | 21.1 | 5.96 | 0.65 | 4.34 | 3750 |  | 350 | 150 | 0.4285714 | [5 empty] | 232 | [11 empty] | 2.51 | 432 |  |  |  |  | 6 | 51.1 | 27.2 | 4 | 10.9 | 100 | [21 empty] | 0.69 | 92.9 | 0.3 | 0.15 | 0.05 | 18.75 | 50 | [8 empty] | 400 | 78
180 | C15 | [6 empty] | 32.5 | 250 | 195 | [8 empty] | 1085.56 | [10 empty] | 754.37 | [44 empty] | 6.99 |  |  | 18.62
| C25 | [6 empty] | 32.5 | 285 | 185 | [8 empty] | 1101.81 | [10 empty] | 734.54 | [44 empty] | 4.75 |  |  | 27.65
181 | 老混凝土C30 掺量Kg | [6 empty] | 42.5 | 12.95 | 7 | 0.54 | [8 empty] | 43.04 | [8 empty] | 2.4 | 24.22 | [44 empty] | 8.359 |  |  | 35.9
| C40 | [6 empty] | 42.5 | 15.75 | 6.3 | 0.4 | [8 empty] | 36.72 | [8 empty] | 2.4 | 20.65 | [44 empty] | 6.68 |  |  | 43.8
| C50 | [6 empty] | 42.5 | 17.6 | 6.16 | 0.35 | [8 empty] | 42.35 | [8 empty] | 2.4 | 21.81 | [44 empty] | 4.84 |  |  | 56.9
| 修补混凝土立方体C30 | [6 empty] | 42.5 | 12.95 | 7 | 0.54 | [8 empty] | 43.04 | [8 empty] | 2.4 | 24.22 | [47 empty] | 37.9
| C40 | [6 empty] | 42.5 | 15.75 | 6.3 | 0.4 | [8 empty] | 36.72 | [8 empty] | 2.4 | 20.65 | [47 empty] | 44.4
| C50 | [6 empty] | 42.5 | 17.6 | 6.16 | 0.35 | [8 empty] | 42.35 | [8 empty] | 2.4 | 21.81 | [47 empty] | 55.8
| 修补混凝土圆柱体第一组C30 | [6 empty] | 42.5 | 12.95 | 7 | 0.54 | [8 empty] | 43.04 | [8 empty] | 2.4 | 24.22
| C40 | [6 empty] | 42.5 | 15.75 | 6.3 | 0.4 | [8 empty] | 36.72 | [8 empty] | 2.4 | 20.65
| C50 | [6 empty] | 42.5 | 17.6 | 6.16 | 0.35 | [8 empty] | 42.35 | [8 empty] | 2.4 | 21.81
182 | C30 | [6 empty] | 42.5 | 389 | 210 | 0.54 | [8 empty] | 1171 | [8 empty] | 2.3 | 659 | [44 empty] | 11.8377 |  |  | 35.63
| C40 | [6 empty] | 42.5 | 536 | 225 | 0.42 | [8 empty] | 1049 | [8 empty] | 2.3 | 590 | [44 empty] | 8.4373 |  |  | 50.77
| C50 | [6 empty] | 42.5 | 514 | 180 | 0.35 | [8 empty] | 1140 | [8 empty] | 2.3 | 588 | [44 empty] | 3.6765 |  |  | 64.23
| C55 | [6 empty] | 42.5 | 563 | 180 | 0.32 | [8 empty] | 1106 | [8 empty] | 2.3 | 570 | [44 empty] | 2.5498 |  |  | 66.5
184 | Li-0 立方体 | [6 empty] | 42.5 | 330 | 126 | 0.38 | [7 empty] | 1195 | [9 empty] | 2.86 | 796 | [46 empty] | 1220 | 51.8
| 圆柱体 | [6 empty] | 42.5 | 330 | 126 | 0.38 | [7 empty] | 1195 | [9 empty] | 2.86 | 796 | [47 empty] | 65.5
185 | 系列A A01 | [6 empty] | 42.5 | 273 | 143.3 | 0.52 | [8 empty] | 1099 | [8 empty] | 2.3 | 733 | [10 empty] | 63 | [6 empty] | 84 | [19 empty] | 0 | [6 empty] | 5.6 |  | 1091.1 | 72
| A02 | [6 empty] | 42.5 | 210 | 143.3 | 0.68 | [8 empty] | 1099 | [8 empty] | 2.3 | 733 | [10 empty] | 63 | [6 empty] | 147 | [19 empty] | 0 | [6 empty] | 5.16 |  | 924.6 | 63.9
| A03 | [6 empty] | 42.5 | 147 | 143.3 | 0.97 | [8 empty] | 1099 | [8 empty] | 2.3 | 733 | [10 empty] | 63 | [6 empty] | 210 | [19 empty] | 0 | [6 empty] | 5.05 |  | 845.3 | 59.9
| A04 | [6 empty] | 42.5 | 147 | 143.3 | 0.97 | [8 empty] | 1099 | [8 empty] | 2.3 | 733 | [10 empty] | 147 | [6 empty] | 126 | [19 empty] | 0 | [6 empty] | 8.17 |  | 929.9 | 57.7
| A05 | [6 empty] | 42.5 | 147 | 143.3 | 0.97 | [8 empty] | 1099 | [8 empty] | 2.3 | 733 | [10 empty] | 105 | [6 empty] | 168 | [19 empty] | 0 | [6 empty] | 4.29 |  | 731.6 | 64.6
| A06 | [6 empty] | 42.5 | 147 | 143 | 0.97 | [8 empty] | 1099 | [8 empty] | 2.3 | 733 | [10 empty] | 42 | [6 empty] | 210 | [19 empty] | 21 | [6 empty] | 3.28 |  | 530.1 | 64.6
| A07 | [6 empty] | 42.5 | 147 | 143.3 | 0.97 | [8 empty] | 1173 | [8 empty] | 2.3 | 660 | [10 empty] | 63 | [6 empty] | 210 | [19 empty] | 0 | [6 empty] | 4.47 |  | 810.3 | 60.2
| A08 | [6 empty] | 42.5 | 147 | 143.3 | 0.97 | [8 empty] | 1026 | [8 empty] | 2.3 | 806 | [10 empty] | 63 | [6 empty] | 210 | [19 empty] | 0 | [6 empty] | 3.39 |  | 601.6 | 60.4
| A09 | [6 empty] | 42.5 | 161 | 133.2 | 0.83 | [8 empty] | 1080 | [8 empty] | 2.3 | 720 | [10 empty] | 46 | [6 empty] | 230 | [19 empty] | 23 | [6 empty] | 1.99 |  | 333.2 | 68
| A10 | [6 empty] | 42.5 | 133 | 149 | 1.12 | [8 empty] | 1120 | [8 empty] | 2.3 | 747 | [10 empty] | 57 | [6 empty] | 190 | [19 empty] | 0 | [6 empty] | 3.72 |  | 511.7 | 53.8
| A11 | [6 empty] | 42.5 | 147 | 121.6 | 0.83 | [8 empty] | 1112 | [8 empty] | 2.3 | 741 | [10 empty] | 42 | [6 empty] | 210 | [19 empty] | 21 | [6 empty] | 1.84 |  | 322.4 | 76.5
| A12 | [6 empty] | 42.5 | 136.5 | 133.1 | 0.98 | [8 empty] | 1124 | [8 empty] | 2.3 | 749 | [10 empty] | 58.5 | [6 empty] | 195 | [19 empty] | 0 | [6 empty] | 2.82 |  | 472.3 | 61.3
| A13 | [6 empty] | 42.5 | 126 | 141.1 | 1.12 | [8 empty] | 1137 | [8 empty] | 2.3 | 758 | [10 empty] | 54 | [6 empty] | 180 | [19 empty] | 0 | [6 empty] | 3.5 |  | 542 | 55.2
| 系列B B01 粉煤灰硅灰异与A | [6 empty] | 42.5 | 147 | 150 | 1.02 | [8 empty] | 1050 | [8 empty] | 2.3 | 800 | [10 empty] | 63 | [6 empty] | 210 | [19 empty] | 0 | [6 empty] | 4.61 |  | 1011 | 56.9
| B06 | [6 empty] | 42.5 | 142.8 | 150 | 1.05 | [8 empty] | 1050 | [8 empty] | 2.3 | 800 | [10 empty] | 61.32 | [6 empty] | 203.7 | [19 empty] | 12.6 | [6 empty] | 4.16 |  | 679.6 | 59.1
| B07 | [6 empty] | 42.5 | 139.86 | 150 | 1.07 | [8 empty] | 1050 | [8 empty] | 2.3 | 800 | [10 empty] | 60.06 | [6 empty] | 199.5 | [19 empty] | 21 | [6 empty] | 4.01 |  | 664.3 | 60.5
| B08 | [6 empty] | 42.5 | 136.92 | 150 | 1.1 | [8 empty] | 1050 | [8 empty] | 2.3 | 800 | [10 empty] | 58.8 | [6 empty] | 195.3 | [19 empty] | 29.4 | [6 empty] | 3.47 |  | 643.2 | 62.4
| B13 | [6 empty] | 42.5 | 168 | 150 | 0.89 | [8 empty] | 1050 | [8 empty] | 2.3 | 800 | [10 empty] | 126 | [6 empty] | 126 | [19 empty] | 0 |  | 4.79 | 2.79 | 0.27 | 2.75 |  | 4.55 |  | 552.6 | 57.6
| B18 | [6 empty] | 42.5 | 162.96 | 150 | 0.92 | [8 empty] | 1050 | [8 empty] | 2.3 | 800 | [10 empty] | 122.22 | [6 empty] | 122.22 | [19 empty] | 12.6 | [6 empty] | 4.1 |  | 538.6 | 62.9
| B19 | [6 empty] | 42.5 | 159.6 | 150 | 0.94 | [8 empty] | 1050 | [8 empty] | 2.3 | 800 | [10 empty] | 119.7 | [6 empty] | 119.7 | [19 empty] | 21 | [6 empty] | 3.34 |  | 477.8 | 62.6
| B20 | [6 empty] | 42.5 | 156.24 | 150 | 0.96 | [8 empty] | 1050 | [8 empty] | 2.3 | 800 | [10 empty] | 117.18 | [6 empty] | 117.18 | [19 empty] | 29.4 |  | 6.58 | 1.79 | 0.2 | 1.69 |  | 3.06 |  | 497.5 | 63.7
| 系列D D01 水泥硅灰异与A | [6 empty] | 42.5 | 168 | 146 | 0.87 | [8 empty] | 1050 | [8 empty] | 2.3 | 800 | [10 empty] | 63 | [6 empty] | 189 | [19 empty] | 0 |  | 4.29 | 1.77 | 0.77 | 5.01 |  | 3.75 |  | 514.4 | 49.4
| D10 | [6 empty] | 42.5 | 168 | 145 | 0.86 | [8 empty] | 1050 | [8 empty] | 2.3 | 800 | [10 empty] | 56.7 | [6 empty] | 170.1 | [19 empty] | 25.2 |  | 6.78 | 1.54 | 0.57 | 3.92 |  | 2.93 |  | 218.1 | 53.3
| D11 | [6 empty] | 42.5 | 168 | 145 | 0.86 | [8 empty] | 1050 | [8 empty] | 2.3 | 800 | [10 empty] | 56.7 | [6 empty] | 170.1 | [19 empty] | 25.2 |  | 2.41 | 1.09 | 0.44 | 3.93 |  | 3.33 |  | 250.3 | 52.3
| D12 | [6 empty] | 42.5 | 168 | 145 | 0.86 | [8 empty] | 1050 | [8 empty] | 2.3 | 800 | [10 empty] | 59.85 | [6 empty] | 179.55 | [19 empty] | 12.6 | [6 empty] | 3.5 |  | 321.3 | 46.6
| D13 | [6 empty] | 42.5 | 168 | 145 | 0.86 | [8 empty] | 1050 | [8 empty] | 2.3 | 800 | [10 empty] | 56.7 | [6 empty] | 170.1 | [19 empty] | 25.2 | [6 empty] | 3.86 |  | 299.1 | 52.6
| D14 | [6 empty] | 42.5 | 168 | 145 | 0.86 | [8 empty] | 1050 | [8 empty] | 2.3 | 800 | [10 empty] | 56.7 | [6 empty] | 170.1 | [19 empty] | 25.2 | [6 empty] | 2.39 |  | 231.4 | 60.7
| D15 | [6 empty] | 42.5 | 168 | 145 | 0.86 | [8 empty] | 1050 | [8 empty] | 2.3 | 800 | [10 empty] | 56.7 | [6 empty] | 170.1 | [19 empty] | 25.2 | [6 empty] | 2.58 |  | 209.6 | 52.9
| D16 | [6 empty] | 42.5 | 168 | 145 | 0.86 | [8 empty] | 1050 | [8 empty] | 2.3 | 800 | [10 empty] | 56.7 | [6 empty] | 170.1 | [19 empty] | 25.2 |  | 2.69 | 1.31 | 0.94 | 2.61 |  | 2.53 |  | 254.5 | 50.5
| D17 | [6 empty] | 42.5 | 168 | 145 | 0.86 | [8 empty] | 1050 | [8 empty] | 2.3 | 800 | [10 empty] | 59.85 | [6 empty] | 179.55 | [19 empty] | 12.6 |  | 2.16 | 1.33 | 0.78 | 4.72 |  | 3.29 |  | 388.9 | 48.5
| D18 | [6 empty] | 42.5 | 168 | 145 | 0.86 | [8 empty] | 1050 | [8 empty] | 2.3 | 800 | [10 empty] | 56.7 | [6 empty] | 170.1 | [19 empty] | 25.2 | [6 empty] | 2.39 |  | 255.8 | 50.4
| 系列E、F均不同与A W3 | [6 empty] | 42.5 | 208 | 151 | 0.73 | [8 empty] | 1030 | [8 empty] | 2.68 | 770 | [10 empty] | 78 | [6 empty] | 208 | [19 empty] | 26 |  | 3.55 | 0.5 | 0.16 | 1.64 |  | 1.22 |  |  | 72.1
| W4 | [6 empty] | 42.5 | 168 | 166 | 0.99 | [8 empty] | 1030 | [8 empty] | 2.68 | 770 | [10 empty] | 63 | [6 empty] | 189 | [19 empty] | 0 |  | 5.44 | 0.57 | 0.19 | 2.04 |  | 6.37 |  |  | 53.8
| W5 | [6 empty] | 42.5 | 277.5 | 174 | 0.63 | [8 empty] | 1030 | [8 empty] | 2.68 | 770 | [10 empty] | 92.5 | [6 empty] | 92.5 | [19 empty] | 0 |  | 7.26 | 1.69 | 0.06 | 1.68 |  | 15.33 |  |  | 45.4
187 | [7 empty] | 42.5 | 486 | 205 | 0.42 |  | 0.28 | [8 empty] | 1027 | [6 empty] | 2.96 | 629 | [9 empty] | 54 | [37 empty] | 58.6 | 华中科技大学 | 张亚辉
188 | C60 | 59.3 | 21.9 | 6.28 | 1.65 | 3.77 |  | 42.5 | 300 | 140 | 0.47 |  | 1 | [8 empty] | 974 | [6 empty] | 2.12 | 735 | [9 empty] | 134 | [21 empty] | 1.94 | 92.1 |  | 0.28 | 0.78 |  | 14 | [8 empty] | 745 | 72.2 | 大连理工大学 | 危行财
189 | P | 64.78 | 22.3 | 5.05 | 0.92 | 3.16 |  | 42.5 | 398 | 215 | 0.54 |  | 1.88 | [5 empty] | 1157 | [9 empty] | 2.63 | 680 |  |  |  |  | 2.77 | 40.57 | 25.64 | 3.21 | 19.52 | 0 |  |  | 38.46 | 32.62 | 13.43 | 8.73 | 2.75 | 0 | [13 empty] | 0.25 | 95.54 | 0.82 | 0.68 | 0.63 |  | 0 | [8 empty] | 2935.2 | 41 | 中国矿业大学 | 韦蓉蓉
| F | 64.78 | 22.3 | 5.05 | 0.92 | 3.16 |  | 42.5 | 279 | 215 | 0.77 | [7 empty] | 1157 | [9 empty] | 2.63 | 680 |  |  |  |  | 2.77 | 40.57 | 25.64 | 3.21 | 19.52 | 119 |  |  | 38.46 | 32.62 | 13.43 | 8.73 | 2.75 | 0 | [13 empty] | 0.25 | 95.54 | 0.82 | 0.68 | 0.63 |  | 0 | [8 empty] | 1697.93 | 33.58
| K | 64.78 | 22.3 | 5.05 | 0.92 | 3.16 |  | 42.5 | 238 | 215 | 0.9 | [7 empty] | 1157 | [9 empty] | 2.63 | 680 |  |  |  |  | 2.77 | 40.57 | 25.64 | 3.21 | 19.52 | 80 |  |  | 38.46 | 32.62 | 13.43 | 8.73 | 2.75 | 80 | [13 empty] | 0.25 | 95.54 | 0.82 | 0.68 | 0.63 |  | 0 | [8 empty] | 1500 | 41.04
| S | 64.78 | 22.3 | 5.05 | 0.92 | 3.16 |  | 42.5 | 218 | 215 | 0.99 | [7 empty] | 1157 | [9 empty] | 2.63 | 680 |  |  |  |  | 2.77 | 40.57 | 25.64 | 3.21 | 19.52 | 80 |  |  | 38.46 | 32.62 | 13.43 | 8.73 | 2.75 | 80 | [13 empty] | 0.25 | 95.54 | 0.82 | 0.68 | 0.63 |  | 20 | [8 empty] | 599.61 | 40.86
190 | L1 | 59.7 | 24.6 | 7.3 | 3.8 | 4 |  | 42.5 | 190 | 209 | 1.1 | 30% | 0.5 | [10 empty] | 1080 |  |  |  |  | 2.62 | 660 |  |  |  |  | 3.7 | 52.3 | 26.3 | 1.2 | 9.7 |  | 190 |  | 26.8 | 34.2 | 14.1 | 8.15 | 15.2 | 0 | [26 empty] | 1.171 |  | 1856 | 31 | 中南大学 | 罗果
| L2 | 59.7 | 24.6 | 7.3 | 3.8 | 4 |  | 42.5 | 190 | 209 | 1.1 | 30% | 0.5 | [10 empty] | 1080 |  |  |  |  | 2.62 | 660 |  |  |  |  | 3.7 | 52.3 | 26.3 | 1.2 | 9.7 |  | 152 |  | 26.8 | 34.2 | 14.1 | 8.15 | 15.2 | 38 | [26 empty] | 0.7 |  | 899 | 32.5
| L3 | 59.7 | 24.6 | 7.3 | 3.8 | 4 |  | 42.5 | 190 | 209 | 1.1 | 30% | 0.5 | [10 empty] | 1080 |  |  |  |  | 2.62 | 660 |  |  |  |  | 3.7 | 52.3 | 26.3 | 1.2 | 9.7 |  | 114 |  | 26.8 | 34.2 | 14.1 | 8.15 | 15.2 | 76 | [26 empty] | 0.583 |  | 661 | 34
| L4 | 59.7 | 24.6 | 7.3 | 3.8 | 4 |  | 42.5 | 190 | 209 | 1.1 | 30% | 0.5 | [10 empty] | 1080 |  |  |  |  | 2.62 | 660 |  |  |  |  | 3.7 | 52.3 | 26.3 | 1.2 | 9.7 |  | 76 |  | 26.8 | 34.2 | 14.1 | 8.15 | 15.2 | 114 | [26 empty] | 0.582 |  | 660 | 34.5
| L5 | 59.7 | 24.6 | 7.3 | 3.8 | 4 |  | 42.5 | 190 | 209 | 1.1 | 30% | 0.5 | [10 empty] | 1080 |  |  |  |  | 2.62 | 660 |  |  |  |  | 3.7 | 52.3 | 26.3 | 1.2 | 9.7 |  | 38 |  | 26.8 | 34.2 | 14.1 | 8.15 | 15.2 | 152 | [26 empty] | 0.553 |  | 601 | 36
| L6 | 59.7 | 24.6 | 7.3 | 3.8 | 4 |  | 42.5 | 190 | 209 | 1.1 | 30% | 0.5 | [10 empty] | 1080 |  |  |  |  | 2.62 | 660 |  |  |  |  | 3.7 | 52.3 | 26.3 | 1.2 | 9.7 |  | 0 |  | 26.8 | 34.2 | 14.1 | 8.15 | 15.2 | 190 | [26 empty] | 0.552 |  | 599 | 36.3
191 | P | [6 empty] | 42.5 | 490 | 156.8 | 0.32 | 15% | 0.3 | [10 empty] | 1016.8 |  |  |  |  | 2.46 | 736.3 | [9 empty] | 0 | [21 empty] | 0.18 | 99 | 0.27 |  | 0.45 |  | 0 | [8 empty] | 1614.8 | 70.31 | 宁夏大学 | 詹冬
| PF | [6 empty] | 42.5 | 416.5 | 156.8 | 0.38 | 15% | 0.3 | [10 empty] | 1016.8 |  |  |  |  | 2.46 | 736.3 | [9 empty] | 73.5 | [21 empty] | 0.18 | 99 | 0.27 |  | 0.45 |  | 0 | [8 empty] | 1555.5 | 65.23
| PFS | [6 empty] | 42.5 | 392 | 156.8 | 0.4 | 15% | 0.3 | [10 empty] | 1016.8 |  |  |  |  | 2.46 | 736.3 | [9 empty] | 73.5 | [21 empty] | 0.18 | 99 | 0.27 |  | 0.45 |  | 24.5 | [8 empty] | 848.6 | 73.39
193 | A0 | [6 empty] | 42.5 | 405 | 180 | 0.44 | 20% | 2 | [7 empty] | 1085 | [7 empty] | 2.7 | 665 | [10 empty] | 45 | [6 empty] | 0 | [29 empty] | 48.3 | 浙江工业大学 | 张科迪
| A1 | [6 empty] | 42.5 | 360 | 180 | 0.5 | 20% | 2 | [7 empty] | 1085 | [7 empty] | 2.7 | 665 | [10 empty] | 45 | [6 empty] | 45 | [29 empty] | 49.9
| A2 | [6 empty] | 42.5 | 305 | 180 | 0.59 | 20% | 2 | [7 empty] | 1085 | [7 empty] | 2.7 | 665 | [10 empty] | 45 | [6 empty] | 90 | [29 empty] | 51.7
| A3 | [6 empty] | 42.5 | 270 | 180 | 0.67 | [9 empty] | 1085 | [7 empty] | 2.7 | 665 | [10 empty] | 45 | [6 empty] | 135 | [29 empty] | 50.6
| A4 | [6 empty] | 42.5 | 225 | 180 | 0.8 | [9 empty] | 1085 | [7 empty] | 2.7 | 665 | [10 empty] | 45 | [6 empty] | 180 | [29 empty] | 49.3
| A5 | [6 empty] | 42.5 | 180 | 180 | 1 | [9 empty] | 1085 | [7 empty] | 2.7 | 665 | [10 empty] | 45 | [6 empty] | 225 | [29 empty] | 47.1
| A2S0 | [6 empty] | 42.5 | 315 | 180 | 0.57 | [9 empty] | 1085 | [7 empty] | 2.7 | 665 | [10 empty] | 45 | [6 empty] | 90 | [29 empty] | 42.8
| A2F1 | [6 empty] | 42.5 | 315 | 180 | 0.57 | [9 empty] | 1085 | [7 empty] | 2.7 | 665 | [10 empty] | 36 | [6 empty] | 90 | [19 empty] | 9 | [9 empty] | 44.1
| A2F2 | [6 empty] | 42.5 | 315 | 180 | 0.57 | [9 empty] | 1085 | [7 empty] | 2.7 | 665 | [10 empty] | 27 | [6 empty] | 90 | [19 empty] | 18 | [9 empty] | 45.3
| A2F3 | [6 empty] | 42.5 | 315 | 180 | 0.57 | [9 empty] | 1085 | [7 empty] | 2.7 | 665 | [10 empty] | 18 | [6 empty] | 90 | [19 empty] | 27 | [9 empty] | 45.8
| A2F4 | [6 empty] | 42.5 | 315 | 180 | 0.57 | [9 empty] | 1085 | [7 empty] | 2.7 | 665 | [10 empty] | 9 | [6 empty] | 90 | [19 empty] | 36 | [9 empty] | 49.8
| A2F5 | [6 empty] | 42.5 | 315 | 180 | 0.57 | [9 empty] | 1085 | [7 empty] | 2.7 | 665 | [10 empty] | 0 | [6 empty] | 90 | [19 empty] | 45 | [9 empty] | 51.8
| H40 | [6 empty] | 42.5 | 450 | 180 | 0.4 | 20% | 2 | [7 empty] | 1085 | [7 empty] | 2.7 | 665 | [17 empty] | 0 | [28 empty] | 3012
| H41 | [6 empty] | 42.5 | 405 | 180 | 0.44 | 20% | 2 | [7 empty] | 1085 | [7 empty] | 2.7 | 665 | [17 empty] | 45 | [28 empty] | 2963
| H42 | [6 empty] | 42.5 | 360 | 180 | 0.5 | 20% | 2 | [7 empty] | 1085 | [7 empty] | 2.7 | 665 | [17 empty] | 90 | [28 empty] | 2876
| H43 | [6 empty] | 42.5 | 315 | 180 | 0.57 | 20% | 2 | [7 empty] | 1085 | [7 empty] | 2.7 | 665 | [17 empty] | 135 | [28 empty] | 2894
| H44 | [6 empty] | 42.5 | 270 | 180 | 0.67 | 20% | 2 | [7 empty] | 1085 | [7 empty] | 2.7 | 665 | [17 empty] | 180 | [28 empty] | 2859
| H45 | [6 empty] | 42.5 | 225 | 180 | 0.8 | 20% | 2 | [7 empty] | 1085 | [7 empty] | 2.7 | 665 | [17 empty] | 225 | [28 empty] | 2234
| H46 | [6 empty] | 42.5 | 180 | 180 | 1 | 20% | 2 | [7 empty] | 1085 | [7 empty] | 2.7 | 665 | [17 empty] | 270 | [28 empty] | 1685
| H47 | [6 empty] | 42.5 | 135 | 180 | 1.33 | 20% | 2 | [7 empty] | 1085 | [7 empty] | 2.7 | 665 | [17 empty] | 315 | [28 empty] | 1228
194 | H1 | 59.81 | 21.5 | 5.86 | 2.23 | 2.85 |  | 42.5 | 420 | 168 | 0.4 | 25% | 0.35 | [7 empty] | 1154.4 | [8 empty] | 707.6 | [46 empty] | 1574 | 53 | 武汉理工大学 | 张龙
195 | 56-NN | [6 empty] | 42.5 | 313 | 175 | 0.56 | 35% | 1.1 | [7 empty] | 992 | [9 empty] | 3.1 | 2.6% | 916 | [44 empty] | 42.7 | 北京交通大学 | 胡天安
| 48-NN | [6 empty] | 42.5 | 365 | 175 | 0.48 | 35% | 1.1 | [7 empty] | 1046 | [9 empty] | 3.1 | 2.6% | 822 | [44 empty] | 48.4
| 44-NN | [6 empty] | 42.5 | 398 | 175 | 0.44 | 35% | 1.1 | [7 empty] | 1069 | [9 empty] | 3.1 | 2.6% | 774 | [43 empty] | 2656 | 51.9
| 40-NN | [6 empty] | 42.5 | 438 | 175 | 0.4 | 35% | 1.1 | [7 empty] | 1082 | [9 empty] | 3.1 | 2.6% | 721 | [43 empty] | 2361 | 58.4
196 | C-J | [6 empty] | 42.5 | 405 | 158 | 0.39 | 18% | 0.75 | [7 empty] | 1266 | [7 empty] | 2.875 | 624 | [44 empty] | 1.356 |  | 2234.9 |  | 沈阳大学 | 叶文超
197 | 1~4 | [6 empty] | 42.5 | 300.31 | 157.31 | 0.53 | 18% | 0.94 | [6 empty] | 1231.64 | [8 empty] | 2.8 | 662 | [9 empty] | 75.6 | [7 empty] | 63 | [18 empty] | 16.9 | 21 | [8 empty] | 1184 | 53.11 | 辽宁工程技术大学 | 徐秒
2 | C30-0 | [6 empty] | 42.5 | 340 | 170 | 0.5 |  | 0.25 | [7 empty] | 1045.9 | [7 empty] | 2.8 | 855.8 | [44 empty] | 13.7 |  |  | 23.8 | 河北农业大学 | 王雅琳
| C35-0 | [6 empty] | 42.5 | 309.1 | 170 | 0.55 |  | 0.25 | [7 empty] | 1060.6 | [7 empty] | 2.8 | 867.8 | [44 empty] | 7.9 |  |  | 26.3 | 河北农业大学 | 王雅琳
3 | PC；硅粉为纳米SiO2;是氯离子扩散系数而非渗透系数 | [6 empty] | 42.5 | 470.2 | 197.5 | 0.42 | 27.5% | [8 empty] | 1054.3 | [7 empty] | 2.8 | 683.5 | [36 empty] | 2 | 0 | [6 empty] | 9.57 |  |  | 43.62 | 郑州大学 | 付倍磊
| M0S2C | [6 empty] | 42.5 | 460.8 | 197.5 | 0.42 | 27.5% | [8 empty] | 1054.3 | [7 empty] | 2.8 | 683.5 | [36 empty] | 2 | 9.4 | [6 empty] | 5.41 |  |  | 46.87 | 郑州大学 | 付倍磊
4 | A-0-0；各掺量单位为kg;是氯离子迁移系数而非渗透系数 | 63.08 | 21.21 | 6.34 | 1.62 | 3.45 |  | 42.5 | 375 | 185 | 0.49 | [8 empty] | 1193 | [8 empty] | 2.69 | 642 | [39 empty] | 84.36 | 15.64 |  |  |  | 5.7 |  |  | 48.64 | 河北建筑工程学院 | 单豆豆
5 | RAC;水的掺量加上了附加水的用量；28d抗压强度为估读值；孔隙率为估读值；是氯离子扩散系数而非渗透系数且为估读值 | 60.13 | 20.11 | 6.74 | 3.32 | 3.55 |  | 52.5 | 438 | 214 | 0.49 | 28% | 1 | [6 empty] | 1095 | [8 empty] | 2.5 | 609 | 0 | 0 | 0 |  | 3.71 | 52.35 | 29.12 | 1.21 | 2.97 |  | 88 | [20 empty] | 0.25 | 88.12 | 1.03 | 0.9 | 1.02 |  | 58 | 9% | [5 empty] | 2.8 |  |  | 82 | 常州大学 | 董超群
| MS1-50 | 60.13 | 20.11 | 6.74 | 3.32 | 3.55 |  | 52.5 | 438 | 214 | 0.49 | 28% | 1 | [6 empty] | 1095 | [8 empty] | 2.5 | 304 | 2.8 | 7% | 318 |  | 3.71 | 52.35 | 29.12 | 1.21 | 2.97 |  | 88 | [20 empty] | 0.25 | 88.12 | 1.03 | 0.9 | 1.02 |  | 58 | 8.7% | [5 empty] | 2.6 |  |  | 86 | 常州大学 | 董超群
| MS1-100 | 60.13 | 20.11 | 6.74 | 3.32 | 3.55 |  | 52.5 | 438 | 214 | 0.49 | 28% | 1 | [6 empty] | 1095 | [8 empty] | 2.5 | 0 | 2.8 | 7% | 636 |  | 3.71 | 52.35 | 29.12 | 1.21 | 2.97 |  | 88 | [20 empty] | 0.25 | 88.12 | 1.03 | 0.9 | 1.02 |  | 58 | 10.4% | [5 empty] | 3.2 |  |  | 90 | 常州大学 | 董超群
| MS2-50 | 60.13 | 20.11 | 6.74 | 3.32 | 3.55 |  | 52.5 | 438 | 214 | 0.49 | 28% | 1 | [6 empty] | 1095 | [8 empty] | 2.5 | 304 | 3.2 | 10.2% | 319 |  | 3.71 | 52.35 | 29.12 | 1.21 | 2.97 |  | 88 | [20 empty] | 0.25 | 88.12 | 1.03 | 0.9 | 1.02 |  | 58 | 11.8% | [5 empty] | 3.3 |  |  | 83 | 常州大学 | 董超群
| MS2-75 | 60.13 | 20.11 | 6.74 | 3.32 | 3.55 |  | 52.5 | 438 | 214 | 0.49 | 28% | 1 | [6 empty] | 1095 | [8 empty] | 2.5 | 152 | 3.2 | 10.2% | 478 |  | 3.71 | 52.35 | 29.12 | 1.21 | 2.97 |  | 88 | [20 empty] | 0.25 | 88.12 | 1.03 | 0.9 | 1.02 |  | 58 | 11.1% | [5 empty] | 3 |  |  | 85 | 常州大学 | 董超群
| MS2-100 | 60.13 | 20.11 | 6.74 | 3.32 | 3.55 |  | 52.5 | 438 | 214 | 0.49 | 28% | 1 | [6 empty] | 1095 | [8 empty] | 2.5 | 0 | 3.2 | 10.2% | 638 |  | 3.71 | 52.35 | 29.12 | 1.21 | 2.97 |  | 88 | [20 empty] | 0.25 | 88.12 | 1.03 | 0.9 | 1.02 |  | 58 | 12% | [5 empty] | 3.4 |  |  | 78 | 常州大学 | 董超群
| MS3-25 | 60.13 | 20.11 | 6.74 | 3.32 | 3.55 |  | 52.5 | 438 | 214 | 0.49 | 28% | 1 | [6 empty] | 1095 | [8 empty] | 2.5 | 456 | 2.3 | 15.6% | 154 |  | 3.71 | 52.35 | 29.12 | 1.21 | 2.97 |  | 88 | [20 empty] | 0.25 | 88.12 | 1.03 | 0.9 | 1.02 |  | 58 | 11.1% | [5 empty] | 3 |  |  | 82 | 常州大学 | 董超群
| NS3-50 | 60.13 | 20.11 | 6.74 | 3.32 | 3.55 |  | 52.5 | 438 | 214 | 0.49 | 28% | 1 | [6 empty] | 1095 | [8 empty] | 2.5 | 304 | 2.3 | 15.6% | 308 |  | 3.71 | 52.35 | 29.12 | 1.21 | 2.97 |  | 88 | [20 empty] | 0.25 | 88.12 | 1.03 | 0.9 | 1.02 |  | 58 | 10.4% | [5 empty] | 3.2 |  |  | 84 | 常州大学 | 董超群
| MS3-75 | 60.13 | 20.11 | 6.74 | 3.32 | 3.55 |  | 52.5 | 438 | 214 | 0.49 | 28% | 1 | [6 empty] | 1095 | [8 empty] | 2.5 | 152 | 2.3 | 15.6% | 462 |  | 3.71 | 52.35 | 29.12 | 1.21 | 2.97 |  | 88 | [20 empty] | 0.25 | 88.12 | 1.03 | 0.9 | 1.02 |  | 58 | 11.8% | [5 empty] | 3.3 |  |  | 78 | 常州大学 | 董超群
| MS3-100 | 60.13 | 20.11 | 6.74 | 3.32 | 3.55 |  | 52.5 | 438 | 214 | 0.49 | 28% | 1 | [6 empty] | 1095 | [8 empty] | 2.5 | 0 | 2.3 | 15.6% | 616 |  | 3.71 | 52.35 | 29.12 | 1.21 | 2.97 |  | 88 | [20 empty] | 0.25 | 88.12 | 1.03 | 0.9 | 1.02 |  | 58 | 13.2% | [5 empty] | 4.2 |  |  | 70 | 常州大学 | 董超群
6 | C30 | [6 empty] | 42.5 | 200 | 160 | 0.44 |  | 1 | [7 empty] | 1050 | [7 empty] | 3 | 820 | [10 empty] | 90 | [6 empty] | 70 | [28 empty] | 844.5 | 37.5 | 东北电力大学 | 张云艺
| C40 | [6 empty] | 42.5 | 230 | 155 | 0.37 |  | 1 | [7 empty] | 1201 | [7 empty] | 3 | 619 | [10 empty] | 100 | [6 empty] | 90 | [28 empty] | 532.2 | 45 | 东北电力大学 | 张云艺
7 | 用水量单位为ml；其余各掺量单位为g | [6 empty] | 42.5 | 1820 | 550 | 0.3 |  | 0.5 | [7 empty] | 2980 | [7 empty] | 2.76 | 1970 | [47 empty] | 46.5 | 吉林建筑大学 | 孙帅
[8 empty] | 42.5 | 910 | 300 | 0.3 |  | 0.5 | [7 empty] | 2470 | [7 empty] | 2.76 | 1000 | [46 empty] | 1080 |  | 吉林建筑大学 | 孙帅
8 | N/CN；各掺量单位为kg | [6 empty] | 42.5 | 325 | 155 | 0.32 | 32% | 1.7 | [6 empty] | 1073 | [8 empty] | 2.6 | 658 | [10 empty] | 63 | [6 empty] | 97 | [26 empty] | 7.44 |  |  |  | 广州大学 | 邓嘉辉
9 |  | 63.56 | 21.86 | 4.44 | 1.71 | 2.43 |  | 42.5 | 299 | 180 | 0.6 |  | 0.2 | [6 empty] | 1249 | [9 empty] | 672 | [44 empty] | 24.6 |  |  | 44.512 | 华南理工大学 | 成耀扬
|  | 63.56 | 21.86 | 4.44 | 1.71 | 2.43 |  | 42.5 | 368 | 180 | 0.5 |  | 0.2 | [6 empty] | 1204 | [9 empty] | 648 | [44 empty] | 22.32 |  |  | 55.088 | 华南理工大学 | 成耀扬
|  | 63.56 | 21.86 | 4.44 | 1.71 | 2.43 |  | 42.5 | 448 | 180 | 0.4 |  | 0.2 | [6 empty] | 1152 | [9 empty] | 620 | [44 empty] | 14.59 |  |  | 70.77 | 华南理工大学 | 成耀扬
12 | PC;是氯离子扩散系数而非渗透系数 | 58.24 | 24.14 | 5.82 | 4.37 | 3.22 |  | 42.5 | 450 | 155 | 0.34 | 25% | 0.2 | [6 empty] | 1095 | [8 empty] | 2.85 | 700 | [44 empty] | 7.12 |  |  | 65.3 | 郑州大学 | 马娇
[69 empty] | 6.328% | 3.6% | 46.5% | 6.5% | 43.4%
14 | NC | [6 empty] | 42.5 | 390 | 272.5 | 0.5 | 30% | 1 |  |  |  | 848 | [13 empty] | 2.56 | 822 | [45 empty] | 37.1 | 大连理工大学 | 李增尧
| C50 | [6 empty] | 42.5 | 450 | 180 | 0.4 | 30% | 0.28 | [5 empty] | 1070 | [11 empty] | 2.56 | 714 | [42 empty] | 7.13 |  |  | 54.5 | 大连理工大学 | 李增尧
15 | CG1；各掺量单位为kg | 57.4 | 21.91 | 6.41 | 4.39 | 2.68 |  | 42.5 | 434 | 260 |  |  | 0.04 | [6 empty] | 405 | [9 empty] | 405 |  |  |  |  | 2.96 | 54.21 | 31.55 | 0.86 | 3.49 |  |  |  | 38.73 | 31.4 | 13.98 | 6.37 | 0.36 | [29 empty] | 7038.4 | 35.38 | 广州大学 | 钟俊鹏
| 1.86GGBFS15 | 57.4 | 21.91 | 6.41 | 4.39 | 2.68 |  | 42.5 | 369 | 260 |  |  | 0.05 | [6 empty] | 405 | [9 empty] | 405 |  |  |  |  | 2.96 | 54.21 | 31.55 | 0.86 | 3.49 |  |  |  | 38.73 | 31.4 | 13.98 | 6.37 | 0.36 | 60 | [28 empty] | 2440.8 | 31.26 | 广州大学 | 钟俊鹏
| 1.86GGBFS25 | 57.4 | 21.91 | 6.41 | 4.39 | 2.68 |  | 42.5 | 325 | 260 |  |  | 0.05 | [6 empty] | 405 | [9 empty] | 405 |  |  |  |  | 2.96 | 54.21 | 31.55 | 0.86 | 3.49 |  |  |  | 38.73 | 31.4 | 13.98 | 6.37 | 0.36 | 101 | [28 empty] | 1443.3 | 30.92 | 广州大学 | 钟俊鹏
| 1.86GGBFS35 | 57.4 | 21.91 | 6.41 | 4.39 | 2.68 |  | 42.5 | 282 | 260 |  |  | 0.05 | [6 empty] | 405 | [9 empty] | 405 |  |  |  |  | 2.96 | 54.21 | 31.55 | 0.86 | 3.49 |  |  |  | 38.73 | 31.4 | 13.98 | 6.37 | 0.36 | 141 | [28 empty] | 824.3 | 29.87 | 广州大学 | 钟俊鹏
| 1.86FA15 | 57.4 | 21.91 | 6.41 | 4.39 | 2.68 |  | 42.5 | 369 | 260 |  |  | 0.05 | [6 empty] | 405 | [9 empty] | 405 |  |  |  |  | 2.96 | 54.21 | 31.55 | 0.86 | 3.49 | 51 |  |  | 38.73 | 31.4 | 13.98 | 6.37 | 0.36 | [29 empty] | 5589.2 | 33.93 | 广州大学 | 钟俊鹏
| 1.86FA25 | 57.4 | 21.91 | 6.41 | 4.39 | 2.68 |  | 42.5 | 325 | 260 |  |  | 0.05 | [6 empty] | 405 | [9 empty] | 405 |  |  |  |  | 2.96 | 54.21 | 31.55 | 0.86 | 3.49 | 85 |  |  | 38.73 | 31.4 | 13.98 | 6.37 | 0.36 | [29 empty] | 5303.3 | 28.35 | 广州大学 | 钟俊鹏
| 1.86FA35 | 57.4 | 21.91 | 6.41 | 4.39 | 2.68 |  | 42.5 | 282 | 260 |  |  | 0.05 | [6 empty] | 405 | [9 empty] | 405 |  |  |  |  | 2.96 | 54.21 | 31.55 | 0.86 | 3.49 | 118 |  |  | 38.73 | 31.4 | 13.98 | 6.37 | 0.36 | [29 empty] | 4727.2 | 27.8 | 广州大学 | 钟俊鹏
| CG2 | 57.4 | 21.91 | 6.41 | 4.39 | 2.68 |  | 42.5 | 554 | 221 |  |  | 0.14 | [6 empty] | 405 | [9 empty] | 405 |  |  |  |  | 2.96 | 54.21 | 31.55 | 0.86 | 3.49 |  |  |  | 38.73 | 31.4 | 13.98 | 6.37 | 0.36 | [29 empty] | 4542.5 | 48.95 | 广州大学 | 钟俊鹏
| 1.24GGBFS15 | 57.4 | 21.91 | 6.41 | 4.39 | 2.68 |  | 42.5 | 471 | 221 |  |  | 0.02 | [6 empty] | 405 | [9 empty] | 405 |  |  |  |  | 2.96 | 54.21 | 31.55 | 0.86 | 3.49 |  |  |  | 38.73 | 31.4 | 13.98 | 6.37 | 0.36 | 77 | [28 empty] | 922.6 | 51.49 | 广州大学 | 钟俊鹏
| 1.24GGBFS25 | 57.4 | 21.91 | 6.41 | 4.39 | 2.68 |  | 42.5 | 415 | 221 |  |  | 0.02 | [6 empty] | 405 | [9 empty] | 405 |  |  |  |  | 2.96 | 54.21 | 31.55 | 0.86 | 3.49 |  |  |  | 38.73 | 31.4 | 13.98 | 6.37 | 0.36 | 129 | [28 empty] | 386.4 | 46.24 | 广州大学 | 钟俊鹏
| 1.24GGBFS35 | 57.4 | 21.91 | 6.41 | 4.39 | 2.68 |  | 42.5 | 360 | 221 |  |  | 0.02 | [6 empty] | 405 | [9 empty] | 405 |  |  |  |  | 2.96 | 54.21 | 31.55 | 0.86 | 3.49 |  |  |  | 38.73 | 31.4 | 13.98 | 6.37 | 0.36 | 180 | [28 empty] | 241.3 | 47.17 | 广州大学 | 钟俊鹏
| 1.24FA15 | 57.4 | 21.91 | 6.41 | 4.39 | 2.68 |  | 42.5 | 471 | 221 |  |  | 0.02 | [6 empty] | 405 | [9 empty] | 405 |  |  |  |  | 2.96 | 54.21 | 31.55 | 0.86 | 3.49 | 65 |  |  | 38.73 | 31.4 | 13.98 | 6.37 | 0.36 | [29 empty] | 4373.4 | 48.64 | 广州大学 | 钟俊鹏
| 1.24FA25 | 57.4 | 21.91 | 6.41 | 4.39 | 2.68 |  | 42.5 | 415 | 221 |  |  | 0.02 | [6 empty] | 405 | [9 empty] | 405 |  |  |  |  | 2.96 | 54.21 | 31.55 | 0.86 | 3.49 | 108 |  |  | 38.73 | 31.4 | 13.98 | 6.37 | 0.36 | [29 empty] | 3764.7 | 48.44 | 广州大学 | 钟俊鹏
| 1.24FA35 | 57.4 | 21.91 | 6.41 | 4.39 | 2.68 |  | 42.5 | 369 | 221 |  |  | 0.02 | [6 empty] | 405 | [9 empty] | 405 |  |  |  |  | 2.96 | 54.21 | 31.55 | 0.86 | 3.49 | 151 |  |  | 38.73 | 31.4 | 13.98 | 6.37 | 0.36 | [29 empty] | 3215.3 | 41.94 | 广州大学 | 钟俊鹏
18 | S0B0P0;C35 | 31.31 | 1.94 | 0.9 | 0.29 | 0.23 |  | 42.5 | 389 | 210 | 0.54 | [7 empty] | 1103 | [9 empty] | 2.7 | 648 | [46 empty] | 3229.8 | 44.3 | 安徽理工大学 | 姜君蓓
21 | S1-1；掺了外加剂（抗硫酸盐腐蚀外加剂）加了一个新列 | 56.4 | 21.6 | 4.9 | 3.4 | 3.3 |  | 42.5 | 425 | 145 | 0.33 | 27% | 2.6 |  |  | 0 |  |  |  | 1227.6 | [8 empty] | 2.86 | 721 |  |  |  |  | 6.6 | 55.9 | 17.3 | 3.8 | 5.9 |  | 0 |  | 41.4 | 25.9 | 8.4 | 4.5 | 2.6 | 0 | [13 empty] | 1.2 | 88.3 | 0.9 | 0.2 | 0.7 |  | 14 | [6 empty] | 1.13 |  | 589.8 | 87 | 华北水利水电大学 | 祝苗苗
| G1-1 | 56.4 | 21.6 | 4.9 | 3.4 | 3.3 |  | 42.5 | 425 | 145 | 0.33 | 27% | 1.6 |  |  | 0 |  |  |  | 1253.2 | [8 empty] | 2.86 | 674.8 |  |  |  |  | 6.6 | 55.9 | 17.3 | 3.8 | 5.9 |  | 0 |  | 41.4 | 25.9 | 8.4 | 4.5 | 2.6 | 14 | [13 empty] | 1.2 | 88.3 | 0.9 | 0.2 | 0.7 |  | 0 | [8 empty] | 1756.3 | 62.8 | 华北水利水电大学 | 祝苗苗
| S1G2-1 | 56.4 | 21.6 | 4.9 | 3.4 | 3.3 |  | 42.5 | 385 | 145 | 0.33 | 27% | 2.4 |  |  | 0 |  |  |  | 1217.5 | [8 empty] | 2.86 | 715.1 |  |  |  |  | 6.6 | 55.9 | 17.3 | 3.8 | 5.9 |  | 0 |  | 41.4 | 25.9 | 8.4 | 4.5 | 2.6 | 40 | [13 empty] | 1.2 | 88.3 | 0.9 | 0.2 | 0.7 |  | 14 | [6 empty] | 0.96 |  | 499.9 | 82.3 | 华北水利水电大学 | 祝苗苗
| F1S2-2 | 56.4 | 21.6 | 4.9 | 3.4 | 3.3 |  | 42.5 | 425 | 145 | 0.29 | 27% | 2.2 |  |  | 0 |  |  |  | 1187 | [8 empty] | 2.86 | 697.1 |  |  |  |  | 6.6 | 55.9 | 17.3 | 3.8 | 5.9 |  | 35 |  | 41.4 | 25.9 | 8.4 | 4.5 | 2.6 | 0 | [13 empty] | 1.2 | 88.3 | 0.9 | 0.2 | 0.7 |  | 40 | [6 empty] | 0.12 |  | 41.8 | 83.7 | 华北水利水电大学 | 祝苗苗
| F1G2-2 | 56.4 | 21.6 | 4.9 | 3.4 | 3.3 |  | 42.5 | 425 | 145 | 0.29 | 27% | 1.8 |  |  | 0 |  |  |  | 1211.8 | [8 empty] | 2.86 | 652.5 |  |  |  |  | 6.6 | 55.9 | 17.3 | 3.8 | 5.9 |  | 35 |  | 41.4 | 25.9 | 8.4 | 4.5 | 2.6 | 40 | [13 empty] | 1.2 | 88.3 | 0.9 | 0.2 | 0.7 |  | 0 | [8 empty] | 1193.3 | 65.4 | 华北水利水电大学 | 祝苗苗
| F1S2G2-2 | 56.4 | 21.6 | 4.9 | 3.4 | 3.3 |  | 42.5 | 385 | 145 | 0.29 | 27% | 2.2 |  |  | 0 |  |  |  | 1177 | [8 empty] | 2.86 | 691.2 |  |  |  |  | 6.6 | 55.9 | 17.3 | 3.8 | 5.9 |  | 35 |  | 41.4 | 25.9 | 8.4 | 4.5 | 2.6 | 40 | [13 empty] | 1.2 | 88.3 | 0.9 | 0.2 | 0.7 |  | 40 | [6 empty] | 0.77 |  | 182.4 | 82.4 | 华北水利水电大学 | 祝苗苗
| F2S3-3 | 56.4 | 21.6 | 4.9 | 3.4 | 3.3 |  | 42.5 | 425 | 145 | 0.25 | 27% | 2.2 |  |  | 0 |  |  |  | 1138 | [8 empty] | 2.86 | 668.3 |  |  |  |  | 6.6 | 55.9 | 17.3 | 3.8 | 5.9 |  | 55 |  | 41.4 | 25.9 | 8.4 | 4.5 | 2.6 | 0 | [13 empty] | 1.2 | 88.3 | 0.9 | 0.2 | 0.7 |  | 100 | [6 empty] | 0.15 |  | 48.3 | 102.5 | 华北水利水电大学 | 祝苗苗
| F2G3-3 | 56.4 | 21.6 | 4.9 | 3.4 | 3.3 |  | 42.5 | 425 | 145 | 0.25 | 27% | 1.8 |  |  | 0 |  |  |  | 1161.8 | [8 empty] | 2.86 | 625.6 |  |  |  |  | 6.6 | 55.9 | 17.3 | 3.8 | 5.9 |  | 55 |  | 41.4 | 25.9 | 8.4 | 4.5 | 2.6 | 100 | [13 empty] | 1.2 | 88.3 | 0.9 | 0.2 | 0.7 |  | 0 | [8 empty] | 708.3 | 77 | 华北水利水电大学 | 祝苗苗
| F2S3G2-3 | 56.4 | 21.6 | 4.9 | 3.4 | 3.3 |  | 42.5 | 385 | 145 | 0.25 | 27% | 2.4 |  |  | 0 |  |  |  | 1127.9 | [8 empty] | 2.86 | 662.4 |  |  |  |  | 6.6 | 55.9 | 17.3 | 3.8 | 5.9 |  | 55 |  | 41.4 | 25.9 | 8.4 | 4.5 | 2.6 | 40 | [13 empty] | 1.2 | 88.3 | 0.9 | 0.2 | 0.7 |  | 100 | [6 empty] | 0.62 |  | 164.6 | 89.5 | 华北水利水电大学 | 祝苗苗
| F1S2A1-2 | 56.4 | 21.6 | 4.9 | 3.4 | 3.3 |  | 42.5 | 375 | 145 | 0.29 | 27% | 3 |  |  | 50 |  |  |  | 1221.5 | [8 empty] | 2.86 | 657.7 |  |  |  |  | 6.6 | 55.9 | 17.3 | 3.8 | 5.9 |  | 35 |  | 41.4 | 25.9 | 8.4 | 4.5 | 2.6 | 0 | [13 empty] | 1.2 | 88.3 | 0.9 | 0.2 | 0.7 |  | 40 | [6 empty] | 0.13 |  | 31.3 | 96.3 | 华北水利水电大学 | 祝苗苗
| F1G2A1-2 | 56.4 | 21.6 | 4.9 | 3.4 | 3.3 |  | 42.5 | 375 | 145 | 0.29 | 27% | 2 |  |  | 50 |  |  |  | 1207.4 | [8 empty] | 2.86 | 650.1 |  |  |  |  | 6.6 | 55.9 | 17.3 | 3.8 | 5.9 |  | 35 |  | 41.4 | 25.9 | 8.4 | 4.5 | 2.6 | 40 | [13 empty] | 1.2 | 88.3 | 0.9 | 0.2 | 0.7 |  | 0 | [8 empty] | 221 | 64 | 华北水利水电大学 | 祝苗苗
| F1S2G2A1-2 | 56.4 | 21.6 | 4.9 | 3.4 | 3.3 |  | 42.5 | 335 | 145 | 0.29 | 27% | 2.8 |  |  | 50 |  |  |  | 1211.1 | [8 empty] | 2.86 | 652.1 |  |  |  |  | 6.6 | 55.9 | 17.3 | 3.8 | 5.9 |  | 35 |  | 41.4 | 25.9 | 8.4 | 4.5 | 2.6 | 40 | [13 empty] | 1.2 | 88.3 | 0.9 | 0.2 | 0.7 |  | 40 | [6 empty] | 0.12 |  | 27.4 | 102 | 华北水利水电大学 | 祝苗苗
| F1S2A2-2 | 56.4 | 21.6 | 4.9 | 3.4 | 3.3 |  | 42.5 | 365 | 145 | 0.29 | 27% | 2.8 |  |  | 60 |  |  |  | 1220.6 | [8 empty] | 2.86 | 657.2 |  |  |  |  | 6.6 | 55.9 | 17.3 | 3.8 | 5.9 |  | 35 |  | 41.4 | 25.9 | 8.4 | 4.5 | 2.6 | 0 | [13 empty] | 1.2 | 88.3 | 0.9 | 0.2 | 0.7 |  | 40 | [6 empty] | 0.1 |  | 27.3 | 98.1 | 华北水利水电大学 | 祝苗苗
| F1G2A2-2 | 56.4 | 21.6 | 4.9 | 3.4 | 3.3 |  | 42.5 | 365 | 145 | 0.29 | 27% | 2.2 |  |  | 60 |  |  |  | 1206.5 | [8 empty] | 2.86 | 649.6 |  |  |  |  | 6.6 | 55.9 | 17.3 | 3.8 | 5.9 |  | 35 |  | 41.4 | 25.9 | 8.4 | 4.5 | 2.6 | 40 | [13 empty] | 1.2 | 88.3 | 0.9 | 0.2 | 0.7 |  | 0 | [8 empty] | 184.2 | 75.2 | 华北水利水电大学 | 祝苗苗
| F1S2G2A2-2 | 56.4 | 21.6 | 4.9 | 3.4 | 3.3 |  | 42.5 | 325 | 145 | 0.29 | 27% | 2.8 |  |  | 60 |  |  |  | 1210.2 | [8 empty] | 2.86 | 651.6 |  |  |  |  | 6.6 | 55.9 | 17.3 | 3.8 | 5.9 |  | 35 |  | 41.4 | 25.9 | 8.4 | 4.5 | 2.6 | 40 | [13 empty] | 1.2 | 88.3 | 0.9 | 0.2 | 0.7 |  | 40 | [6 empty] | 0.1 |  | 24.9 | 91.3 | 华北水利水电大学 | 祝苗苗
24 | NS0；是氯离子迁移系数而非渗透系数 | 63.41 | 20.08 | 5.09 | 2.06 | 3.81 |  | 42.5 | 360 | 215 | 0.6 | 25% | [7 empty] | 1095 | [8 empty] | 2.68 | 730 | [39 empty] | 14.56% | 32.61% | 25.72% | 27.11% |  | 7.8 |  |  | 38.34 | 广州大学 | 苏鑫
| NC0 | 63.41 | 20.08 | 5.09 | 2.06 | 3.81 |  | 42.5 | 360 | 215 | 0.6 | 25% | [7 empty] | 1095 | [8 empty] | 2.68 | 730 | [44 empty] | 7.85 |  |  | 37.71 | 广州大学 | 苏鑫
| NSNC0 | 63.41 | 20.08 | 5.09 | 2.06 | 3.81 |  | 42.5 | 360 | 215 | 0.6 | 25% | [7 empty] | 1095 | [8 empty] | 2.68 | 730 | [44 empty] | 7.9 |  |  | 35.07 | 广州大学 | 苏鑫
25 | CC1-0 | 62.73 | 17.8 | 6.38 | 1.94 | 5.83 |  | 42.5 | 400 | 172 | 0.43 | 30% | 1.2 | [7 empty] | 859 | [7 empty] | 2.53 | 870 |  |  |  |  | 2.41 | 57.36 | 28.68 | 1.28 | 4.29 |  | 0 | [33 empty] | 0.78 |  |  | 35.4 | 青岛理工大学 | 张天宇
| CC1-15 | 62.73 | 17.8 | 6.38 | 1.94 | 5.83 |  | 42.5 | 340 | 172 | 0.43 | 30% | 1.2 | [7 empty] | 859 | [7 empty] | 2.53 | 870 |  |  |  |  | 2.41 | 57.36 | 28.68 | 1.28 | 4.29 |  | 60 | [33 empty] | 0.73 |  |  | 38.6 | 青岛理工大学 | 张天宇
| CC1-30 | 62.73 | 17.8 | 6.38 | 1.94 | 5.83 |  | 42.5 | 280 | 172 | 0.43 | 30% | 1.2 | [7 empty] | 859 | [7 empty] | 2.53 | 870 |  |  |  |  | 2.41 | 57.36 | 28.68 | 1.28 | 4.29 |  | 120 | [33 empty] | 0.7 |  |  | 40.3 | 青岛理工大学 | 张天宇
| CC1-45 | 62.73 | 17.8 | 6.38 | 1.94 | 5.83 |  | 42.5 | 220 | 172 | 0.43 | 30% | 1.2 | [7 empty] | 859 | [7 empty] | 2.53 | 870 |  |  |  |  | 2.41 | 57.36 | 28.68 | 1.28 | 4.29 |  | 180 | [33 empty] | 0.83 |  |  | 28.5 | 青岛理工大学 | 张天宇
| CC2-0 | 62.73 | 17.8 | 6.38 | 1.94 | 5.83 |  | 42.5 | 440 | 163 | 0.37 | 30% | 1.2 | [7 empty] | 861 | [7 empty] | 2.53 | 843 |  |  |  |  | 2.41 | 57.36 | 28.68 | 1.28 | 4.29 |  | 0 | [33 empty] | 0.73 |  |  | 40.7 | 青岛理工大学 | 张天宇
| CC2-15 | 62.73 | 17.8 | 6.38 | 1.94 | 5.83 |  | 42.5 | 374 | 163 | 0.37 | 30% | 1.2 | [7 empty] | 861 | [7 empty] | 2.53 | 843 |  |  |  |  | 2.41 | 57.36 | 28.68 | 1.28 | 4.29 |  | 66 | [33 empty] | 0.7 |  |  | 42.1 | 青岛理工大学 | 张天宇
| CC2-30 | 62.73 | 17.8 | 6.38 | 1.94 | 5.83 |  | 42.5 | 308 | 163 | 0.37 | 30% | 1.2 | [7 empty] | 861 | [7 empty] | 2.53 | 843 |  |  |  |  | 2.41 | 57.36 | 28.68 | 1.28 | 4.29 |  | 132 | [33 empty] | 0.62 |  |  | 44.3 | 青岛理工大学 | 张天宇
| CC2-45 | 62.73 | 17.8 | 6.38 | 1.94 | 5.83 |  | 42.5 | 242 | 163 | 0.37 | 30% | 1.2 | [7 empty] | 861 | [7 empty] | 2.53 | 843 |  |  |  |  | 2.41 | 57.36 | 28.68 | 1.28 | 4.29 |  | 198 | [33 empty] | 0.83 |  |  | 34.5 | 青岛理工大学 | 张天宇
| CC3-0 | 62.73 | 17.8 | 6.38 | 1.94 | 5.83 |  | 42.5 | 460 | 157 | 0.34 | 30% | 1.2 | [7 empty] | 852 | [7 empty] | 2.53 | 840 |  |  |  |  | 2.41 | 57.36 | 28.68 | 1.28 | 4.29 |  | 0 | [33 empty] | 0.7 |  |  | 45.2 | 青岛理工大学 | 张天宇
| CC3-15 | 62.73 | 17.8 | 6.38 | 1.94 | 5.83 |  | 42.5 | 391 | 157 | 0.34 | 30% | 1.2 | [7 empty] | 852 | [7 empty] | 2.53 | 840 |  |  |  |  | 2.41 | 57.36 | 28.68 | 1.28 | 4.29 |  | 69 | [33 empty] | 0.65 |  |  | 49.7 | 青岛理工大学 | 张天宇
| CC3-30 | 62.73 | 17.8 | 6.38 | 1.94 | 5.83 |  | 42.5 | 322 | 157 | 0.34 | 30% | 1.2 | [7 empty] | 852 | [7 empty] | 2.53 | 840 |  |  |  |  | 2.41 | 57.36 | 28.68 | 1.28 | 4.29 |  | 138 | [33 empty] | 0.59 |  |  | 52.3 | 青岛理工大学 | 张天宇
| CC3-45 | 62.73 | 17.8 | 6.38 | 1.94 | 5.83 |  | 42.5 | 253 | 157 | 0.34 | 30% | 1.2 | [7 empty] | 852 | [7 empty] | 2.53 | 840 |  |  |  |  | 2.41 | 57.36 | 28.68 | 1.28 | 4.29 |  | 207 | [33 empty] | 0.77 |  |  | 39.3 | 青岛理工大学 | 张天宇
26 | B9W0 |  |  |  | 4.02 |  |  | 42.5 | 396 | 206 | 0.52 | 30% | 0.1 | [6 empty] | 1184 | [8 empty] | 2.92 | 609 | [44 empty] | 9.5 |  |  | 42.1 | 郑州大学 | 张文彬
28 | OPC | [6 empty] | 42.5 | 390 | 195 | 0.5 | [8 empty] | 1212.4 | [8 empty] | 2.61 | 652.8 | [12 empty] | 35.58 | 36.1 | 16.32 | 11.32 |  | 0 | [26 empty] | 3.89 |  |  | 33.94 | 天津大学 | 赵宇鹏
| S25 | [6 empty] | 42.5 | 292.5 | 195 | 0.5 | [8 empty] | 1212.4 | [8 empty] | 2.61 | 652.8 | [12 empty] | 35.58 | 36.1 | 16.32 | 11.32 |  | 97.5 | [26 empty] | 3.3 |  |  | 35 | 天津大学 | 赵宇鹏
| S45 | [6 empty] | 42.5 | 214.5 | 195 | 0.5 | [8 empty] | 1212.4 | [8 empty] | 2.61 | 652.8 | [12 empty] | 35.58 | 36.1 | 16.32 | 11.32 |  | 175.5 | [26 empty] | 2.65 |  |  | 27 | 天津大学 | 赵宇鹏
| S65 | [6 empty] | 42.5 | 136.5 | 195 | 0.5 | [8 empty] | 1212.4 | [8 empty] | 2.61 | 652.8 | [12 empty] | 35.58 | 36.1 | 16.32 | 11.32 |  | 253.5 | [26 empty] | 2.5 |  |  | 23.11 | 天津大学 | 赵宇鹏
30 | POP-T；电通量为28d电通量估读值；28d抗压强度为估读值；孔径分布如下图 | 49.8 | 27.5 | 8.59 | 4.67 | 2.16 |  |  | 470 | 165 | 0.35 | 30% | 0.1 | [6 empty] | 1075 | [9 empty] | 700 | [46 empty] | 1380 | 52 | 佛山科学技术学院 | 许亮
200 | J1 原状焦灰/预消解焦灰 | 61.71 | 20.07 | 5.09 | 1.58 | 2.93 |  | 42.5 | 350 | 132.37 | 0.378 |  | 1.5 | [7 empty] | 1125 | [7 empty] | 2.4 | 750 |  |  |  |  | 7.01 | 45.19 | 17.82 | 1.12 | 8.18 |  | 0 |  | 39.02 | 36.87 | 12.51 | 9.23 | 1.48 | 0 | [26 empty] | 9.71 |  |  | 37.22 | 青岛理工大学 | 于春志
| J2 | 61.71 | 20.07 | 5.09 | 1.58 | 2.93 |  | 42.5 | 390 | 138.67 | 0.355 |  | 1.5 | [7 empty] | 1101 | [7 empty] | 2.4 | 734 |  |  |  |  | 7.01 | 45.19 | 17.82 | 1.12 | 8.18 |  | 0 |  | 39.02 | 36.87 | 12.51 | 9.23 | 1.48 | 0 | [26 empty] | 9.29 |  |  | 41.88
| J3 | 61.71 | 20.07 | 5.09 | 1.58 | 2.93 |  | 42.5 | 430 | 141 | 0.33 |  | 1.5 | [7 empty] | 1077 | [7 empty] | 2.4 | 718 |  |  |  |  | 7.01 | 45.19 | 17.82 | 1.12 | 8.18 |  | 0 |  | 39.02 | 36.87 | 12.51 | 9.23 | 1.48 | 0 | [26 empty] | 8.1 |  |  | 45.44
| J4 | 61.71 | 20.07 | 5.09 | 1.58 | 2.93 |  | 42.5 | 470 | 149.33 | 0.318 |  | 1.5 | [7 empty] | 1053 | [7 empty] | 2.4 | 702 |  |  |  |  | 7.01 | 45.19 | 17.82 | 1.12 | 8.18 |  | 0 |  | 39.02 | 36.87 | 12.51 | 9.23 | 1.48 | 0 | [26 empty] | 6.01 |  |  | 50.54
| K1 | 61.71 | 20.07 | 5.09 | 1.58 | 2.93 |  | 42.5 | 175 | 143.84 | 0.822 |  | 1.5 | [7 empty] | 1125 | [7 empty] | 2.4 | 750 |  |  |  |  | 7.01 | 45.19 | 17.82 | 1.12 | 8.18 |  | 0 |  | 39.02 | 36.87 | 12.51 | 9.23 | 1.48 | 175 | [26 empty] | 3.84 |  |  | 33.78
| K2 | 61.71 | 20.07 | 5.09 | 1.58 | 2.93 |  | 42.5 | 195 | 141.53 | 0.726 |  | 1.5 | [7 empty] | 1101 | [7 empty] | 2.4 | 734 |  |  |  |  | 7.01 | 45.19 | 17.82 | 1.12 | 8.18 |  | 0 |  | 39.02 | 36.87 | 12.51 | 9.23 | 1.48 | 195 | [26 empty] | 3.65 |  |  | 37.45
| K3 | 61.71 | 20.07 | 5.09 | 1.58 | 2.93 |  | 42.5 | 215 | 142.69 | 0.664 |  | 1.5 | [7 empty] | 1077 | [7 empty] | 2.4 | 718 |  |  |  |  | 7.01 | 45.19 | 17.82 | 1.12 | 8.18 |  | 0 |  | 39.02 | 36.87 | 12.51 | 9.23 | 1.48 | 215 | [26 empty] | 3.52 |  |  | 40.42
| K4 | 61.71 | 20.07 | 5.09 | 1.58 | 2.93 |  | 42.5 | 235 | 151.15 | 0.643 |  | 1.5 | [7 empty] | 1053 | [7 empty] | 2.4 | 702 |  |  |  |  | 7.01 | 45.19 | 17.82 | 1.12 | 8.18 |  | 0 |  | 39.02 | 36.87 | 12.51 | 9.23 | 1.48 | 235 | [26 empty] | 3.32 |  |  | 42.65
| F1 | 61.71 | 20.07 | 5.09 | 1.58 | 2.93 |  | 42.5 | 175 | 140.52 | 0.803 |  | 1.5 | [7 empty] | 1125 | [7 empty] | 2.4 | 750 |  |  |  |  | 7.01 | 45.19 | 17.82 | 1.12 | 8.18 |  | 175 |  | 39.02 | 36.87 | 12.51 | 9.23 | 1.48 | 0 | [26 empty] | 6.16 |  |  | 28.52
| F2 | 61.71 | 20.07 | 5.09 | 1.58 | 2.93 |  | 42.5 | 195 | 141.53 | 0.726 |  | 1.5 | [7 empty] | 1101 | [7 empty] | 2.4 | 734 |  |  |  |  | 7.01 | 45.19 | 17.82 | 1.12 | 8.18 |  | 195 |  | 39.02 | 36.87 | 12.51 | 9.23 | 1.48 | 0 | [26 empty] | 5.77 |  |  | 33.35
| F3 | 61.71 | 20.07 | 5.09 | 1.58 | 2.93 |  | 42.5 | 215 | 142.69 | 0.664 |  | 1.5 | [7 empty] | 1077 | [7 empty] | 2.4 | 718 |  |  |  |  | 7.01 | 45.19 | 17.82 | 1.12 | 8.18 |  | 215 |  | 39.02 | 36.87 | 12.51 | 9.23 | 1.48 | 0 | [26 empty] | 5.28 |  |  | 36.52
| F4 | 61.71 | 20.07 | 5.09 | 1.58 | 2.93 |  | 42.5 | 235 | 145.26 | 0.618 |  | 1.5 | [7 empty] | 1053 | [7 empty] | 2.4 | 702 |  |  |  |  | 7.01 | 45.19 | 17.82 | 1.12 | 8.18 |  | 235 |  | 39.02 | 36.87 | 12.51 | 9.23 | 1.48 | 0 | [26 empty] | 5.3 |  |  | 39.82
202 | S | [7 empty] | 368 | 161 | 0.44 |  | 1.3 | [6 empty] | 1085 | [9 empty] | 694 | [9 empty] | 92 | [34 empty] | 9.2 |  |  | 65 | 河北工业大学 | 张志军
| PS | [7 empty] | 368 | 161 | 0.44 |  | 1.4 | [6 empty] | 1085 | [9 empty] | 694 | [9 empty] | 92 | [34 empty] | 5.2 |  |  | 64.5
| KS | [7 empty] | 368 | 161 | 0.44 |  | 1.3 | [6 empty] | 1085 | [9 empty] | 694 | [9 empty] | 92 | [34 empty] | 4.1 |  |  | 65.5
| FS | [7 empty] | 368 | 161 | 0.44 |  | 1.2 | [6 empty] | 1085 | [9 empty] | 694 | [9 empty] | 92 | [34 empty] | 8.1 |  |  | 56
| 14.958um | [7 empty] | 368 | 161 | 0.44 |  | 1.4 | [6 empty] | 1085 | [9 empty] | 694 | [9 empty] | 92 | [34 empty] | 5.05 |  |  | 62
| 13.145um | [7 empty] | 368 | 161 | 0.44 |  | 1.4 | [6 empty] | 1085 | [9 empty] | 694 | [9 empty] | 92 | [34 empty] | 5 |  |  | 64
| 12.076um | [7 empty] | 368 | 161 | 0.44 |  | 1.4 | [6 empty] | 1085 | [9 empty] | 694 | [9 empty] | 92 | [34 empty] | 4.95 |  |  | 67.5
| FA1 | [7 empty] | 368 | 161 | 0.44 |  | 1.4 | [6 empty] | 1085 | [9 empty] | 694 | [9 empty] | 92 | [34 empty] | 5 |  |  | 60
| FA2 | [7 empty] | 368 | 161 | 0.44 |  | 1.4 | [6 empty] | 1085 | [9 empty] | 694 | [9 empty] | 92 | [34 empty] | 4.6 |  |  | 68
| Ⅰ级灰 | [7 empty] | 368 | 161 | 0.44 |  | 1.4 | [6 empty] | 1085 | [9 empty] | 694 | [9 empty] | 92 | [34 empty] | 3.8 |  |  | 57.5
| Ⅱ级灰 | [7 empty] | 368 | 161 | 0.44 |  | 1.4 | [6 empty] | 1085 | [9 empty] | 694 | [10 empty] | 92 | [33 empty] | 4 |  |  | 54.5
| 聚羧酸 | [7 empty] | 368 | 161 | 0.44 |  | 1.4 | [6 empty] | 1085 | [9 empty] | 693 | [9 empty] | 92 | [34 empty] | 2.196 |  |  | 56.6
| 萘系低 | [7 empty] | 368 | 161 | 0.44 |  | 1 | [6 empty] | 1085 | [9 empty] | 694 | [9 empty] | 92 | [34 empty] | 2.67 |  |  | 49
| 萘系高 | [7 empty] | 368 | 161 | 0.44 |  | 2.3 | [6 empty] | 1085 | [9 empty] | 694 | [9 empty] | 92 | [34 empty] | 6.58 |  |  | 52.2
| 1.0%聚羧酸 | [7 empty] | 368 | 161 | 0.44 |  | 1 | [6 empty] | 1085 | [9 empty] | 694 | [9 empty] | 92 | [34 empty] | 4.18 |  |  | 53
| 1.1 | [7 empty] | 368 | 161 | 0.44 |  | 1.1 | [6 empty] | 1085 | [9 empty] | 694 | [9 empty] | 92 | [34 empty] | 6.5
| 1.2 | [7 empty] | 368 | 161 | 0.44 |  | 1.2 | [6 empty] | 1085 | [9 empty] | 694 | [9 empty] | 92 | [34 empty] | 6.9 |  |  | 49.5
| 1.4 | [7 empty] | 368 | 161 | 0.44 |  | 1.4 | [6 empty] | 1085 | [9 empty] | 694 | [9 empty] | 92 | [34 empty] | 7.09 |  |  | 45.3
| 1.94细度模数 | [7 empty] | 368 | 161 | 0.44 |  | 1.4 | [6 empty] | 1085 | [8 empty] | 1.94 | 694 | [9 empty] | 92 | [34 empty] | 29.7 |  |  | 53
| 2.68 | [7 empty] | 368 | 161 | 0.44 |  | 1.4 | [6 empty] | 1085 | [8 empty] | 2.68 | 694 | [9 empty] | 92 | [34 empty] | 15.5 |  |  | 57.5
| 2.8 | [7 empty] | 368 | 161 | 0.44 |  | 1.4 | [6 empty] | 1085 | [8 empty] | 2.8 | 694 | [9 empty] | 92 | [34 empty] | 14.9 |  |  | 59
| 3.47 | [7 empty] | 368 | 161 | 0.44 |  | 1.4 | [6 empty] | 1085 | [8 empty] | 3.47 | 694 | [9 empty] | 92 | [34 empty] | 2.47 |  |  | 60
| 12%压碎指标 | [7 empty] | 368 | 161 | 0.44 |  | 1.4 | [6 empty] | 1085 | [9 empty] | 694 | [9 empty] | 92 | [34 empty] | 7.76 |  |  | 53
| 10% | [7 empty] | 368 | 161 | 0.44 |  | 1.4 | [6 empty] | 1085 | [9 empty] | 694 | [9 empty] | 92 | [34 empty] | 7.66 |  |  | 60.5
| 8% | [7 empty] | 368 | 161 | 0.44 |  | 1.4 | [6 empty] | 1085 | [9 empty] | 694 | [9 empty] | 92 | [34 empty] | 7.75 |  |  | 62
2O3 | D1 | [6 empty] | 42.5 | 238 | 143 | 0.6 | 35% | 1 | [7 empty] | 1104 | [11 empty] | 764 | [6 empty] | 159 | [27 empty] | 0 | [8 empty] | 285 | 45.3 | 西南交通大学 | 徐大祯
| D2 | [6 empty] | 42.5 | 264 | 141 | 0.53 | 35% | 1.03 | [7 empty] | 1109 | [11 empty] | 720 | [6 empty] | 176 | [27 empty] | 0 | [8 empty] | 205 | 55.3
| D3 | [6 empty] | 42.5 | 298 | 139 | 0.47 | 35% | 1.1 | [7 empty] | 1114 | [11 empty] | 664 | [6 empty] | 199 | [27 empty] | 0 | [8 empty] | 216 | 60.7
| D4 | [6 empty] | 42.5 | 316 | 137 | 0.43 | 35% | 1.18 | [7 empty] | 1120 | [11 empty] | 633 | [6 empty] | 211 | [27 empty] | 0 | [8 empty] | 176 | 66.3
| E1 | [6 empty] | 42.5 | 258 | 143 | 0.55 | 35% | 1.31 | [7 empty] | 1104 | [11 empty] | 769 | [6 empty] | 119 | [27 empty] | 20 | [8 empty] | 176 | 57.8
| E2 | [6 empty] | 42.5 | 286 | 141 | 0.49 | 35% | 1.5 | [7 empty] | 1109 | [11 empty] | 726 | [6 empty] | 132 | [27 empty] | 22 | [8 empty] | 115 | 62.8
| E3 | [6 empty] | 42.5 | 323 | 139 | 0.43 | 35% | 1.6 | [7 empty] | 1114 | [11 empty] | 670 | [6 empty] | 149 | [27 empty] | 25 | [8 empty] | 101 | 68.6
| E4 | [6 empty] | 42.5 | 343 | 137 | 0.4 | 35% | 1.6 | [7 empty] | 1120 | [11 empty] | 639 | [6 empty] | 158 | [27 empty] | 26 | [8 empty] | 105 | 64.2
| F1 | [6 empty] | 42.5 | 397 | 143 | 0.36 | 35% | 1.83 | [7 empty] | 1036 | [11 empty] | 882 | [6 empty] | 0 | [27 empty] | 0 | [8 empty] | 1071 | 66.4
| F2 | [6 empty] | 42.5 | 441 | 141 | 0.32 | 35% | 2.27 | [7 empty] | 1055 | [11 empty] | 829 | [6 empty] | 0 | [27 empty] | 0 | [8 empty] | 1029 | 68.7
| F3 | [6 empty] | 42.5 | 496 | 139 | 0.28 | 35% | 2.7 | [7 empty] | 1067 | [11 empty] | 773 | [6 empty] | 0 | [27 empty] | 0 | [8 empty] | 937 | 66.9
| F4 | [6 empty] | 42.5 | 527 | 137 | 0.26 | 35% | 2.7 | [7 empty] | 1056 | [11 empty] | 704 | [6 empty] | 0 | [27 empty] | 0 | [8 empty] | 745 | 67.6
| A2 | [6 empty] | 42.5 | 180 | 165 | 0.92 | 35% | 0.86 | [7 empty] | 1055 | [11 empty] | 829 | [7 empty] | 120 | [35 empty] | 601 | 30
| A3 | [6 empty] | 42.5 | 192 | 160 | 0.83 | 35% | 1.03 | [7 empty] | 1070 | [11 empty] | 807 | [7 empty] | 128 | [35 empty] | 593 | 33.1
| A4 | [6 empty] | 42.5 | 200 | 157 | 0.79 | 35% | 1.21 | [7 empty] | 1085 | [11 empty] | 786 | [7 empty] | 134 | [35 empty] | 476 | 32.4
| A5 | [6 empty] | 42.5 | 209 | 153 | 0.73 | 35% | 1.31 | [7 empty] | 1102 | [11 empty] | 766 | [7 empty] | 139 | [35 empty] | 444 | 30.2
| A6 | [6 empty] | 42.5 | 214 | 150 | 0.7 | 35% | 1.43 | [7 empty] | 1120 | [11 empty] | 747 | [7 empty] | 143 | [35 empty] | 415 | 41.2
| A7 | [6 empty] | 42.5 | 221 | 147 | 0.67 | 35% | 1.64 | [7 empty] | 1137 | [11 empty] | 727 | [7 empty] | 147 | [35 empty] | 373 | 43.6
| A8 | [6 empty] | 42.5 | 226 | 143 | 0.63 | 35% | 1.66 | [7 empty] | 1157 | [11 empty] | 709 | [7 empty] | 151 | [35 empty] | 332 | 42.9
| A9 | [6 empty] | 42.5 | 233 | 140 | 0.6 | 35% | 2.72 | [7 empty] | 1172 | [11 empty] | 689 | [7 empty] | 156 | [36 empty] | 55.5
| A10 | [6 empty] | 42.5 | 242 | 137 | 0.57 | 35% | 2.9 | [7 empty] | 1187 | [11 empty] | 668 | [7 empty] | 161 | [35 empty] | 314 | 59.7
| A11 | [6 empty] | 42.5 | 249 | 133 | 0.53 | 35% | 3.39 | [7 empty] | 1204 | [11 empty] | 648 | [7 empty] | 166 | [36 empty] | 60.5
| A12 | [6 empty] | 42.5 | 260 | 130 | 0.5 | 35% | 4.05 | [7 empty] | 1216 | [11 empty] | 626 | [7 empty] | 173 | [35 empty] | 294 | 59.8
| A13 | [6 empty] | 42.5 | 279 | 130 | 0.47 | 35% | 4.58 | [7 empty] | 1213 | [11 empty] | 598 | [7 empty] | 186 | [36 empty] | 61.8
| A14 | [6 empty] | 42.5 | 300 | 130 | 0.43 | 35% | 5.61 | [7 empty] | 1206 | [11 empty] | 568 | [7 empty] | 200 | [35 empty] | 264 | 62.4
| A15 | [6 empty] | 42.5 | 325 | 130 | 0.4 | 35% | 6.59 | [7 empty] | 1195 | [11 empty] | 537 | [7 empty] | 217 | [36 empty] | 62.1
| C6 | [6 empty] | 42.5 | 214 | 150 | 0.7009346 | 35% | 1.15 | [7 empty] | 1139 | [11 empty] | 741 | [7 empty] | 143 | [35 empty] | 301 | 30.2
| C7 | [6 empty] | 42.5 | 221 | 147 | 0.6651584 | 35% | 1.28 | [7 empty] | 1147 | [11 empty] | 731 | [7 empty] | 147 | [35 empty] | 285 | 31.6
| C8 | [6 empty] | 42.5 | 229 | 145 | 0.6331878 | 35% | 1.81 | [7 empty] | 1152 | [11 empty] | 716 | [7 empty] | 153 | [35 empty] | 280 | 39.5
| C10 | [6 empty] | 42.5 | 256 | 145 | 0.56640625 | 35% | 1.81 | [7 empty] | 1152 | [11 empty] | 669 | [7 empty] | 171 | [35 empty] | 276 | 39
| C12 | [6 empty] | 42.5 | 286 | 143 | 0.5 | 35% | 1.99 | [7 empty] | 1157 | [11 empty] | 617 | [7 empty] | 191 | [35 empty] | 212 | 44.8
| C14 | [6 empty] | 42.5 | 321 | 139 | 0.4330218 | 35% | 2.41 | [7 empty] | 1167 | [11 empty] | 557 | [7 empty] | 214 | [35 empty] | 192 | 65.1
204 | NC1-1 | 56.64 | 21.47 | 5.8 | 3.24 | 4.04 |  | 32.5 | 372 | 175 | 0.47 | [9 empty] | 1204 | [7 empty] | 2.5 | 649 | [37 empty] | 25 | [8 empty] | 965.81 | 27 | 华东交通大学
205 | C30 | 63.9 | 21.57 | 4.45 | 1.88 | 2.76 |  | 42.5 | 320 | 162 | 0.50625 | 25% | 0.5 | [6 empty] | 1075 | [8 empty] | 2.3 | 810 | [44 empty] | 2.9 |  | 1225 | 38.5 | 中国建筑材料科学研究总院
| 压0.1f | 63.9 | 21.57 | 4.45 | 1.88 | 2.76 |  | 42.5 | 320 | 162 | 0.50625 | 25% | 0.5 | [6 empty] | 1075 | [8 empty] | 2.3 | 810 | [44 empty] | 2.6 |  | 1200
| 0.3f | 63.9 | 21.57 | 4.45 | 1.88 | 2.76 |  | 42.5 | 320 | 162 | 0.50625 | 25% | 0.5 | [6 empty] | 1075 | [8 empty] | 2.3 | 810 | [44 empty] | 2.05 |  | 1250
| 0.5f | 63.9 | 21.57 | 4.45 | 1.88 | 2.76 |  | 42.5 | 320 | 162 | 0.50625 | 25% | 0.5 | [6 empty] | 1075 | [8 empty] | 2.3 | 810 | [44 empty] | 2.45 |  | 1375
| 0.7f | 63.9 | 21.57 | 4.45 | 1.88 | 2.76 |  | 42.5 | 320 | 162 | 0.50625 | 25% | 0.5 | [6 empty] | 1075 | [8 empty] | 2.3 | 810 | [44 empty] | 3.95 |  | 2225
| 拉0.1f | 63.9 | 21.57 | 4.45 | 1.88 | 2.76 |  | 42.5 | 320 | 162 | 0.50625 | 25% | 0.5 | [6 empty] | 1075 | [8 empty] | 2.3 | 810 | [44 empty] | 2.9 |  | 1255
| 0.3f | 63.9 | 21.57 | 4.45 | 1.88 | 2.76 |  | 42.5 | 320 | 162 | 0.50625 | 25% | 0.5 | [6 empty] | 1075 | [8 empty] | 2.3 | 810 | [44 empty] | 3 |  | 1550
| 0.5f | 63.9 | 21.57 | 4.45 | 1.88 | 2.76 |  | 42.5 | 320 | 162 | 0.50625 | 25% | 0.5 | [6 empty] | 1075 | [8 empty] | 2.3 | 810 | [44 empty] | 4.2 |  | 2050
| 0.7f | 63.9 | 21.57 | 4.45 | 1.88 | 2.76 |  | 42.5 | 320 | 162 | 0.50625 | 25% | 0.5 | [6 empty] | 1075 | [8 empty] | 2.3 | 810 | [44 empty] | 8.8 |  | 3000
| CF30 | [7 empty] | 224 | 162 | 0.7232143 |  | 0.5 | [6 empty] | 1075 | [8 empty] | 2.3 | 810 |  |  |  |  | 2.93 | 65.7 | 20.63 | 2.25 | 4.65 | 96 | [34 empty] | 2.6 |  | 1125 | 35.4
| 压0.1f | [7 empty] | 224 | 162 | 0.7232143 |  | 0.5 | [6 empty] | 1075 | [8 empty] | 2.3 | 810 |  |  |  |  | 2.93 | 65.7 | 20.63 | 2.25 | 4.65 | 96 | [34 empty] | 2.4 |  | 1063
| 0.3f | [7 empty] | 224 | 162 | 0.7232143 |  | 0.5 | [6 empty] | 1075 | [8 empty] | 2.3 | 810 |  |  |  |  | 2.93 | 65.7 | 20.63 | 2.25 | 4.65 | 96 | [34 empty] | 2.1 |  | 1150
| 0.5f | [7 empty] | 224 | 162 | 0.7232143 |  | 0.5 | [6 empty] | 1075 | [8 empty] | 2.3 | 810 |  |  |  |  | 2.93 | 65.7 | 20.63 | 2.25 | 4.65 | 96 | [34 empty] | 3 |  | 1300
| 0.7f | [7 empty] | 224 | 162 | 0.7232143 |  | 0.5 | [6 empty] | 1075 | [8 empty] | 2.3 | 810 |  |  |  |  | 2.93 | 65.7 | 20.63 | 2.25 | 4.65 | 96 | [34 empty] | 3.5 |  | 1900
| 拉0.1f | [7 empty] | 224 | 162 | 0.7232143 |  | 0.5 | [6 empty] | 1075 | [8 empty] | 2.3 | 810 |  |  |  |  | 2.93 | 65.7 | 20.63 | 2.25 | 4.65 | 96 | [34 empty] | 2.9 |  | 1250
| 0.3f | [7 empty] | 224 | 162 | 0.7232143 |  | 0.5 | [6 empty] | 1075 | [8 empty] | 2.3 | 810 |  |  |  |  | 2.93 | 65.7 | 20.63 | 2.25 | 4.65 | 96 | [34 empty] | 3 |  | 1500
| 0.5f | [7 empty] | 224 | 162 | 0.7232143 |  | 0.5 | [6 empty] | 1075 | [8 empty] | 2.3 | 810 |  |  |  |  | 2.93 | 65.7 | 20.63 | 2.25 | 4.65 | 96 | [34 empty] | 5.25 |  | 1950
| 0.7f | [7 empty] | 224 | 162 | 0.7232143 |  | 0.5 | [6 empty] | 1075 | [8 empty] | 2.3 | 810 |  |  |  |  | 2.93 | 65.7 | 20.63 | 2.25 | 4.65 | 96 | [34 empty] | 9 |  | 2900
| CK30 | [7 empty] | 224 | 162 | 0.7232143 |  | 0.5 | [6 empty] | 1075 | [8 empty] | 2.3 | 810 | [12 empty] | 42.49 | 38.61 | 7.27 | 6.71 | 0.4 | 96 | [26 empty] | 2.62 |  | 1100 | 36.6
| 压0.1f | [7 empty] | 224 | 162 | 0.7232143 |  | 0.5 | [6 empty] | 1075 | [8 empty] | 2.3 | 810 | [12 empty] | 42.49 | 38.61 | 7.27 | 6.71 | 0.4 | 96 | [26 empty] | 2.55 |  | 1120
| 0.3f | [7 empty] | 224 | 162 | 0.7232143 |  | 0.5 | [6 empty] | 1075 | [8 empty] | 2.3 | 810 | [12 empty] | 42.49 | 38.61 | 7.27 | 6.71 | 0.4 | 96 | [26 empty] | 2.45 |  | 1125
| 0.5f | [7 empty] | 224 | 162 | 0.7232143 |  | 0.5 | [6 empty] | 1075 | [8 empty] | 2.3 | 810 | [12 empty] | 42.49 | 38.61 | 7.27 | 6.71 | 0.4 | 96 | [26 empty] | 2.46 |  | 1290
| 0.7f | [7 empty] | 224 | 162 | 0.7232143 |  | 0.5 | [6 empty] | 1075 | [8 empty] | 2.3 | 810 | [12 empty] | 42.49 | 38.61 | 7.27 | 6.71 | 0.4 | 96 | [26 empty] | 3.91 |  | 1800
| 拉0.1f | [7 empty] | 224 | 162 | 0.7232143 |  | 0.5 | [6 empty] | 1075 | [8 empty] | 2.3 | 810 | [12 empty] | 42.49 | 38.61 | 7.27 | 6.71 | 0.4 | 96 | [26 empty] | 2.9 |  | 1260
| 0.3f | [7 empty] | 224 | 162 | 0.7232143 |  | 0.5 | [6 empty] | 1075 | [8 empty] | 2.3 | 810 | [12 empty] | 42.49 | 38.61 | 7.27 | 6.71 | 0.4 | 96 | [26 empty] | 3 |  | 1490
| 0.5f | [7 empty] | 224 | 162 | 0.7232143 |  | 0.5 | [6 empty] | 1075 | [8 empty] | 2.3 | 810 | [12 empty] | 42.49 | 38.61 | 7.27 | 6.71 | 0.4 | 96 | [26 empty] | 4.8 |  | 1950
| 0.7f | [7 empty] | 224 | 162 | 0.7232143 |  | 0.5 | [6 empty] | 1075 | [8 empty] | 2.3 | 810 | [12 empty] | 42.49 | 38.61 | 7.27 | 6.71 | 0.4 | 96 | [26 empty] | 11.6 |  | 2875
| CFK30 | [7 empty] | 224 | 162 | 0.7232143 |  | 0.5 | [6 empty] | 1075 | [8 empty] | 2.3 | 810 |  |  |  |  | 2.93 | 65.7 | 20.63 | 2.25 | 4.65 | 48 |  |  | 42.49 | 38.61 | 7.27 | 6.71 | 0.4 | 48 | [26 empty] | 2.4 |  | 1100 | 35.8
| 压0.1f | [7 empty] | 224 | 162 | 0.7232143 |  | 0.5 | [6 empty] | 1075 | [8 empty] | 2.3 | 810 |  |  |  |  | 2.93 | 65.7 | 20.63 | 2.25 | 4.65 | 48 |  |  | 42.49 | 38.61 | 7.27 | 6.71 | 0.4 | 48 | [26 empty] | 2.4 |  | 1120
| 0.3f | [7 empty] | 224 | 162 | 0.7232143 |  | 0.5 | [6 empty] | 1075 | [8 empty] | 2.3 | 810 |  |  |  |  | 2.93 | 65.7 | 20.63 | 2.25 | 4.65 | 48 |  |  | 42.49 | 38.61 | 7.27 | 6.71 | 0.4 | 48 | [26 empty] | 2.1 |  | 1125
| 0.5f | [7 empty] | 224 | 162 | 0.7232143 |  | 0.5 | [6 empty] | 1075 | [8 empty] | 2.3 | 810 |  |  |  |  | 2.93 | 65.7 | 20.63 | 2.25 | 4.65 | 48 |  |  | 42.49 | 38.61 | 7.27 | 6.71 | 0.4 | 48 | [26 empty] | 2.6 |  | 1285
| 0.7f | [7 empty] | 224 | 162 | 0.7232143 |  | 0.5 | [6 empty] | 1075 | [8 empty] | 2.3 | 810 |  |  |  |  | 2.93 | 65.7 | 20.63 | 2.25 | 4.65 | 48 |  |  | 42.49 | 38.61 | 7.27 | 6.71 | 0.4 | 48 | [26 empty] | 3.25 |  | 1800
| 拉0.1f | [7 empty] | 224 | 162 | 0.7232143 |  | 0.5 | [6 empty] | 1075 | [8 empty] | 2.3 | 810 |  |  |  |  | 2.93 | 65.7 | 20.63 | 2.25 | 4.65 | 48 |  |  | 42.49 | 38.61 | 7.27 | 6.71 | 0.4 | 48 | [26 empty] | 2.95 |  | 1270
| 0.3f | [7 empty] | 224 | 162 | 0.7232143 |  | 0.5 | [6 empty] | 1075 | [8 empty] | 2.3 | 810 |  |  |  |  | 2.93 | 65.7 | 20.63 | 2.25 | 4.65 | 48 |  |  | 42.49 | 38.61 | 7.27 | 6.71 | 0.4 | 48 | [26 empty] | 3 |  | 1490
| 0.5f | [7 empty] | 224 | 162 | 0.7232143 |  | 0.5 | [6 empty] | 1075 | [8 empty] | 2.3 | 810 |  |  |  |  | 2.93 | 65.7 | 20.63 | 2.25 | 4.65 | 48 |  |  | 42.49 | 38.61 | 7.27 | 6.71 | 0.4 | 48 | [26 empty] | 4.9 |  | 1950
| 0.7f | [7 empty] | 224 | 162 | 0.7232143 |  | 0.5 | [6 empty] | 1075 | [8 empty] | 2.3 | 810 |  |  |  |  | 2.93 | 65.7 | 20.63 | 2.25 | 4.65 | 48 |  |  | 42.49 | 38.61 | 7.27 | 6.71 | 0.4 | 48 | [26 empty] | 8.25 |  | 2875
| C60 | [7 empty] | 460 | 140 | 0.3043478 |  | 0.5 | [6 empty] | 1003 | [8 empty] | 2.3 | 757 | [44 empty] | 1.75 |  | 650 | 70.8
| 压0.1f | [7 empty] | 460 | 140 | 0.3043478 |  | 0.5 | [6 empty] | 1003 | [8 empty] | 2.3 | 757 | [44 empty] | 1.62 |  | 635
| 0.3f | [7 empty] | 460 | 140 | 0.3043478 |  | 0.5 | [6 empty] | 1003 | [8 empty] | 2.3 | 757 | [44 empty] | 1.5 |  | 800
| 0.5f | [7 empty] | 460 | 140 | 0.3043478 |  | 0.5 | [6 empty] | 1003 | [8 empty] | 2.3 | 757 | [44 empty] | 2 |  | 1125
| 0.7f | [7 empty] | 460 | 140 | 0.3043478 |  | 0.5 | [6 empty] | 1003 | [8 empty] | 2.3 | 757 | [44 empty] | 3.7 |  | 1875
| 拉0.1f | [7 empty] | 460 | 140 | 0.3043478 |  | 0.5 | [6 empty] | 1003 | [8 empty] | 2.3 | 757 | [44 empty] | 1.7 |  | 750
| 0.3f | [7 empty] | 460 | 140 | 0.3043478 |  | 0.5 | [6 empty] | 1003 | [8 empty] | 2.3 | 757 | [44 empty] | 2.7 |  | 1100
| 0.5f | [7 empty] | 460 | 140 | 0.3043478 |  | 0.5 | [6 empty] | 1003 | [8 empty] | 2.3 | 757 | [44 empty] | 6.4 |  | 1750
| 0.7f | [7 empty] | 460 | 140 | 0.3043478 |  | 0.5 | [6 empty] | 1003 | [8 empty] | 2.3 | 757 | [44 empty] | 13.2 |  | 2800
| CF60 | [7 empty] | 322 | 140 | 0.4347826 |  | 0.5 | [6 empty] | 1003 | [8 empty] | 2.3 | 757 |  |  |  |  | 2.93 | 65.7 | 20.63 | 2.25 | 4.65 | 138 | [34 empty] | 1.8 |  | 645 | 64.5
| 压0.1f | [7 empty] | 322 | 140 | 0.4347826 |  | 0.5 | [6 empty] | 1003 | [8 empty] | 2.3 | 757 |  |  |  |  | 2.93 | 65.7 | 20.63 | 2.25 | 4.65 | 138 | [34 empty] | 1.69 |  | 635
| 0.3f | [7 empty] | 322 | 140 | 0.4347826 |  | 0.5 | [6 empty] | 1003 | [8 empty] | 2.3 | 757 |  |  |  |  | 2.93 | 65.7 | 20.63 | 2.25 | 4.65 | 138 | [34 empty] | 1.65 |  | 700
| 0.5f | [7 empty] | 322 | 140 | 0.4347826 |  | 0.5 | [6 empty] | 1003 | [8 empty] | 2.3 | 757 |  |  |  |  | 2.93 | 65.7 | 20.63 | 2.25 | 4.65 | 138 | [34 empty] | 2.45 |  | 1000
| 0.7f | [7 empty] | 322 | 140 | 0.4347826 |  | 0.5 | [6 empty] | 1003 | [8 empty] | 2.3 | 757 |  |  |  |  | 2.93 | 65.7 | 20.63 | 2.25 | 4.65 | 138 | [34 empty] | 3.8 |  | 1850
| 拉0.1f | [7 empty] | 322 | 140 | 0.4347826 |  | 0.5 | [6 empty] | 1003 | [8 empty] | 2.3 | 757 |  |  |  |  | 2.93 | 65.7 | 20.63 | 2.25 | 4.65 | 138 | [34 empty] | 1.7 |  | 700
| 0.3f | [7 empty] | 322 | 140 | 0.4347826 |  | 0.5 | [6 empty] | 1003 | [8 empty] | 2.3 | 757 |  |  |  |  | 2.93 | 65.7 | 20.63 | 2.25 | 4.65 | 138 | [34 empty] | 2.6 |  | 1000
| 0.5f | [7 empty] | 322 | 140 | 0.4347826 |  | 0.5 | [6 empty] | 1003 | [8 empty] | 2.3 | 757 |  |  |  |  | 2.93 | 65.7 | 20.63 | 2.25 | 4.65 | 138 | [34 empty] | 5.9 |  | 1700
| 0.7f | [7 empty] | 322 | 140 | 0.4347826 |  | 0.5 | [6 empty] | 1003 | [8 empty] | 2.3 | 757 |  |  |  |  | 2.93 | 65.7 | 20.63 | 2.25 | 4.65 | 138 | [34 empty] | 10.1 |  | 2750
| CK60 | [7 empty] | 322 | 140 | 0.4347826 |  | 0.5 | [6 empty] | 1003 | [8 empty] | 2.3 | 757 | [12 empty] | 42.49 | 38.61 | 7.27 | 6.71 | 0.4 | 138 | [26 empty] | 1.6 |  | 630 | 72.2
| 压0.1f | [7 empty] | 322 | 140 | 0.4347826 |  | 0.5 | [6 empty] | 1003 | [8 empty] | 2.3 | 757 | [12 empty] | 42.49 | 38.61 | 7.27 | 6.71 | 0.4 | 138 | [26 empty] | 1.67 |  | 625
| 0.3f | [7 empty] | 322 | 140 | 0.4347826 |  | 0.5 | [6 empty] | 1003 | [8 empty] | 2.3 | 757 | [12 empty] | 42.49 | 38.61 | 7.27 | 6.71 | 0.4 | 138 | [26 empty] | 1.73 |  | 700
| 0.5f | [7 empty] | 322 | 140 | 0.4347826 |  | 0.5 | [6 empty] | 1003 | [8 empty] | 2.3 | 757 | [12 empty] | 42.49 | 38.61 | 7.27 | 6.71 | 0.4 | 138 | [26 empty] | 2.25 |  | 995
| 0.7f | [7 empty] | 322 | 140 | 0.4347826 |  | 0.5 | [6 empty] | 1003 | [8 empty] | 2.3 | 757 | [12 empty] | 42.49 | 38.61 | 7.27 | 6.71 | 0.4 | 138 | [26 empty] | 3.97 |  | 1750
| 拉0.1f | [7 empty] | 322 | 140 | 0.4347826 |  | 0.5 | [6 empty] | 1003 | [8 empty] | 2.3 | 757 | [12 empty] | 42.49 | 38.61 | 7.27 | 6.71 | 0.4 | 138 | [26 empty] | 1.6 |  | 675
| 0.3f | [7 empty] | 322 | 140 | 0.4347826 |  | 0.5 | [6 empty] | 1003 | [8 empty] | 2.3 | 757 | [12 empty] | 42.49 | 38.61 | 7.27 | 6.71 | 0.4 | 138 | [26 empty] | 2.5 |  | 1000
| 0.5f | [7 empty] | 322 | 140 | 0.4347826 |  | 0.5 | [6 empty] | 1003 | [8 empty] | 2.3 | 757 | [12 empty] | 42.49 | 38.61 | 7.27 | 6.71 | 0.4 | 138 | [26 empty] | 5.6 |  | 1725
| 0.7f | [7 empty] | 322 | 140 | 0.4347826 |  | 0.5 | [6 empty] | 1003 | [8 empty] | 2.3 | 757 | [12 empty] | 42.49 | 38.61 | 7.27 | 6.71 | 0.4 | 138 | [26 empty] | 12.2 |  | 2725
| CFK60 | [7 empty] | 322 | 140 | 0.4347826 |  | 0.5 | [6 empty] | 1003 | [8 empty] | 2.3 | 757 |  |  |  |  | 2.93 | 65.7 | 20.63 | 2.25 | 4.65 | 69 |  |  | 42.49 | 38.61 | 7.27 | 6.71 | 0.4 | 69 | [26 empty] | 1.7 |  | 640 | 67.9
| 压0.1f | [7 empty] | 322 | 140 | 0.4347826 |  | 0.5 | [6 empty] | 1003 | [8 empty] | 2.3 | 757 |  |  |  |  | 2.93 | 65.7 | 20.63 | 2.25 | 4.65 | 69 |  |  | 42.49 | 38.61 | 7.27 | 6.71 | 0.4 | 69 | [26 empty] | 1.65 |  | 630
| 0.3f | [7 empty] | 322 | 140 | 0.4347826 |  | 0.5 | [6 empty] | 1003 | [8 empty] | 2.3 | 757 |  |  |  |  | 2.93 | 65.7 | 20.63 | 2.25 | 4.65 | 69 |  |  | 42.49 | 38.61 | 7.27 | 6.71 | 0.4 | 69 | [26 empty] | 1.53 |  | 700
| 0.5f | [7 empty] | 322 | 140 | 0.4347826 |  | 0.5 | [6 empty] | 1003 | [8 empty] | 2.3 | 757 |  |  |  |  | 2.93 | 65.7 | 20.63 | 2.25 | 4.65 | 69 |  |  | 42.49 | 38.61 | 7.27 | 6.71 | 0.4 | 69 | [26 empty] | 2.6 |  | 1100
| 0.7f | [7 empty] | 322 | 140 | 0.4347826 |  | 0.5 | [6 empty] | 1003 | [8 empty] | 2.3 | 757 |  |  |  |  | 2.93 | 65.7 | 20.63 | 2.25 | 4.65 | 69 |  |  | 42.49 | 38.61 | 7.27 | 6.71 | 0.4 | 69 | [26 empty] | 3.9 |  | 1750
| 拉0.1f | [7 empty] | 322 | 140 | 0.4347826 |  | 0.5 | [6 empty] | 1003 | [8 empty] | 2.3 | 757 |  |  |  |  | 2.93 | 65.7 | 20.63 | 2.25 | 4.65 | 69 |  |  | 42.49 | 38.61 | 7.27 | 6.71 | 0.4 | 69 | [26 empty] | 1.8 |  | 675
| 0.3f | [7 empty] | 322 | 140 | 0.4347826 |  | 0.5 | [6 empty] | 1003 | [8 empty] | 2.3 | 757 |  |  |  |  | 2.93 | 65.7 | 20.63 | 2.25 | 4.65 | 69 |  |  | 42.49 | 38.61 | 7.27 | 6.71 | 0.4 | 69 | [26 empty] | 2.5 |  | 1000
| 0.5f | [7 empty] | 322 | 140 | 0.4347826 |  | 0.5 | [6 empty] | 1003 | [8 empty] | 2.3 | 757 |  |  |  |  | 2.93 | 65.7 | 20.63 | 2.25 | 4.65 | 69 |  |  | 42.49 | 38.61 | 7.27 | 6.71 | 0.4 | 69 | [26 empty] | 4.9 |  | 1725
| 0.7f | [7 empty] | 322 | 140 | 0.4347826 |  | 0.5 | [6 empty] | 1003 | [8 empty] | 2.3 | 757 |  |  |  |  | 2.93 | 65.7 | 20.63 | 2.25 | 4.65 | 69 |  |  | 42.49 | 38.61 | 7.27 | 6.71 | 0.4 | 69 | [26 empty] | 11.5 |  | 2700
| CF30A | [7 empty] | 212 | 162 | 0.7641509 |  | 0.5 | [6 empty] | 1075 | [8 empty] | 2.3 | 810 |  |  |  |  | 2.93 | 65.7 | 20.63 | 2.25 | 4.65 | 96 | [34 empty] | 2.78 |  | 1281
| CF30B | [7 empty] | 212 | 162 | 0.7641509 |  | 0.5 | [6 empty] | 1075 | [8 empty] | 2.3 | 810 |  |  |  |  | 2.93 | 65.7 | 20.63 | 2.25 | 4.65 | 96 | [34 empty] | 2.72 |  | 1258
| CF30C | [7 empty] | 212 | 162 | 0.7641509 |  | 0.5 | [6 empty] | 1075 | [8 empty] | 2.3 | 810 |  |  |  |  | 2.93 | 65.7 | 20.63 | 2.25 | 4.65 | 96 | [34 empty] | 2.94 |  | 1300
| CF60A | [7 empty] | 322 | 140 | 0.4347826 |  | 0.5 | [6 empty] | 1003 | [8 empty] | 2.3 | 757 |  |  |  |  | 2.93 | 65.7 | 20.63 | 2.25 | 4.65 | 138 | [34 empty] | 1.03 |  | 504
| CF60B | [7 empty] | 322 | 140 | 0.4347826 |  | 0.5 | [6 empty] | 1003 | [8 empty] | 2.3 | 757 |  |  |  |  | 2.93 | 65.7 | 20.63 | 2.25 | 4.65 | 138 | [34 empty] | 0.98 |  | 489
| CF60C | [7 empty] | 322 | 140 | 0.4347826 |  | 0.5 | [6 empty] | 1003 | [8 empty] | 2.3 | 757 |  |  |  |  | 2.93 | 65.7 | 20.63 | 2.25 | 4.65 | 138 | [34 empty] | 0.96 |  | 493
206 | kg | 59.31 | 21.9 | 6.26 | 1.63 | 3.79 |  | 42.5 | 3.594 | 1.797 | 0.5 | [12 empty] | 8.482 | [5 empty] | 5.641 | [44 empty] | 39.78 |  |  |  | 大连海事大学
207 | Y1 | 55.32 | 25.44 | 7.06 | 2.25 | 2.89 |  | 42.5 | 450 | 157.5 | 0.35 |  | 1.03 | [6 empty] | 974.9 | [8 empty] | 3.5 | 797.6 | [44 empty] | 7.108 |  |  |  | 新疆农业大学
| Y2 | 55.32 | 25.44 | 7.06 | 2.25 | 2.89 |  | 42.5 | 500 | 150 | 0.3 |  | 1.16 | [6 empty] | 934.2 | [8 empty] | 3.5 | 795.8 | [44 empty] | 4.723
| Y3 | 55.32 | 25.44 | 7.06 | 2.25 | 2.89 |  | 42.5 | 550 | 148.5 | 0.27 |  | 1.27 | [6 empty] | 891.2 | [8 empty] | 3.5 | 790.3 | [44 empty] | 2.034
211 | A | [6 empty] | 42.5 | 350 | 175 | 0.5 |  |  | 0.7 | [5 empty] | 850 | [8 empty] | 2.4 | 800 | [10 empty] | 50 | [6 empty] | 100 | [26 empty] | 5.147 |  | 1993.9 | 63.2 | 河北农业大学
| B | [6 empty] | 42.5 | 300 | 175 | 0.5833333 |  |  | 0.7 | [5 empty] | 850 | [8 empty] | 2.4 | 800 | [10 empty] | 50 | [6 empty] | 150 | [26 empty] | 4.758 |  | 1502.6 | 52.5
| C | [6 empty] | 42.5 | 250 | 175 | 0.7 |  |  | 0.7 | [5 empty] | 850 | [8 empty] | 2.4 | 800 | [10 empty] | 50 | [6 empty] | 200 | [26 empty] | 3.16 |  | 10555.3 | 51.4
| J | [6 empty] | 42.5 | 252 | 180 | 0.7142857 |  |  | 0.75 | [5 empty] | 850 | [8 empty] | 2.4 | 800 | [10 empty] | 36 | [6 empty] | 72 | [26 empty] | 1.492 |  | 2080.2 | 44.2
| K | [6 empty] | 42.5 | 216 | 180 | 0.8333333 |  |  | 0.75 | [5 empty] | 850 | [8 empty] | 2.4 | 800 | [10 empty] | 72 | [6 empty] | 72 | [26 empty] | 2.519 |  | 1237.4 | 41.1
| L | [6 empty] | 42.5 | 180 | 180 | 1 |  |  | 0.75 | [5 empty] | 850 | [8 empty] | 2.4 | 800 | [10 empty] | 108 | [6 empty] | 72 | [26 empty] | 2.262 |  | 1069.3 | 37.2
212 | J | [6 empty] | 42.5 | 300 | 175 | 0.5833333 |  |  | 0.7 | [5 empty] | 850 | [8 empty] | 2.4 | 800 | [10 empty] | 50 | [6 empty] | 150 | [26 empty] | 3.712 |  | 1831.7 | 58.1 | 河北农业大学
| L | [6 empty] | 42.5 | 252 | 180 | 0.7142857 |  |  | 0.75 | [5 empty] | 850 | [8 empty] | 2.4 | 800 | [10 empty] | 36 | [6 empty] | 72 | [26 empty] | 4.492 |  | 2502.6 | 44.2
212 | R40 | [7 empty] | 435 | 160 | 0.3678161 | 0.25 | 1 | 53.33333 | [9 empty] | 988 |  |  |  |  | 2.9 | 842 | [10 empty] | 0 | [33 empty] | 8.65 |  |  |  | Salt frost resistance and micro characteristics of polynary blended concrete using in frost areas | Lyu, Zhenghua(1,2); Shen, Aiqin(1); Wang, Wenzhen(1); Lin, Senlin(3); Guo, Yinchuan(1); Meng, Weina(2)
| A15 | [7 empty] | 370 | 160 | 0.4324324 | 0.25 | 0.9993108 | 53.33333 | [9 empty] | 988 |  |  |  |  | 2.9 | 842 | [10 empty] | 45.7 | [6 empty] | 19.6 | [26 empty] | 6.39
| A20 | [7 empty] | 348 | 160 | 0.4597701 | 0.25 | 1 | 53.33333 | [9 empty] | 988 |  |  |  |  | 2.9 | 842 | [10 empty] | 60.9 | [6 empty] | 26.1 | [26 empty] | 5.93
| A25 | [7 empty] | 326.3 | 160 | 0.4903463 | 0.25 | 1 | 53.33333 | [9 empty] | 988 |  |  |  |  | 2.9 | 842 | [10 empty] | 76.1 | [6 empty] | 32.6 | [26 empty] | 5.76
| B50 | [7 empty] | 500 | 156 | 0.312 | 0.25 | 1 | 52 | [9 empty] | 1073 |  |  |  |  | 2.9 | 716 | [10 empty] | 0 | [6 empty] | 0 | [26 empty] | 5.14
| B15 | [7 empty] | 425 | 156 | 0.3670588 | 0.25 | 1 | 52 | [9 empty] | 1073 |  |  |  |  | 2.9 | 716 | [10 empty] | 52.5 | [6 empty] | 22.5 | [26 empty] | 4.03
| B20 | [7 empty] | 400 | 156 | 0.39 | 0.25 | 1 | 52 | [9 empty] | 1073 |  |  |  |  | 2.9 | 716 | [10 empty] | 70 | [6 empty] | 30 | [26 empty] | 3.42
| B25 | [7 empty] | 375 | 156 | 0.416 | 0.25 | 1 | 52 | [9 empty] | 1073 |  |  |  |  | 2.9 | 716 | [10 empty] | 87.5 | [6 empty] | 37.5 | [26 empty] | 3.13
| C10 | [7 empty] | 450 | 156 | 0.3466667 | 0.25 | #REF! | 52 | [9 empty] | 1073 |  |  |  |  | 2.9 | 716 | [10 empty] | 30 | [6 empty] | 15 | [19 empty] | 5 | [6 empty] | 3.18
| C15 | [7 empty] | 425 | 156 | 0.3670588 | 0.25 | 1.005025 | 52 | [9 empty] | 1073 |  |  |  |  | 2.9 | 716 | [10 empty] | 45 | [6 empty] | 22.5 | [19 empty] | 7.5 | [6 empty] | 2.78
| C20 | [7 empty] | 400 | 156 | 0.39 | 0.25 | 1.005025 | 52 | [9 empty] | 1073 |  |  |  |  | 2.9 | 716 | [10 empty] | 60 | [6 empty] | 30 | [19 empty] | 10 | [6 empty] | 2.73
216 | A350 | [7 empty] | 350 | 158 | 0.4514286 |  | 0 | [10 empty] | 915.53 | [5 empty] | 919 | [44 empty] | 9.9 |  |  |  | Non-steady-state accelerated chloride penetration resistance of structural lightweight aggregate concrete | Bogas, J. Alexandre(1); Gomes, Augusto(1)
| A440 | [7 empty] | 440 | 198 | 0.45 |  | 0 | [10 empty] | 915.53 | [5 empty] | 742 | [44 empty] | 10.2
| A460 | [7 empty] | 460 | 184 | 0.4 |  | 0.2 | [10 empty] | 915.53 | [5 empty] | 759 | [44 empty] | 8
| A450 | [7 empty] | 450 | 158 | 0.3511111 |  | 0.7 | [10 empty] | 915.53 | [5 empty] | 833 | [44 empty] | 5.6
| B350 | [7 empty] | 350 | 158 | 0.4514286 |  | 0 | [10 empty] | 915.53 | [5 empty] | 933 | [44 empty] | 10.4
| B440 | [7 empty] | 440 | 198 | 0.45 |  | 0 | [10 empty] | 915.53 | [5 empty] | 756 | [44 empty] | 10.5
| B460 | [7 empty] | 460 | 184 | 0.4 |  | 0.2 | [10 empty] | 915.53 | [5 empty] | 773 | [44 empty] | 8
| B450 | [7 empty] | 450 | 158 | 0.3511111 |  | 0.7 | [10 empty] | 915.53 | [5 empty] | 847 | [44 empty] | 6.1
| B525 | [7 empty] | 525 | 158 | 0.3009524 |  | 0.8 | [10 empty] | 915.53 | [5 empty] | 783 | [44 empty] | 4.4
| C450 | [7 empty] | 450 | 158 | 0.3511111 |  | 0.7 | [10 empty] | 915.53 | [5 empty] | 846 | [44 empty] | 7.1
| NWC300 | [7 empty] | 300 | 165 | 0.55 |  | 0 | [10 empty] | 915.53 | [5 empty] | 956 | [44 empty] | 19.9
| NWC350 | [7 empty] | 350 | 158 | 0.4514286 |  | 0 | [10 empty] | 915.53 | [5 empty] | 933 | [10 empty] | 735 | [33 empty] | 11.5
| NWC440 | [7 empty] | 440 | 198 | 0.45 |  | 0 | [10 empty] | 915.53 | [5 empty] | 756 | [44 empty] | 9.5
| NWC460 | [7 empty] | 460 | 184 | 0.4 |  | 0.2 | [10 empty] | 915.53 | [5 empty] | 773 | [44 empty] | 7.1
| NWC450 | [7 empty] | 450 | 158 | 0.3511111 |  | 0.7 | [10 empty] | 915.53 | [5 empty] | 846 | [10 empty] | 732 | [33 empty] | 5.7
226 | control | 62.08 | 22.52 | 5.8 | 1.55 | 3.52 |  |  | 560 | 168 | 0.3 |  | 1.610714 | [10 empty] | 695 |  |  |  |  | 2.44 | 725 | [46 empty] | 528.67 | 86.81 | Pozzolanic reactivity of silica fume and ground rice husk ash as reactive silica in a cementitious system: A comparative study | Xu, Weiting(1); Lo, Tommy Yiu(2); Wang, Weilun(1); Ouyang, Dong(3); Wang, Penggang(4); Xing, Feng(1)
| SF5%C | 62.08 | 22.52 | 5.8 | 1.55 | 3.52 |  |  | 532 | 168 | 0.3157895 |  | 1.695489 | [10 empty] | 695 |  |  |  |  | 2.44 | 725 | [31 empty] | 0.12 | 94 | 0.21 | 0.33 | 0.09 | 21.08 | 28 | [8 empty] | 493.28 | 91.33
| SF10%C | 62.08 | 22.52 | 5.8 | 1.55 | 3.52 |  |  | 504 | 168 | 0.3333333 |  | 1.695489 | [10 empty] | 695 |  |  |  |  | 2.44 | 725 | [31 empty] | 0.12 | 94 | 0.21 | 0.33 | 0.09 | 21.08 | 56 | [8 empty] | 212.44 | 105.82
| SF15%C | 62.08 | 22.52 | 5.8 | 1.55 | 3.52 |  |  | 476 | 168 | 0.3529412 |  | 1.695489 | [10 empty] | 695 |  |  |  |  | 2.44 | 725 | [31 empty] | 0.12 | 94 | 0.21 | 0.33 | 0.09 | 21.08 | 84 | [8 empty] | 198.36 | 101.62
| SF20%C | 62.08 | 22.52 | 5.8 | 1.55 | 3.52 |  |  | 448 | 168 | 0.375 |  | 1.695489 | [10 empty] | 695 |  |  |  |  | 2.44 | 725 | [31 empty] | 0.12 | 94 | 0.21 | 0.33 | 0.09 | 21.08 | 112 | [8 empty] | 188.63 | 101.48
| SF25%C | 62.08 | 22.52 | 5.8 | 1.55 | 3.52 |  |  | 420 | 168 | 0.4 |  | 1.695489 | [10 empty] | 695 |  |  |  |  | 2.44 | 725 | [31 empty] | 0.12 | 94 | 0.21 | 0.33 | 0.09 | 21.08 | 140 | [8 empty] | 273.28 | 100.25
| SF30%C | 62.08 | 22.52 | 5.8 | 1.55 | 3.52 |  |  | 392 | 168 | 0.4285714 |  | 1.695489 | [10 empty] | 695 |  |  |  |  | 2.44 | 725 | [31 empty] | 0.12 | 94 | 0.21 | 0.33 | 0.09 | 21.08 | 168 | [8 empty] | 292.6 | 95.88
228 | R | 63.68 | 17.67 | 4.72 | 1.2 | 2.26 |  |  | 400 | 159.4 | 0.3985 | [8 empty] | 613.5 | [9 empty] | 1195.8 | [44 empty] | 11.2 |  |  | 49.2 | Lechugilla natural fiber as internal curing agent in self compacting concrete (SCC): Mechanical properties, shrinkage and durability | Dávila-Pompermayer, R.(1); Lopez-Yepez, L.G.(1); Valdez-Tamez, P.(1); Juárez, C.A.(1); Durán-Herrera, A.(1)
| FA | 63.68 | 17.67 | 4.72 | 1.2 | 2.26 |  |  | 280 | 159.4 | 0.5692857 | [8 empty] | 594.2 | [9 empty] | 1158.1 |  |  |  |  | 1.76 | 67.48 | 23.94 | 1.16 | 4.63 | 120 | [34 empty] | 7.5 |  |  | 39.5
| MS | 63.68 | 17.67 | 4.72 | 1.2 | 2.26 |  |  | 380 | 159.4 | 0.4194737 | [8 empty] | 611.3 | [9 empty] | 1191.5 | [31 empty] | 0.41 | 94.93 | 0.76 | 0.36 | 0.05 | 0.929 | 20 | [6 empty] | 7.9 |  |  | 50.2
213 | 30Con | [6 empty] | 42.5 | 460 | 138 | 0.3 |  | 1.4 | [7 empty] | 1128 | [7 empty] | 2.5 | 692 | [44 empty] | 1.062 |  |  | 57.6 | 南华大学 | 黄露
| 应力比0.4 | [6 empty] | 42.5 | 460 | 138 | 0.3 |  | 1.4 | [7 empty] | 1128 | [7 empty] | 2.5 | 692 | [44 empty] | 1.112
| 0.6 | [6 empty] | 42.5 | 460 | 138 | 0.3 |  | 1.4 | [7 empty] | 1128 | [7 empty] | 2.5 | 692 | [44 empty] | 1.446
| 0.8 | [6 empty] | 42.5 | 460 | 138 | 0.3 |  | 1.4 | [7 empty] | 1128 | [7 empty] | 2.5 | 692 | [44 empty] | 1.802
| 30F15P0 | [6 empty] | 42.5 | 391 | 138 | 0.3529412 |  | 1.4 | [7 empty] | 1128 | [7 empty] | 2.5 | 692 | [9 empty] | 69 | [34 empty] | 1.147 |  |  | 48.3
| 0.4 | [6 empty] | 42.5 | 391 | 138 | 0.3529412 |  | 1.4 | [7 empty] | 1128 | [7 empty] | 2.5 | 692 | [9 empty] | 69 | [34 empty] | 1.421
| 0.6 | [6 empty] | 42.5 | 391 | 138 | 0.3529412 |  | 1.4 | [7 empty] | 1128 | [7 empty] | 2.5 | 692 | [9 empty] | 69 | [34 empty] | 1.715
| 0.8 | [6 empty] | 42.5 | 391 | 138 | 0.3529412 |  | 1.4 | [7 empty] | 1128 | [7 empty] | 2.5 | 692 | [9 empty] | 69 | [34 empty] | 2.358
| 30F30P0 | [6 empty] | 42.5 | 322 | 138 | 0.4285714 |  | 1.4 | [7 empty] | 1128 | [7 empty] | 2.5 | 692 | [9 empty] | 138 | [34 empty] | 0.923 |  |  | 47.5
| 0.4 | [6 empty] | 42.5 | 322 | 138 | 0.4285714 |  | 1.4 | [7 empty] | 1128 | [7 empty] | 2.5 | 692 | [9 empty] | 138 | [34 empty] | 1.073
| 0.6 | [6 empty] | 42.5 | 322 | 138 | 0.4285714 |  | 1.4 | [7 empty] | 1128 | [7 empty] | 2.5 | 692 | [9 empty] | 138 | [34 empty] | 1.304
| 0.8 | [6 empty] | 42.5 | 322 | 138 | 0.4285714 |  | 1.4 | [7 empty] | 1128 | [7 empty] | 2.5 | 692 | [9 empty] | 138 | [34 empty] | 1.878
| 40Con | [6 empty] | 42.5 | 400 | 160 | 0.4 |  | 1.4 | [7 empty] | 1172 | [7 empty] | 2.5 | 718 | [44 empty] | 2.806 |  |  | 48
| 0.4 | [6 empty] | 42.5 | 400 | 160 | 0.4 |  | 1.4 | [7 empty] | 1172 | [7 empty] | 2.5 | 718 | [44 empty] | 3.287
| 0.6 | [6 empty] | 42.5 | 400 | 160 | 0.4 |  | 1.4 | [7 empty] | 1172 | [7 empty] | 2.5 | 718 | [44 empty] | 3.816
| 0.8 | [6 empty] | 42.5 | 400 | 160 | 0.4 |  | 1.4 | [7 empty] | 1172 | [7 empty] | 2.5 | 718 | [44 empty] | 4.815
| 40F15P0 | [6 empty] | 42.5 | 340 | 160 | 0.4705882 |  | 1.4 | [7 empty] | 1172 | [7 empty] | 2.5 | 718 | [9 empty] | 60 | [34 empty] | 2.738 |  |  | 44.8
| 0.4 | [6 empty] | 42.5 | 340 | 160 | 0.4705882 |  | 1.4 | [7 empty] | 1172 | [7 empty] | 2.5 | 718 | [9 empty] | 60 | [34 empty] | 3.055
| 0.6 | [6 empty] | 42.5 | 340 | 160 | 0.4705882 |  | 1.4 | [7 empty] | 1172 | [7 empty] | 2.5 | 718 | [9 empty] | 60 | [34 empty] | 3.586
| 0.8 | [6 empty] | 42.5 | 340 | 160 | 0.4705882 |  | 1.4 | [7 empty] | 1172 | [7 empty] | 2.5 | 718 | [9 empty] | 60 | [34 empty] | 4.052
| 40F30P0 | [6 empty] | 42.5 | 280 | 160 | 0.5714286 |  | 1.4 | [7 empty] | 1172 | [7 empty] | 2.5 | 718 | [9 empty] | 120 | [34 empty] | 2.542 |  |  | 43.9
| 0.4 | [6 empty] | 42.5 | 280 | 160 | 0.5714286 |  | 1.4 | [7 empty] | 1172 | [7 empty] | 2.5 | 718 | [9 empty] | 120 | [34 empty] | 2.71
| 0.6 | [6 empty] | 42.5 | 280 | 160 | 0.5714286 |  | 1.4 | [7 empty] | 1172 | [7 empty] | 2.5 | 718 | [9 empty] | 120 | [34 empty] | 3.354
| 0.8 | [6 empty] | 42.5 | 280 | 160 | 0.5714286 |  | 1.4 | [7 empty] | 1172 | [7 empty] | 2.5 | 718 | [9 empty] | 120 | [34 empty] | 4.719
| 50Con | [6 empty] | 42.5 | 340 | 170 | 0.5 |  | 1.4 | [7 empty] | 1215 | [7 empty] | 2.5 | 745 | [44 empty] | 4.672 |  |  | 35.9
| 0.4 | [6 empty] | 42.5 | 340 | 170 | 0.5 |  | 1.4 | [7 empty] | 1215 | [7 empty] | 2.5 | 745 | [44 empty] | 4.936
| 0.6 | [6 empty] | 42.5 | 340 | 170 | 0.5 |  | 1.4 | [7 empty] | 1215 | [7 empty] | 2.5 | 745 | [44 empty] | 6.114
| 0.8 | [6 empty] | 42.5 | 340 | 170 | 0.5 |  | 1.4 | [7 empty] | 1215 | [7 empty] | 2.5 | 745 | [44 empty] | 7.305
| 50F15P0 | [6 empty] | 42.5 | 289 | 170 | 0.5882353 |  | 1.4 | [7 empty] | 1215 | [7 empty] | 2.5 | 745 | [9 empty] | 51 | [34 empty] | 4.467 |  |  | 32.8
| 0.4 | [6 empty] | 42.5 | 289 | 170 | 0.5882353 |  | 1.4 | [7 empty] | 1215 | [7 empty] | 2.5 | 745 | [9 empty] | 51 | [34 empty] | 4.764
| 0.6 | [6 empty] | 42.5 | 289 | 170 | 0.5882353 |  | 1.4 | [7 empty] | 1215 | [7 empty] | 2.5 | 745 | [9 empty] | 51 | [34 empty] | 5.588
| 0.8 | [6 empty] | 42.5 | 289 | 170 | 0.5882353 |  | 1.4 | [7 empty] | 1215 | [7 empty] | 2.5 | 745 | [9 empty] | 51 | [34 empty] | 8.269
| 50F30P0 | [6 empty] | 42.5 | 238 | 170 | 0.7142857 |  | 1.4 | [7 empty] | 1215 | [7 empty] | 2.5 | 745 | [9 empty] | 102 | [34 empty] | 3.934 |  |  | 31.4
| 0.4 | [6 empty] | 42.5 | 238 | 170 | 0.7142857 |  | 1.4 | [7 empty] | 1215 | [7 empty] | 2.5 | 745 | [9 empty] | 102 | [34 empty] | 4.356
| 0.6 | [6 empty] | 42.5 | 238 | 170 | 0.7142857 |  | 1.4 | [7 empty] | 1215 | [7 empty] | 2.5 | 745 | [9 empty] | 102 | [34 empty] | 5.067
| 0.8 | [6 empty] | 42.5 | 238 | 170 | 0.7142857 |  | 1.4 | [7 empty] | 1215 | [7 empty] | 2.5 | 745 | [9 empty] | 102 | [34 empty] | 6.843
216 | L1 | 59.7 | 24.6 | 7.3 | 3.8 | 4 |  | 42.5 | 327 | 170 | 0.5198777 | 30% | 0.5 | [6 empty] | 1054 | [9 empty] | 740 |  |  |  |  | 3.6 | 52.1 | 26.5 | 1.2 | 9.6 |  | 113 | [20 empty] | 0.3 | 90.6 | 0.6 | 0.6 |  | 17.8 | 14 | [6 empty] | 0.864 |  | 1232 | 43.8 | 中南大学 | 钱智铭
| S1 | 59.7 | 24.6 | 7.3 | 3.8 | 4 |  | 42.5 | 386 | 200 | 0.5181347 | 30% | 0.8 | [6 empty] | 795 | [9 empty] | 795 |  |  |  |  | 3.6 | 52.1 | 26.5 | 1.2 | 9.6 |  | 134 | [20 empty] | 0.3 | 90.6 | 0.6 | 0.6 |  | 17.8 | 16 | [6 empty] | 9.01 |  | 1308 | 44.8
218 | B0标准养护条件下 | [6 empty] | 42.5 | 343 | 154 | 0.4489796 | 0.27 | 1 | [7 empty] | 1142 | [7 empty] | 2.7 | 762 | [46 empty] | 1226 |  | 西安建筑科技大学 | 张弟
| 50℃ 50%RH | [6 empty] | 42.5 | 343 | 154 | 0.4489796 | 0.27 | 1 | [7 empty] | 1142 | [7 empty] | 2.7 | 762 | [46 empty] | 1563
| 60℃ 50%RH | [6 empty] | 42.5 | 343 | 154 | 0.4489796 | 0.27 | 1 | [7 empty] | 1142 | [7 empty] | 2.7 | 762 | [46 empty] | 1762
| 80℃ 50%RH | [6 empty] | 42.5 | 343 | 154 | 0.4489796 | 0.27 | 1 | [7 empty] | 1142 | [7 empty] | 2.7 | 762 | [46 empty] | 2232
| 80℃ 75%RH | [6 empty] | 42.5 | 343 | 154 | 0.4489796 | 0.27 | 1 | [7 empty] | 1142 | [7 empty] | 2.7 | 762 | [46 empty] | 1801
| 80℃ 100%RH | [6 empty] | 42.5 | 343 | 154 | 0.4489796 | 0.27 | 1 | [7 empty] | 1142 | [7 empty] | 2.7 | 762 | [46 empty] | 1742
| 80℃ 50%RH+Y1 | [6 empty] | 42.5 | 343 | 154 | 0.4489796 | 0.27 | 1 | [7 empty] | 1142 | [7 empty] | 2.7 | 762 | [46 empty] | 2077
| 80℃ 50%RH+Y2 | [6 empty] | 42.5 | 343 | 154 | 0.4489796 | 0.27 | 1 | [7 empty] | 1142 | [7 empty] | 2.7 | 762 | [46 empty] | 1807
| B1标准养护条件下 | [6 empty] | 42.5 | 256 | 154 | 0.6015625 | 0.27 | 1 | [7 empty] | 1142 | [7 empty] | 2.7 | 762 | [9 empty] | 87 | [36 empty] | 1468
| 50℃ 50%RH | [6 empty] | 42.5 | 256 | 154 | 0.6015625 | 0.27 | 1 | [7 empty] | 1142 | [7 empty] | 2.7 | 762 | [9 empty] | 87 | [36 empty] | 1408
| 60℃ 50%RH | [6 empty] | 42.5 | 256 | 154 | 0.6015625 | 0.27 | 1 | [7 empty] | 1142 | [7 empty] | 2.7 | 762 | [9 empty] | 87 | [36 empty] | 1482
| 80℃ 50%RH | [6 empty] | 42.5 | 256 | 154 | 0.6015625 | 0.27 | 1 | [7 empty] | 1142 | [7 empty] | 2.7 | 762 | [9 empty] | 87 | [36 empty] | 1593
| 80℃ 75%RH | [6 empty] | 42.5 | 256 | 154 | 0.6015625 | 0.27 | 1 | [7 empty] | 1142 | [7 empty] | 2.7 | 762 | [9 empty] | 87 | [36 empty] | 1413
| 80℃ 100%RH | [6 empty] | 42.5 | 256 | 154 | 0.6015625 | 0.27 | 1 | [7 empty] | 1142 | [7 empty] | 2.7 | 762 | [9 empty] | 87 | [36 empty] | 1420
| 80℃ 50%RH+Y1 | [6 empty] | 42.5 | 256 | 154 | 0.6015625 | 0.27 | 1 | [7 empty] | 1142 | [7 empty] | 2.7 | 762 | [9 empty] | 87 | [36 empty] | 1602
| 80℃ 50%RH+Y2 | [6 empty] | 42.5 | 256 | 154 | 0.6015625 | 0.27 | 1 | [7 empty] | 1142 | [7 empty] | 2.7 | 762 | [9 empty] | 87 | [36 empty] | 1475
| B2标准养护条件下 | [6 empty] | 42.5 | 256 | 154 | 0.6015625 | 0.27 | 1 | [7 empty] | 1142 | [7 empty] | 2.7 | 762 | [17 empty] | 87 | [28 empty] | 1322
| 50℃ 50%RH | [6 empty] | 42.5 | 256 | 154 | 0.6015625 | 0.27 | 1 | [7 empty] | 1142 | [7 empty] | 2.7 | 762 | [17 empty] | 87 | [28 empty] | 1470
| 60℃ 50%RH | [6 empty] | 42.5 | 256 | 154 | 0.6015625 | 0.27 | 1 | [7 empty] | 1142 | [7 empty] | 2.7 | 762 | [17 empty] | 87 | [28 empty] | 1552
| 80℃ 50%RH | [6 empty] | 42.5 | 256 | 154 | 0.6015625 | 0.27 | 1 | [7 empty] | 1142 | [7 empty] | 2.7 | 762 | [17 empty] | 87 | [28 empty] | 1799
| 80℃ 75%RH | [6 empty] | 42.5 | 256 | 154 | 0.6015625 | 0.27 | 1 | [7 empty] | 1142 | [7 empty] | 2.7 | 762 | [17 empty] | 87 | [28 empty] | 1581
| 80℃ 100%RH | [6 empty] | 42.5 | 256 | 154 | 0.6015625 | 0.27 | 1 | [7 empty] | 1142 | [7 empty] | 2.7 | 762 | [17 empty] | 87 | [28 empty] | 1531
| 80℃ 50%RH+Y1 | [6 empty] | 42.5 | 256 | 154 | 0.6015625 | 0.27 | 1 | [7 empty] | 1142 | [7 empty] | 2.7 | 762 | [17 empty] | 87 | [28 empty] | 1819
| 80℃ 50%RH+Y2 | [6 empty] | 42.5 | 256 | 154 | 0.6015625 | 0.27 | 1 | [7 empty] | 1142 | [7 empty] | 2.7 | 762 | [17 empty] | 87 | [28 empty] | 1566
| B3标准养护条件下 | [6 empty] | 42.5 | 256 | 154 | 0.6015625 | 0.27 | 1 | [7 empty] | 1142 | [7 empty] | 2.7 | 762 | [9 empty] | 35 | [7 empty] | 52 | [28 empty] | 1391
| 50℃ 50%RH | [6 empty] | 42.5 | 256 | 154 | 0.6015625 | 0.27 | 1 | [7 empty] | 1142 | [7 empty] | 2.7 | 762 | [9 empty] | 35 | [7 empty] | 52 | [28 empty] | 1547
| 60℃ 50%RH | [6 empty] | 42.5 | 256 | 154 | 0.6015625 | 0.27 | 1 | [7 empty] | 1142 | [7 empty] | 2.7 | 762 | [9 empty] | 35 | [7 empty] | 52 | [28 empty] | 1565
| 80℃ 50%RH | [6 empty] | 42.5 | 256 | 154 | 0.6015625 | 0.27 | 1 | [7 empty] | 1142 | [7 empty] | 2.7 | 762 | [9 empty] | 35 | [7 empty] | 52 | [28 empty] | 1653
| 80℃ 75%RH | [6 empty] | 42.5 | 256 | 154 | 0.6015625 | 0.27 | 1 | [7 empty] | 1142 | [7 empty] | 2.7 | 762 | [9 empty] | 35 | [7 empty] | 52 | [28 empty] | 1604
| 80℃ 100%RH | [6 empty] | 42.5 | 256 | 154 | 0.6015625 | 0.27 | 1 | [7 empty] | 1142 | [7 empty] | 2.7 | 762 | [9 empty] | 35 | [7 empty] | 52 | [28 empty] | 1467
| 80℃ 50%RH+Y1 | [6 empty] | 42.5 | 256 | 154 | 0.6015625 | 0.27 | 1 | [7 empty] | 1142 | [7 empty] | 2.7 | 762 | [9 empty] | 35 | [7 empty] | 52 | [28 empty] | 1523
| 80℃ 50%RH+Y2 | [6 empty] | 42.5 | 256 | 154 | 0.6015625 | 0.27 | 1 | [7 empty] | 1142 | [7 empty] | 2.7 | 762 | [9 empty] | 35 | [7 empty] | 52 | [28 empty] | 1416
219 | Ⅰ P00 | 63.78 | 22.41 | 5.76 | 1.96 | 3.67 |  | 42.5 | 502 | 226 | 0.4501992 | [9 empty] | 1169 | [7 empty] | 2.51 | 550 |  |  |  |  | 2.98 | 67.81 | 20.54 | 2.29 | 4.59 | 0 | [34 empty] | 8.6 |  | 1815 |  | 合肥工业大学 | 吴环
| Ⅰ P15 | 63.78 | 22.41 | 5.76 | 1.96 | 3.67 |  | 42.5 | 427 | 226 | 0.529274 | [9 empty] | 1169 | [7 empty] | 2.51 | 550 | [9 empty] | 75 | [34 empty] | 7.9 |  | 1690
| Ⅰ P30 | 63.78 | 22.41 | 5.76 | 1.96 | 3.67 |  | 42.5 | 351 | 226 | 0.6438746 | [9 empty] | 1169 | [7 empty] | 2.51 | 550 | [9 empty] | 151 | [34 empty] | 7.1 |  | 1486
| Ⅰ P50 | 63.78 | 22.41 | 5.76 | 1.96 | 3.67 |  | 42.5 | 254 | 226 | 0.8897638 | [9 empty] | 1169 | [7 empty] | 2.51 | 550 | [9 empty] | 251 | [34 empty] | 7.3 |  | 1542
| Ⅱ P00 | 63.78 | 22.41 | 5.76 | 1.96 | 3.67 |  | 42.5 | 498 | 244 | 0.4899598 | [9 empty] | 1169 | [7 empty] | 2.51 | 550 | [9 empty] | 0 | [34 empty] | 9.6 |  | 2100
| Ⅱ P15 | 63.78 | 22.41 | 5.76 | 1.96 | 3.67 |  | 42.5 | 423 | 244 | 0.5768322 | [9 empty] | 1169 | [7 empty] | 2.51 | 550 | [9 empty] | 75 | [34 empty] | 8.9 |  | 1911
| Ⅱ P30 | 63.78 | 22.41 | 5.76 | 1.96 | 3.67 |  | 42.5 | 348 | 244 | 0.7011494 | [9 empty] | 1169 | [7 empty] | 2.51 | 550 | [9 empty] | 150 | [34 empty] | 8.2 |  | 1689
| Ⅱ P50 | 63.78 | 22.41 | 5.76 | 1.96 | 3.67 |  | 42.5 | 248 | 244 | 0.983871 | [9 empty] | 1169 | [7 empty] | 2.51 | 550 | [9 empty] | 250 | [34 empty] | 8.4 |  | 1720
| Ⅲ P00 | 63.78 | 22.41 | 5.76 | 1.96 | 3.67 |  | 42.5 | 451 | 248 | 0.5498891 | [9 empty] | 1169 | [7 empty] | 2.51 | 550 | [9 empty] | 0 | [34 empty] | 10.1 |  | 2200
| Ⅲ P15 | 63.78 | 22.41 | 5.76 | 1.96 | 3.67 |  | 42.5 | 383 | 248 | 0.6475196 | [9 empty] | 1169 | [7 empty] | 2.51 | 550 | [9 empty] | 68 | [34 empty] | 9.6 |  | 2090
| Ⅲ P30 | 63.78 | 22.41 | 5.76 | 1.96 | 3.67 |  | 42.5 | 316 | 248 | 0.7848101 | [9 empty] | 1169 | [7 empty] | 2.51 | 550 | [9 empty] | 135 | [34 empty] | 8.8 |  | 1900
| Ⅲ P50 | 63.78 | 22.41 | 5.76 | 1.96 | 3.67 |  | 42.5 | 225 | 248 | 1.102222 | [9 empty] | 1169 | [7 empty] | 2.51 | 550 | [9 empty] | 226 | [34 empty] | 8.6 |  | 1921
221 | O | 62.03 | 21.89 | 4.18 | 2.57 | 3.45 |  | 42.5 | 360 | 245 | 0.6805556 | 0.3 | 0 |  |  |  | 412.6 |  |  |  |  | 618.9 | [6 empty] | 2.7 | 810.5 | [46 empty] | 4138 | 31.1 | 北京交通大学 | 李磊
| B | 62.03 | 21.89 | 4.18 | 2.57 | 3.45 |  | 42.5 | 360 | 245 | 0.6805556 | 0.3 | 0 |  |  |  | 412.6 |  |  |  |  | 618.9 | [6 empty] | 2.7 | 810.5 | [46 empty] | 4570 | 26.4
| H | 62.03 | 21.89 | 4.18 | 2.57 | 3.45 |  | 42.5 | 360 | 170 | 0.4722222 | 0.3 | 1.1 |  |  |  | 412.6 |  |  |  |  | 618.9 | [6 empty] | 2.7 | 810.5 | [46 empty] | 3513 | 41
| HB | 62.03 | 21.89 | 4.18 | 2.57 | 3.45 |  | 42.5 | 360 | 170 | 0.4722222 | 0.3 | 1.1 |  |  |  | 412.6 |  |  |  |  | 618.9 | [6 empty] | 2.7 | 810.5 | [46 empty] | 2470 | 46.8
222 | PC1 (RCM) | [6 empty] | 42.5 | 396 | 210 | 0.530303 | [9 empty] | 1076 | [7 empty] | 2.61 | 718 | [44 empty] | 28.2 |  |  | 34.6 | 中南大学 | 刘军
| RIM | [6 empty] | 42.5 | 396 | 210 | 0.530303 | [9 empty] | 1076 | [7 empty] | 2.61 | 718 | [44 empty] | 29.647
| PC2 (RCM) | [6 empty] | 42.5 | 409 | 192 | 0.4694377 | [9 empty] | 1079 | [7 empty] | 2.61 | 720 | [44 empty] | 18.9 |  |  | 45.5
| RIM | [6 empty] | 42.5 | 409 | 192 | 0.4694377 | [9 empty] | 1079 | [7 empty] | 2.61 | 720 | [44 empty] | 18.889
| PC3 (RCM) | [6 empty] | 42.5 | 454 | 173 | 0.3810573 | [9 empty] | 1094 | [7 empty] | 2.61 | 729 | [44 empty] | 7.323 |  |  | 58.2
| RIM | [6 empty] | 42.5 | 454 | 173 | 0.3810573 | [9 empty] | 1094 | [7 empty] | 2.61 | 729 | [44 empty] | 7.36949
223 | J | [6 empty] | 42.5 | 500 | 165 | 0.33 | 25% | 1 | [6 empty] | 696.7 |  |  | 232.2 | [5 empty] | 2.77 | 728.7 |  |  |  |  | 0.98 | 47.97 | 34.24 | 0.93 | 6.79 | 0 | [36 empty] | 1424.6 | 60.7 | 宁夏大学 | 王乾玺
| F | [6 empty] | 42.5 | 400 | 165 | 0.4125 | 25% | 1 | [6 empty] | 696.7 |  |  | 232.2 | [5 empty] | 2.77 | 728.7 |  |  |  |  | 0.98 | 47.97 | 34.24 | 0.93 | 6.79 | 100 | [36 empty] | 1322.8 | 64.1
224 | A0 | 61.39 | 23.62 | 4.86 | 1.68 | 3.33 |  | 42.5 | 315 | 170 | 0.5396825 |  | 1.4 | [6 empty] | 1003 | [8 empty] | 2.23 | 756.65 |  |  |  |  | 6.28 | 48.33 | 34.79 | 1.08 | 5.96 | 135 | [34 empty] | 0.8207 |  | 1305.45 | 50.22 | 福州大学 | 戴明辉
227 | C20 | [6 empty] | 42.5 | 220 | 185 | 0.8409091 | [9 empty] | 1279 | [7 empty] | 2.65 | 689 | [44 empty] | 26.4 |  |  | 20.3 | 南昌大学 | 徐航
| 20% | [6 empty] | 42.5 | 220 | 185 | 0.8409091 | [9 empty] | 1279 | [7 empty] | 2.65 | 689 | [44 empty] | 23.3
| 40% | [6 empty] | 42.5 | 220 | 185 | 0.8409091 | [9 empty] | 1279 | [7 empty] | 2.65 | 689 | [44 empty] | 27
| 60% | [6 empty] | 42.5 | 220 | 185 | 0.8409091 | [9 empty] | 1279 | [7 empty] | 2.65 | 689 | [44 empty] | 34.8
| 80% | [6 empty] | 42.5 | 220 | 185 | 0.8409091 | [9 empty] | 1279 | [7 empty] | 2.65 | 689 | [44 empty] | 40.7
| C40 | [6 empty] | 42.5 | 336 | 185 | 0.5505952 | [9 empty] | 1266 | [7 empty] | 2.65 | 624 | [44 empty] | 12.3 |  |  | 44.6
| 20% | [6 empty] | 42.5 | 336 | 185 | 0.5505952 | [9 empty] | 1266 | [7 empty] | 2.65 | 624 | [44 empty] | 11.1
| 40% | [6 empty] | 42.5 | 336 | 185 | 0.5505952 | [9 empty] | 1266 | [7 empty] | 2.65 | 624 | [44 empty] | 13.6
| 60% | [6 empty] | 42.5 | 336 | 185 | 0.5505952 | [9 empty] | 1266 | [7 empty] | 2.65 | 624 | [44 empty] | 16.7
| 80% | [6 empty] | 42.5 | 336 | 185 | 0.5505952 | [9 empty] | 1266 | [7 empty] | 2.65 | 624 | [44 empty] | 21.7
| C60 | [6 empty] | 42.5 | 450 | 160 | 0.3555556 |  | 0.74 | [7 empty] | 1235 | [7 empty] | 2.65 | 608 | [44 empty] | 6.9 |  |  | 61
| 20% | [6 empty] | 42.5 | 450 | 160 | 0.3555556 |  | 0.74 | [7 empty] | 1235 | [7 empty] | 2.65 | 608 | [44 empty] | 5.4
| 40% | [6 empty] | 42.5 | 450 | 160 | 0.3555556 |  | 0.74 | [7 empty] | 1235 | [7 empty] | 2.65 | 608 | [44 empty] | 7.9
| 60% | [6 empty] | 42.5 | 450 | 160 | 0.3555556 |  | 0.74 | [7 empty] | 1235 | [7 empty] | 2.65 | 608 | [44 empty] | 14.1
| 80% | [6 empty] | 42.5 | 450 | 160 | 0.3555556 |  | 0.74 | [7 empty] | 1235 | [7 empty] | 2.65 | 608 | [44 empty] | 20.3
| C20(掺粉煤灰） | [6 empty] | 42.5 | 182 | 187 | 1.027473 | [9 empty] | 1251 | [7 empty] | 2.65 | 674 | [10 empty] | 78 | [33 empty] | 14.3 |  |  | 22.9
| 20% | [6 empty] | 42.5 | 182 | 187 | 1.027473 | [9 empty] | 1251 | [7 empty] | 2.65 | 674 | [10 empty] | 78 | [33 empty] | 12.8
| 40% | [6 empty] | 42.5 | 182 | 187 | 1.027473 | [9 empty] | 1251 | [7 empty] | 2.65 | 674 | [10 empty] | 78 | [33 empty] | 14.8
| 60% | [6 empty] | 42.5 | 182 | 187 | 1.027473 | [9 empty] | 1251 | [7 empty] | 2.65 | 674 | [10 empty] | 78 | [33 empty] | 20.9
| 80% | [6 empty] | 42.5 | 182 | 187 | 1.027473 | [9 empty] | 1251 | [7 empty] | 2.65 | 674 | [10 empty] | 78 | [33 empty] | 31.7
| C40 | [6 empty] | 42.5 | 252 | 144 | 0.5714286 | [9 empty] | 1266 | [7 empty] | 2.65 | 624 | [10 empty] | 108 | [33 empty] | 7.9 |  |  | 42.3
| 20% | [6 empty] | 42.5 | 252 | 144 | 0.5714286 | [9 empty] | 1266 | [7 empty] | 2.65 | 624 | [10 empty] | 108 | [33 empty] | 7.4
| 40% | [6 empty] | 42.5 | 252 | 144 | 0.5714286 | [9 empty] | 1266 | [7 empty] | 2.65 | 624 | [10 empty] | 108 | [33 empty] | 8.8
| 60% | [6 empty] | 42.5 | 252 | 144 | 0.5714286 | [9 empty] | 1266 | [7 empty] | 2.65 | 624 | [10 empty] | 108 | [33 empty] | 9.9
| 80% | [6 empty] | 42.5 | 252 | 144 | 0.5714286 | [9 empty] | 1266 | [7 empty] | 2.65 | 624 | [10 empty] | 108 | [33 empty] | 13.7
| C60 | [6 empty] | 42.5 | 375 | 160 | 0.4266667 |  | 0.63 | [7 empty] | 1178 | [7 empty] | 2.65 | 580 | [10 empty] | 160 | [33 empty] | 2.6 |  |  | 60.8
| 20% | [6 empty] | 42.5 | 375 | 160 | 0.4266667 |  | 0.63 | [7 empty] | 1178 | [7 empty] | 2.65 | 580 | [10 empty] | 160 | [33 empty] | 1.9
| 40% | [6 empty] | 42.5 | 375 | 160 | 0.4266667 |  | 0.63 | [7 empty] | 1178 | [7 empty] | 2.65 | 580 | [10 empty] | 160 | [33 empty] | 3
| 60% | [6 empty] | 42.5 | 375 | 160 | 0.4266667 |  | 0.63 | [7 empty] | 1178 | [7 empty] | 2.65 | 580 | [10 empty] | 160 | [33 empty] | 6.4
| 80% | [6 empty] | 42.5 | 375 | 160 | 0.4266667 |  | 0.63 | [7 empty] | 1178 | [7 empty] | 2.65 | 580 | [10 empty] | 160 | [33 empty] | 11.3
228 | B0 | [7 empty] | 380 | 190 | 0.5 | [8 empty] | 1195 | [8 empty] | 2.9 | 595 | [46 empty] | 646.45 | 41.6 | 天津大学 | 谭党联
229 | REF(未掺） | 68.3 | 19.37 | 3.92 | 1.61 | 3.69 |  | 42.5 | 250 | 205.6 | 0.8224 | 29.1% | 0.5 | [7 empty] | 986 | [7 empty] | 3 | 714 |  |  |  |  | 2.39 | 54.38 | 30.18 | 0.37 | 4.92 |  | 250 | [36 empty] | 35 | 武汉理工大学 | 马军涛
| REF-C kg | 68.3 | 19.37 | 3.92 | 1.61 | 3.69 |  | 42.5 | 10.58 | 3.81 | 0.3601134 | 29.1% | 0.6 | [7 empty] | 27.38 | [7 empty] | 3 | 18.25 |  |  |  |  | 2.39 | 54.38 | 30.18 | 0.37 | 4.92 |  | 250 | [33 empty] | 1.17 |  | 976
| M0 | 68.3 | 19.37 | 3.92 | 1.61 | 3.69 |  | 42.5 | 450 | 135 | 0.3 | 29.1% | 0.8 | [7 empty] | 1105 | [7 empty] | 3 | 715 |  |  |  |  | 2.39 | 54.38 | 30.18 | 0.37 | 4.92 |  | 250 | [33 empty] | 0.93 |  | 800 | 64
230 | P-2-2 | [6 empty] | 42.5 | 219 | 185 | 0.8447489 | 18% | [8 empty] | 1007 | [7 empty] | 2.6 | 766 | [9 empty] | 55 | [36 empty] | 3521 | 29.3 | 大连理工大学 | 谷鑫
| J-2-2 | [6 empty] | 42.5 | 211 | 185 | 0.8767773 | [9 empty] | 1032 | [7 empty] | 2.6 | 910 | [9 empty] | 53 | [36 empty] | 3998 | 26.9
| P-5-2 | [6 empty] | 42.5 | 400 | 185 | 0.4625 |  | 1.1 | [7 empty] | 1140 | [7 empty] | 2.6 | 511 | [9 empty] | 100 | [36 empty] | 1750
| J-5-2 | [6 empty] | 42.5 | 370 | 185 | 0.5 |  | 1.1 | [7 empty] | 1172 | [7 empty] | 2.6 | 607 | [9 empty] | 92 | [36 empty] | 2063
232 | 基准(无水掺量） | 61.71 | 20.07 | 5.09 | 1.58 | 2.93 |  | 52.5 | 350 | [11 empty] | 1167 | [7 empty] | 2.4 | 778 |  |  |  |  | 2.48 | 55.65 | 32.92 | 0.43 | 5.18 |  | 0 |  | 36.01 | 29.81 | 17.33 | 9.77 | 0.83 | 0 | [26 empty] | 9 |  |  | 70.8 | 青岛理工大学 | 薛龙
|  | 61.71 | 20.07 | 5.09 | 1.58 | 2.93 |  | 52.5 | 390 | [11 empty] | 1142 | [7 empty] | 2.4 | 761 |  |  |  |  | 2.48 | 55.65 | 32.92 | 0.43 | 5.18 |  | 0 |  | 36.01 | 29.81 | 17.33 | 9.77 | 0.83 | 0 | [26 empty] | 8.31 |  |  | 71.2
|  | 61.71 | 20.07 | 5.09 | 1.58 | 2.93 |  | 52.5 | 430 | [11 empty] | 1116 | [7 empty] | 2.4 | 744 |  |  |  |  | 2.48 | 55.65 | 32.92 | 0.43 | 5.18 |  | 0 |  | 36.01 | 29.81 | 17.33 | 9.77 | 0.83 | 0 | [26 empty] | 5.44 |  |  | 72
|  | 61.71 | 20.07 | 5.09 | 1.58 | 2.93 |  | 52.5 | 470 | [11 empty] | 1091 | [7 empty] | 2.4 | 727 |  |  |  |  | 2.48 | 55.65 | 32.92 | 0.43 | 5.18 |  | 0 |  | 36.01 | 29.81 | 17.33 | 9.77 | 0.83 | 0 | [26 empty] | 5.08 |  |  | 85.5
| FA | 61.71 | 20.07 | 5.09 | 1.58 | 2.93 |  | 52.5 | 175 | [11 empty] | 1143 | [7 empty] | 2.4 | 762 |  |  |  |  | 2.48 | 55.65 | 32.92 | 0.43 | 5.18 |  | 175 |  | 36.01 | 29.81 | 17.33 | 9.77 | 0.83 | 0 | [26 empty] | 19.11 |  |  | 44.4
|  | 61.71 | 20.07 | 5.09 | 1.58 | 2.93 |  | 52.5 | 195 | [11 empty] | 1118 | [7 empty] | 2.4 | 745 |  |  |  |  | 2.48 | 55.65 | 32.92 | 0.43 | 5.18 |  | 195 |  | 36.01 | 29.81 | 17.33 | 9.77 | 0.83 | 0 | [26 empty] | 18.6 |  |  | 46.4
|  | 61.71 | 20.07 | 5.09 | 1.58 | 2.93 |  | 52.5 | 215 | [11 empty] | 1092 | [7 empty] | 2.4 | 728 |  |  |  |  | 2.48 | 55.65 | 32.92 | 0.43 | 5.18 |  | 215 |  | 36.01 | 29.81 | 17.33 | 9.77 | 0.83 | 0 | [26 empty] | 16.93 |  |  | 48.8
|  | 61.71 | 20.07 | 5.09 | 1.58 | 2.93 |  | 52.5 | 235 | [11 empty] | 1067 | [7 empty] | 2.4 | 711 |  |  |  |  | 2.48 | 55.65 | 32.92 | 0.43 | 5.18 |  | 235 |  | 36.01 | 29.81 | 17.33 | 9.77 | 0.83 | 0 | [26 empty] | 14.3 |  |  | 50.3
| S95 | 61.71 | 20.07 | 5.09 | 1.58 | 2.93 |  | 52.5 | 175 | [11 empty] | 1143 | [7 empty] | 2.4 | 762 |  |  |  |  | 2.48 | 55.65 | 32.92 | 0.43 | 5.18 |  | 0 |  | 36.01 | 29.81 | 17.33 | 9.77 | 0.83 | 175 | [26 empty] | 8.08 |  |  | 54.2
|  | 61.71 | 20.07 | 5.09 | 1.58 | 2.93 |  | 52.5 | 195 | [11 empty] | 1118 | [7 empty] | 2.4 | 745 |  |  |  |  | 2.48 | 55.65 | 32.92 | 0.43 | 5.18 |  | 0 |  | 36.01 | 29.81 | 17.33 | 9.77 | 0.83 | 195 | [26 empty] | 6.32 |  |  | 65.8
|  | 61.71 | 20.07 | 5.09 | 1.58 | 2.93 |  | 52.5 | 215 | [11 empty] | 1092 | [7 empty] | 2.4 | 728 |  |  |  |  | 2.48 | 55.65 | 32.92 | 0.43 | 5.18 |  | 0 |  | 36.01 | 29.81 | 17.33 | 9.77 | 0.83 | 215 | [26 empty] | 4.85 |  |  | 61.9
|  | 61.71 | 20.07 | 5.09 | 1.58 | 2.93 |  | 52.5 | 235 | [11 empty] | 1067 | [7 empty] | 2.4 | 711 |  |  |  |  | 2.48 | 55.65 | 32.92 | 0.43 | 5.18 |  | 0 |  | 36.01 | 29.81 | 17.33 | 9.77 | 0.83 | 235 | [26 empty] | 3.25 |  |  | 67
| FA+S95 | 61.71 | 20.07 | 5.09 | 1.58 | 2.93 |  | 52.5 | 175 | [11 empty] | 1143 | [7 empty] | 2.4 | 762 |  |  |  |  | 2.48 | 55.65 | 32.92 | 0.43 | 5.18 |  | 87.5 |  | 36.01 | 29.81 | 17.33 | 9.77 | 0.83 | 87.5 | [26 empty] | 11.5 |  |  | 51.8
|  | 61.71 | 20.07 | 5.09 | 1.58 | 2.93 |  | 52.5 | 195 | [11 empty] | 1118 | [7 empty] | 2.4 | 745 |  |  |  |  | 2.48 | 55.65 | 32.92 | 0.43 | 5.18 |  | 97.5 |  | 36.01 | 29.81 | 17.33 | 9.77 | 0.83 | 97.5 | [26 empty] | 8.21 |  |  | 53.3
|  | 61.71 | 20.07 | 5.09 | 1.58 | 2.93 |  | 52.5 | 215 | [11 empty] | 1092 | [7 empty] | 2.4 | 728 |  |  |  |  | 2.48 | 55.65 | 32.92 | 0.43 | 5.18 |  | 107.5 |  | 36.01 | 29.81 | 17.33 | 9.77 | 0.83 | 107.5 | [26 empty] | 6.44 |  |  | 64.9
|  | 61.71 | 20.07 | 5.09 | 1.58 | 2.93 |  | 52.5 | 235 | [11 empty] | 1067 | [7 empty] | 2.4 | 711 |  |  |  |  | 2.48 | 55.65 | 32.92 | 0.43 | 5.18 |  | 117.5 |  | 36.01 | 29.81 | 17.33 | 9.77 | 0.83 | 117.5 | [26 empty] | 6.13 |  |  | 65.1
| FA+K | 61.71 | 20.07 | 5.09 | 1.58 | 2.93 |  | 52.5 | 175 | [11 empty] | 1143 | [7 empty] | 2.4 | 762 |  |  |  |  | 2.48 | 55.65 | 32.92 | 0.43 | 5.18 |  | 140 |  | 36.01 | 29.81 | 17.33 | 9.77 | 0.83 | 0 | [26 empty] | 7.2 |  |  | 39.6
|  | 61.71 | 20.07 | 5.09 | 1.58 | 2.93 |  | 52.5 | 195 | [6 empty] | 39 |  |  |  |  | 1118 | [7 empty] | 2.4 | 745 |  |  |  |  | 2.48 | 55.65 | 32.92 | 0.43 | 5.18 |  | 156 |  | 36.01 | 29.81 | 17.33 | 9.77 | 0.83 | 0 | [26 empty] | 6.46 |  |  | 46
|  | 61.71 | 20.07 | 5.09 | 1.58 | 2.93 |  | 52.5 | 215 | [6 empty] | 43 |  |  |  |  | 1092 | [7 empty] | 2.4 | 728 |  |  |  |  | 2.48 | 55.65 | 32.92 | 0.43 | 5.18 |  | 172 |  | 36.01 | 29.81 | 17.33 | 9.77 | 0.83 | 0 | [26 empty] | 6.12 |  |  | 41.7
|  | 61.71 | 20.07 | 5.09 | 1.58 | 2.93 |  | 52.5 | 235 | [6 empty] | 47 |  |  |  |  | 1067 | [7 empty] | 2.4 | 711 |  |  |  |  | 2.48 | 55.65 | 32.92 | 0.43 | 5.18 |  | 188 |  | 36.01 | 29.81 | 17.33 | 9.77 | 0.83 | 0 | [26 empty] | 5.79 |  |  | 47.6
| S95+K | 61.71 | 20.07 | 5.09 | 1.58 | 2.93 |  | 52.5 | 175 | [6 empty] | 35 |  |  |  |  | 1143 | [7 empty] | 2.4 | 762 |  |  |  |  | 2.48 | 55.65 | 32.92 | 0.43 | 5.18 |  | 0 |  | 36.01 | 29.81 | 17.33 | 9.77 | 0.83 | 140 | [26 empty] | 2.73 |  |  | 64.9
|  | 61.71 | 20.07 | 5.09 | 1.58 | 2.93 |  | 52.5 | 195 | [6 empty] | 39 |  |  |  |  | 1118 | [7 empty] | 2.4 | 745 |  |  |  |  | 2.48 | 55.65 | 32.92 | 0.43 | 5.18 |  | 0 |  | 36.01 | 29.81 | 17.33 | 9.77 | 0.83 | 156 | [26 empty] | 2.2 |  |  | 68
|  | 61.71 | 20.07 | 5.09 | 1.58 | 2.93 |  | 52.5 | 215 | [6 empty] | 43 |  |  |  |  | 1092 | [7 empty] | 2.4 | 728 |  |  |  |  | 2.48 | 55.65 | 32.92 | 0.43 | 5.18 |  | 0 |  | 36.01 | 29.81 | 17.33 | 9.77 | 0.83 | 172 | [26 empty] | 2.12 |  |  | 65.9
|  | 61.71 | 20.07 | 5.09 | 1.58 | 2.93 |  | 52.5 | 235 | [6 empty] | 47 |  |  |  |  | 1067 | [7 empty] | 2.4 | 711 |  |  |  |  | 2.48 | 55.65 | 32.92 | 0.43 | 5.18 |  | 0 |  | 36.01 | 29.81 | 17.33 | 9.77 | 0.83 | 188 | [26 empty] | 1.98 |  |  | 77.3
| FA+S95+K | 61.71 | 20.07 | 5.09 | 1.58 | 2.93 |  | 52.5 | 175 | [6 empty] | 35 |  |  |  |  | 1143 | [7 empty] | 2.4 | 762 |  |  |  |  | 2.48 | 55.65 | 32.92 | 0.43 | 5.18 |  | 70 |  | 36.01 | 29.81 | 17.33 | 9.77 | 0.83 | 70 | [26 empty] | 5.96 |  |  | 600.4
|  | 61.71 | 20.07 | 5.09 | 1.58 | 2.93 |  | 52.5 | 195 | [6 empty] | 39 |  |  |  |  | 1118 | [7 empty] | 2.4 | 745 |  |  |  |  | 2.48 | 55.65 | 32.92 | 0.43 | 5.18 |  | 78 |  | 36.01 | 29.81 | 17.33 | 9.77 | 0.83 | 78 | [26 empty] | 5.13 |  |  | 69.3
|  | 61.71 | 20.07 | 5.09 | 1.58 | 2.93 |  | 52.5 | 215 | [6 empty] | 43 |  |  |  |  | 1092 | [7 empty] | 2.4 | 728 |  |  |  |  | 2.48 | 55.65 | 32.92 | 0.43 | 5.18 |  | 86 |  | 36.01 | 29.81 | 17.33 | 9.77 | 0.83 | 86 | [26 empty] | 4.96 |  |  | 67
|  | 61.71 | 20.07 | 5.09 | 1.58 | 2.93 |  | 52.5 | 235 | [6 empty] | 47 |  |  |  |  | 1067 | [7 empty] | 2.4 | 711 |  |  |  |  | 2.48 | 55.65 | 32.92 | 0.43 | 5.18 |  | 94 |  | 36.01 | 29.81 | 17.33 | 9.77 | 0.83 | 94 | [26 empty] | 4.73 |  |  | 68.3
238 | Control | 63.22 | 22.57 | 4.12 | 2.7 | 3.51 |  |  | 420 | 159.6 | 0.38 |  | 0.44 | [10 empty] | 876 | [5 empty] | 876 | [46 empty] | 5500 | 64 | Mechanical and durability properties of ternary concretes containing silica fume and low reactivity blast furnace slag | Bagheri, Ali Reza(1); Zanganeh, Hamed(1); Moalemi, Mohamad Mehdi(1)
| SF2.5 | 63.22 | 22.57 | 4.12 | 2.7 | 3.51 |  |  | 409.5 | 159.6 | 0.3897436 |  | 0.48 | [10 empty] | 874 | [5 empty] | 874 | [31 empty] | 0.49 | 94.3 | 1.1 | 0.87 | 0.7 | 19.2 | 10.5 | [8 empty] | 3200 | 72
| SF5 | 63.22 | 22.57 | 4.12 | 2.7 | 3.51 |  |  | 399 | 159.6 | 0.4 |  | 0.51 | [10 empty] | 872 | [5 empty] | 872 | [31 empty] | 0.49 | 94.3 | 1.1 | 0.87 | 0.7 | 19.2 | 21 | [8 empty] | 2100 | 77
| SF7.5 | 63.22 | 22.57 | 4.12 | 2.7 | 3.51 |  |  | 388.5 | 159.6 | 0.4108108 |  | 0.54 | [10 empty] | 870 | [5 empty] | 870 | [31 empty] | 0.49 | 94.3 | 1.1 | 0.87 | 0.7 | 19.2 | 31.5 | [8 empty] | 1500 | 78
| SF10 | 63.22 | 22.57 | 4.12 | 2.7 | 3.51 |  |  | 378 | 159.6 | 0.4222222 |  | 0.56 | [10 empty] | 869 | [5 empty] | 869 | [31 empty] | 0.49 | 94.3 | 1.1 | 0.87 | 0.7 | 19.2 | 42 | [8 empty] | 1100 | 80
| SL15 | 63.22 | 22.57 | 4.12 | 2.7 | 3.51 |  |  | 357 | 159.6 | 0.4470588 |  | 0.4 | [10 empty] | 873 | [5 empty] | 873 | [12 empty] | 38.1 | 36 | 13 | 6.6 | 0.6 | 63 | [28 empty] | 6100 | 61
| SL30 | 63.22 | 22.57 | 4.12 | 2.7 | 3.51 |  |  | 294 | 159.6 | 0.5428571 |  | 0.37 | [10 empty] | 870 | [5 empty] | 870 | [12 empty] | 38.1 | 36 | 13 | 6.6 | 0.6 | 126 | [28 empty] | 5900 | 54
| SL50 | 63.22 | 22.57 | 4.12 | 2.7 | 3.51 |  |  | 210 | 159.6 | 0.76 |  | 0.33 | [10 empty] | 866 | [5 empty] | 866 | [12 empty] | 38.1 | 36 | 13 | 6.6 | 0.6 | 210 | [28 empty] | 5100 | 39
| SL15SF2.5 | 63.22 | 22.57 | 4.12 | 2.7 | 3.51 |  |  | 346.5 | 159.6 | 0.4606061 |  | 0.42 | [10 empty] | 872 | [5 empty] | 872 | [12 empty] | 38.1 | 36 | 13 | 6.6 | 0.6 | 63 | [13 empty] | 0.49 | 94.3 | 1.1 | 0.87 | 0.7 | 19.2 | 10.5 | [8 empty] | 4600 | 63
| SL15SF5 | 63.22 | 22.57 | 4.12 | 2.7 | 3.51 |  |  | 336 | 159.6 | 0.475 |  | 0.44 | [10 empty] | 870 | [5 empty] | 870 | [12 empty] | 38.1 | 36 | 13 | 6.6 | 0.6 | 63 | [13 empty] | 0.49 | 94.3 | 1.1 | 0.87 | 0.7 | 19.2 | 21 | [8 empty] | 5050 | 66
| SL15SF7.5 | 63.22 | 22.57 | 4.12 | 2.7 | 3.51 |  |  | 325.5 | 159.6 | 0.4903226 |  | 0.46 | [10 empty] | 867 | [5 empty] | 867 | [12 empty] | 38.1 | 36 | 13 | 6.6 | 0.6 | 63 | [13 empty] | 0.49 | 94.3 | 1.1 | 0.87 | 0.7 | 19.2 | 31.5 | [8 empty] | 2200 | 67
| SL30SF2.5 | 63.22 | 22.57 | 4.12 | 2.7 | 3.51 |  |  | 283.5 | 159.6 | 0.562963 |  | 0.38 | [10 empty] | 869 | [5 empty] | 869 | [12 empty] | 38.1 | 36 | 13 | 6.6 | 0.6 | 126 | [13 empty] | 0.49 | 94.3 | 1.1 | 0.87 | 0.7 | 19.2 | 10.5 | [8 empty] | 3900 | 56
| SL30SF5 | 63.22 | 22.57 | 4.12 | 2.7 | 3.51 |  |  | 273 | 159.6 | 0.5846154 |  | 0.4 | [10 empty] | 867 | [5 empty] | 867 | [12 empty] | 38.1 | 36 | 13 | 6.6 | 0.6 | 126 | [13 empty] | 0.49 | 94.3 | 1.1 | 0.87 | 0.7 | 19.2 | 21 | [8 empty] | 3600 | 52
| SL30SF7.5 | 63.22 | 22.57 | 4.12 | 2.7 | 3.51 |  |  | 262.5 | 159.6 | 0.608 |  | 0.42 | [10 empty] | 865 | [5 empty] | 865 | [12 empty] | 38.1 | 36 | 13 | 6.6 | 0.6 | 126 | [13 empty] | 0.49 | 94.3 | 1.1 | 0.87 | 0.7 | 19.2 | 31.5 | [8 empty] | 2100 | 57
| SL50SF2.5 | 63.22 | 22.57 | 4.12 | 2.7 | 3.51 |  |  | 199.5 | 159.6 | 0.8 |  | 0.34 | [10 empty] | 865 | [5 empty] | 865 | [12 empty] | 38.1 | 36 | 13 | 6.6 | 0.6 | 210 | [13 empty] | 0.49 | 94.3 | 1.1 | 0.87 | 0.7 | 19.2 | 10.5 | [8 empty] | 3300 | 37
| SL50SF5 | 63.22 | 22.57 | 4.12 | 2.7 | 3.51 |  |  | 189 | 159.6 | 0.8444444 |  | 0.36 | [10 empty] | 863 | [5 empty] | 863 | [12 empty] | 38.1 | 36 | 13 | 6.6 | 0.6 | 210 | [13 empty] | 0.49 | 94.3 | 1.1 | 0.87 | 0.7 | 19.2 | 21 | [8 empty] | 2200 | 40
| SL50SF7.5 | 63.22 | 22.57 | 4.12 | 2.7 | 3.51 |  |  | 178.5 | 159.6 | 0.8941176 |  | 0.38 | [10 empty] | 861 | [5 empty] | 861 | [12 empty] | 38.1 | 36 | 13 | 6.6 | 0.6 | 210 | [13 empty] | 0.49 | 94.3 | 1.1 | 0.87 | 0.7 | 19.2 | 31.5 | [8 empty] | 1950 | 39
240 | CC0 | 62.48 | 21.18 | 4.73 | 2.53 | 3.41 |  | 42.5 | 400 | 140 | 0.35 | [8 empty] | 956 | [9 empty] | 667 | [46 empty] | 3500 | 70 | The role of fly ash microsphere in the microstructure and macroscopic properties of high-strength concrete | Wang, Qiang(1); Wang, Dengquan(1); Chen, Honghui(1)
| CF1 | 62.48 | 21.18 | 4.73 | 2.53 | 3.41 |  | 42.5 | 368 | 140 | 0.3804348 | [8 empty] | 956 | [9 empty] | 667 |  |  |  |  | 10.19 | 59.21 | 12.95 | 1.03 | 9.64 | 32 | [36 empty] | 3400 | 75
| CF2 | 62.48 | 21.18 | 4.73 | 2.53 | 3.41 |  | 42.5 | 340 | 140 | 0.4117647 | [8 empty] | 956 | [9 empty] | 667 |  |  |  |  | 10.19 | 59.21 | 12.95 | 1.03 | 9.64 | 60 | [36 empty] | 2800 | 78
| CS1 | 62.48 | 21.18 | 4.73 | 2.53 | 3.41 |  | 42.5 | 368 | 140 | 0.3804348 | [8 empty] | 956 | [9 empty] | 667 | [31 empty] | 0 | 92.3 | 0 | 0 | 0 |  | 32 | [8 empty] | 1900 | 77
| CS2 | 62.48 | 21.18 | 4.73 | 2.53 | 3.41 |  | 42.5 | 340 | 140 | 0.4117647 | [8 empty] | 956 | [9 empty] | 667 | [31 empty] | 0 | 92.3 | 0 | 0 | 0 |  | 60 | [8 empty] | 1100 | 79
| CC00 | 62.48 | 21.18 | 4.73 | 2.53 | 3.41 |  | 42.5 | 400 | 100 | 0.25 | [8 empty] | 956 | [9 empty] | 667 | [46 empty] | 2600 | 86
| CF11 | 62.48 | 21.18 | 4.73 | 2.53 | 3.41 |  | 42.5 | 368 | 100 | 0.2717391 | [8 empty] | 956 | [9 empty] | 667 |  |  |  |  | 10.19 | 59.21 | 12.95 | 1.03 | 9.64 | 32 | [36 empty] | 300 | 98
| CF22 | 62.48 | 21.18 | 4.73 | 2.53 | 3.41 |  | 42.5 | 340 | 100 | 0.2941176 | [8 empty] | 956 | [9 empty] | 667 |  |  |  |  | 10.19 | 59.21 | 12.95 | 1.03 | 9.64 | 60 | [36 empty] | 1900 | 100
| CS11 | 62.48 | 21.18 | 4.73 | 2.53 | 3.41 |  | 42.5 | 368 | 100 | 0.2717391 | [8 empty] | 956 | [9 empty] | 667 | [31 empty] | 0 | 92.3 | 0 | 0 | 0 |  | 32 | [8 empty] | 1200 | 99
| CS22 | 62.48 | 21.18 | 4.73 | 2.53 | 3.41 |  | 42.5 | 340 | 100 | 0.2941176 | [8 empty] | 956 | [9 empty] | 667 | [31 empty] | 0 | 92.3 | 0 | 0 | 0 |  | 60 | [8 empty] | 800 | 87
244 | GU | 62.78 | 19.25 | 5.33 | 2.36 | 2.41 |  |  | 427.5 | 150.3 | 0.3515789 |  | 6.10369 | [10 empty] | 950 |  |  |  |  | 2.72 | 842.5 | [31 empty] | 0.8 | 92.1 | 0.3 | 0.7 | 0.6 |  | 22.5 | [8 empty] | 6200 | 72 | Effect of cement type and limestone particle size on the durability of steam cured self-consolidating concrete | Panesar, D.K.(1); Aqel, M.(2); Rhead, D.(3); Schell, H.(3)
| HE | 61.6 | 19.1 | 5.18 | 2.35 | 2.35 |  |  | 427.5 | 150.3 | 0.3515789 |  | 6.781878 | [10 empty] | 950 |  |  |  |  | 2.72 | 842.5 | [31 empty] | 0.8 | 92.1 | 0.3 | 0.7 | 0.6 |  | 22.5 | [8 empty] | 4800 | 71
246 | Control | 62.21 | 21.46 | 4.6 | 3.57 | 3.39 |  |  | 395 | 177.75 | 0.45 |  | 0.2987342 | [6 empty] | 803.5 | [9 empty] | 919.7 | [46 empty] | 5800 | 48 | Chloride penetration and electrical resistivity of concretes containing nanosilica hydrosols with different specific surface areas | Madani, Hesam(1); Bagheri, Alireza(2); Parhizkar, Tayebeh(3); Raisghasemi, Amirmaziar(3)
| SF3% | 62.21 | 21.46 | 4.6 | 3.57 | 3.39 |  |  | 383.1 | 177.75 | 0.4639781 |  | 0.3072917 | [6 empty] | 801.5 | [9 empty] | 917.5 | [31 empty] | 1.6 | 92.3 | 1.3 | 0.9 | 1 | 21 | 11.85 | [8 empty] | 2600 | 54.5
| SF5% | 62.21 | 21.46 | 4.6 | 3.57 | 3.39 |  |  | 375.2 | 177.75 | 0.4737473 |  | 0.3350173 | [6 empty] | 800.2 | [9 empty] | 916 | [31 empty] | 1.6 | 92.3 | 1.3 | 0.9 | 1 | 21 | 19.8 | [8 empty] | 2100 | 56.5
| SF7.5% | 62.21 | 21.46 | 4.6 | 3.57 | 3.39 |  |  | 365.4 | 177.75 | 0.4864532 |  | 0.3767404 | [6 empty] | 798.5 | [9 empty] | 914 | [31 empty] | 1.6 | 92.3 | 1.3 | 0.9 | 1 | 21 | 29.6 | [8 empty] | 1600 | 57.5
250 | A | [7 empty] | 558 | 189.4 | 0.3394265 |  | 1.003584 | [10 empty] | 700 |  |  |  |  | 2.87 | 908 | [46 empty] | 5611 | 44 | Influence of polyolefin fibers on the engineering properties of cement-based composites containing silica fume | Han, Ta-Yuan(1); Lin, Wei-Ting(2,3); Cheng, An(3); Huang, Ran(1); Huang, Chin-Cheng(2)
| AS5 | [7 empty] | 530.1 | 189.4 | 0.3572911 |  | 1.056404 | [10 empty] | 700 |  |  |  |  | 2.87 | 908 | [36 empty] | 22.5 | 27.9 | [8 empty] | 1210 | 46
| B | [7 empty] | 395 | 217 | 0.5493671 | [12 empty] | 780 |  |  |  |  | 2.87 | 908 | [46 empty] | 9260 | 26
| BS5 | [7 empty] | 375.2 | 217 | 0.5783582 | [12 empty] | 780 |  |  |  |  | 2.87 | 908 | [36 empty] | 22.5 | 19.8 | [8 empty] | 2165 | 32
233 | J | [6 empty] | 42.5 | 410 | 177 | 0.4317073 | 25% | 0 | [7 empty] | 1093 | [7 empty] | 2.63 | 792 | [46 empty] | 2178 | 40.9 | 内蒙古农业大学 | 张景智
| M1 | [6 empty] | 42.5 | 402 | 177 | 0.4402985 | 25% | 0 | [7 empty] | 1093 | [7 empty] | 2.63 | 792 | [32 empty] | 93.8 |  |  |  | 18 | 8.2 | [8 empty] | 1443 | 44.7
| M2 | [6 empty] | 42.5 | 394 | 177 | 0.4492386 | 25% | 0 | [7 empty] | 1093 | [7 empty] | 2.63 | 792 | [32 empty] | 93.8 |  |  |  | 18 | 16.4 | [8 empty] | 1101 | 48.3
| M3 | [6 empty] | 42.5 | 385 | 177 | 0.4597403 | 25% | 0 | [7 empty] | 1093 | [7 empty] | 2.63 | 792 | [32 empty] | 93.8 |  |  |  | 18 | 24.6 | [8 empty] | 772 | 52.8
| M4 | [6 empty] | 42.5 | 377 | 177 | 0.469496 | 25% | 0 | [7 empty] | 1093 | [7 empty] | 2.63 | 792 | [32 empty] | 93.8 |  |  |  | 18 | 32.8 | [8 empty] | 683 | 59.9
| M5 | [6 empty] | 42.5 | 369 | 177 | 0.4796748 | 25% | 0 | [7 empty] | 1093 | [7 empty] | 2.63 | 792 | [32 empty] | 93.8 |  |  |  | 18 | 41 | [8 empty] | 532 | 61.3
| W1 | [6 empty] | 42.5 | 410 | 177 | 0.4317073 | 25% | 1.5 | [7 empty] | 1093 | [7 empty] | 2.63 | 792 | [46 empty] | 1835 | 41.1
| W2 | [6 empty] | 42.5 | 410 | 177 | 0.4317073 | 25% | 2 | [7 empty] | 1093 | [7 empty] | 2.63 | 792 | [46 empty] | 1125 | 42.7
| W3 | [6 empty] | 42.5 | 410 | 177 | 0.4317073 | 25% | 2.5 | [7 empty] | 1093 | [7 empty] | 2.63 | 792 | [46 empty] | 983 | 42.9
| S1 | [6 empty] | 42.5 | 410 | 177 | 0.4317073 | 25% | 0 | [7 empty] | 1168 | [7 empty] | 2.63 | 716 | [46 empty] | 2354 | 38.7
| S2 | [6 empty] | 42.5 | 410 | 177 | 0.4317073 | 25% | 0 | [7 empty] | 1130 | [7 empty] | 2.63 | 754 | [46 empty] | 2231 | 39.3
| S4 | [6 empty] | 42.5 | 410 | 177 | 0.4317073 | 25% | 0 | [7 empty] | 1055 | [7 empty] | 2.63 | 829 | [46 empty] | 2210 | 40.2
| S5 | [6 empty] | 42.5 | 410 | 177 | 0.4317073 | 25% | 0 | [7 empty] | 1017 | [7 empty] | 2.63 | 867 | [46 empty] | 2315 | 38.8
234 | CC1 | 61.13 | 21.45 | 5.24 | 2.08 | 2.89 |  | 42.5 | 452 | 190 | 0.420354 | 25% | 0.7 | [7 empty] | 1060 | [7 empty] | 2.7 | 678 |  |  |  | 39% | [40 empty] | 6.84 |  |  | 49.3 | 大连理工大学 | 涂妮
235 | N0.35-C | 59.23 |  | 6.45 | 3.78 | 4.35 |  | 42.5 | 571 | 200 | 0.3502627 | [8 empty] | 1150 | [8 empty] | 2.87 | 541 | [31 empty] | 0.91 | 92.96 | 1.72 |  | 1.25 | 19.5 | 0 | [6 empty] | 2.658 |  | 1366 | 43.9 | 广西大学 | 覃荷瑛
| N0.40-C | 59.23 |  | 6.45 | 3.78 | 4.35 |  | 42.5 | 500 | 200 | 0.4 | [8 empty] | 1150 | [8 empty] | 2.87 | 566 | [44 empty] | 3.5061 |  | 1481 | 39
| N0.45-C | 59.23 |  | 6.45 | 3.78 | 4.35 |  | 42.5 | 444 | 200 | 0.4504505 | [8 empty] | 1150 | [8 empty] | 2.87 | 592 | [44 empty] | 4.7981 |  | 1510 | 34
| N0.50-C | 59.23 |  | 6.45 | 3.78 | 4.35 |  | 42.5 | 400 | 200 | 0.5 | [8 empty] | 1150 | [8 empty] | 2.87 | 619 | [44 empty] | 5.4033 |  | 1870 | 31
| N0.55-C | 59.23 |  | 6.45 | 3.78 | 4.35 |  | 42.5 | 364 | 200 | 0.5494505 | [8 empty] | 1150 | [8 empty] | 2.87 | 647 | [44 empty] | 6.3001 |  | 2085 | 27.9
| N0.60-C | 59.23 |  | 6.45 | 3.78 | 4.35 |  | 42.5 | 333 | 200 | 0.6006006 | [8 empty] | 1150 | [8 empty] | 2.87 | 675 | [44 empty] | 6.8929 |  | 2320 | 23.3
| C40 | 59.23 |  | 6.45 | 3.78 | 4.35 |  | 42.5 | 444 | 200 | 0.4504505 | [8 empty] | 1150 | [8 empty] | 2.87 | 592 | [44 empty] | 6.526 |  | 1548
| N-C-G1 | 59.23 |  | 6.45 | 3.78 | 4.35 |  | 42.5 | 444 | 200 | 0.4504505 | [8 empty] | 1150 | [8 empty] | 2.87 | 592 | [44 empty] | 10.803 |  | 2336
| N-C-G2 | 59.23 |  | 6.45 | 3.78 | 4.35 |  | 42.5 | 444 | 200 | 0.4504505 | [8 empty] | 1150 | [8 empty] | 2.87 | 592 | [44 empty] | 11.252 |  | 2440
| N-C-G3 | 59.23 |  | 6.45 | 3.78 | 4.35 |  | 42.5 | 444 | 200 | 0.4504505 | [8 empty] | 1150 | [8 empty] | 2.87 | 592 | [44 empty] | 10.143 |  | 2182
| N-C-G4 | 59.23 |  | 6.45 | 3.78 | 4.35 |  | 42.5 | 444 | 200 | 0.4504505 | [8 empty] | 1150 | [8 empty] | 2.87 | 592 | [44 empty] | 8.635 |  | 1832
| N-C-G5 | 59.23 |  | 6.45 | 3.78 | 4.35 |  | 42.5 | 444 | 200 | 0.4504505 | [8 empty] | 1150 | [8 empty] | 2.87 | 592 | [44 empty] | 10.127 |  | 2179
| N-C-G6 | 59.23 |  | 6.45 | 3.78 | 4.35 |  | 42.5 | 444 | 200 | 0.4504505 | [8 empty] | 1150 | [8 empty] | 2.87 | 592 | [44 empty] | 10.895 |  | 2357
| C45 N-C-Aa1 | 59.23 |  | 6.45 | 3.78 | 4.35 |  | 42.5 | 444 | 200 | 0.4504505 | [8 empty] | 1150 | [8 empty] | 2.87 | 592 | [44 empty] | 10.21 |  | 2198
| N-C-Aa2 | 59.23 |  | 6.45 | 3.78 | 4.35 |  | 42.5 | 444 | 200 | 0.4504505 | [8 empty] | 1150 | [8 empty] | 2.87 | 592 | [44 empty] | 8.797 |  | 1870
| N-C-Aa3 | 59.23 |  | 6.45 | 3.78 | 4.35 |  | 42.5 | 444 | 200 | 0.4504505 | [8 empty] | 1150 | [8 empty] | 2.87 | 592 | [44 empty] | 8.36 |  | 1768
| N-C-Aa4 | 59.23 |  | 6.45 | 3.78 | 4.35 |  | 42.5 | 444 | 200 | 0.4504505 | [8 empty] | 1150 | [8 empty] | 2.87 | 592 | [44 empty] | 7.249 |  | 1510
236 | M0 | 58.99 | 20.02 | 6.19 | 2.53 | 2.65 |  | 42.5 | 330 | 163 | 0.4939394 | 22% | 2 | [6 empty] | 1064 | [8 empty] | 3 | 738 |  |  |  |  | 3.41 | 40.08 | 25.31 | 0.49 | 15.35 |  | 50 |  | 37.59 | 30.97 | 11.4 | 7.6 | 1.79 | 20 | [28 empty] | 2635 | 49 | 重庆大学 | 唐静
| M1 | 58.99 | 20.02 | 6.19 | 2.53 | 2.65 |  | 42.5 | 330 | 163 | 0.4939394 | 22% | 2 | [6 empty] | 1064 | [10 empty] | 3.4 | 15% | 738 |  | 3.41 | 40.08 | 25.31 | 0.49 | 15.35 |  | 50 |  | 37.59 | 30.97 | 11.4 | 7.6 | 1.79 | 20 | [28 empty] | 2315 | 47
| A0 | 58.99 | 20.02 | 6.19 | 2.53 | 2.65 |  | 42.5 | 280 | 165 | 0.5892857 | 22% | 1.2 | [6 empty] | 1108 | [8 empty] | 3 | 768 |  |  |  |  | 3.41 | 40.08 | 25.31 | 0.49 | 15.35 |  | 40 |  | 37.59 | 30.97 | 11.4 | 7.6 | 1.79 | 20 | [28 empty] | 2996 | 39
| A1 | 58.99 | 20.02 | 6.19 | 2.53 | 2.65 |  | 42.5 | 280 | 165 | 0.5892857 | 22% | 1.2 | [6 empty] | 1108 | [10 empty] | 3.4 | 15% | 768 |  | 3.41 | 40.08 | 25.31 | 0.49 | 15.35 |  | 40 |  | 37.59 | 30.97 | 11.4 | 7.6 | 1.79 | 20 | [28 empty] | 3052 | 36
| A2 | 58.99 | 20.02 | 6.19 | 2.53 | 2.65 |  | 42.5 | 280 | 165 | 0.5892857 | 22% | 1.2 | [6 empty] | 1108 | [10 empty] | 3.4 | 15% | 768 |  | 3.41 | 40.08 | 25.31 | 0.49 | 15.35 |  | 40 |  | 37.59 | 30.97 | 11.4 | 7.6 | 1.79 | 20 | [28 empty] | 2690 | 39.1
| A3 | 58.99 | 20.02 | 6.19 | 2.53 | 2.65 |  | 42.5 | 280 | 165 | 0.5892857 | 22% | 1.2 | [6 empty] | 1108 | [10 empty] | 3.4 | 15% | 768 |  | 3.41 | 40.08 | 25.31 | 0.49 | 15.35 |  | 40 |  | 37.59 | 30.97 | 11.4 | 7.6 | 1.79 | 20 | [28 empty] | 2435 | 43
| B0 | 58.99 | 20.02 | 6.19 | 2.53 | 2.65 |  | 42.5 | 370 | 165 | 0.4459459 | 22% | 2.3 | [6 empty] | 1092 | [8 empty] | 3 | 682 |  |  |  |  | 3.41 | 40.08 | 25.31 | 0.49 | 15.35 |  | 50 |  | 37.59 | 30.97 | 11.4 | 7.6 | 1.79 | 50 | [28 empty] | 2295 | 59.5
| B1 | 58.99 | 20.02 | 6.19 | 2.53 | 2.65 |  | 42.5 | 370 | 165 | 0.4459459 | 22% | 2.3 | [6 empty] | 1092 | [10 empty] | 3.4 | 15% | 682 |  | 3.41 | 40.08 | 25.31 | 0.49 | 15.35 |  | 50 |  | 37.59 | 30.97 | 11.4 | 7.6 | 1.79 | 50 | [28 empty] | 2336 | 55
| B2 | 58.99 | 20.02 | 6.19 | 2.53 | 2.65 |  | 42.5 | 370 | 165 | 0.4459459 | 22% | 2.3 | [6 empty] | 1092 | [10 empty] | 3.4 | 15% | 682 |  | 3.41 | 40.08 | 25.31 | 0.49 | 15.35 |  | 50 |  | 37.59 | 30.97 | 11.4 | 7.6 | 1.79 | 50 | [28 empty] | 2291 | 61
| B3 | 58.99 | 20.02 | 6.19 | 2.53 | 2.65 |  | 42.5 | 370 | 165 | 0.4459459 | 22% | 2.3 | [6 empty] | 1092 | [10 empty] | 3.4 | 15% | 682 |  | 3.41 | 40.08 | 25.31 | 0.49 | 15.35 |  | 50 |  | 37.59 | 30.97 | 11.4 | 7.6 | 1.79 | 50 | [28 empty] | 2263 | 58
238 | LP00 | 55.3 | 25.44 | 7.06 | 2.25 | 2.89 |  | 42.5 | 447 | 134 | 0.2997763 |  | 0.89 | [15 empty] | 2.93 | 760 | [44 empty] | 4.706 |  |  |  | 新疆农业大学 | 周海雷
| LP000 | 55.3 | 25.44 | 7.06 | 2.25 | 2.89 |  | 42.5 | 390 | 136 | 0.3487179 |  | 0.87 | [15 empty] | 2.93 | 747 | [44 empty] | 7.096
| LP0000 | 55.3 | 25.44 | 7.06 | 2.25 | 2.89 |  | 42.5 | 325 | 130 | 0.4 |  | 0.84 | [15 empty] | 2.93 | 746 | [44 empty] | 9.235
239 | F0K0 | 59.52 | 21.4 | 5.9 | 3.2 | 4.08 |  | 42.5 | 360 | 160 | 0.4444444 | 25.4% | 1 | [5 empty] | 546 | [9 empty] | 2.81 | 786 | [44 empty] | 1.1753 |  | 1866 | 43 | 重庆交通大学 | 周维
| F2K0 | 59.52 | 21.4 | 5.9 | 3.2 | 4.08 |  | 42.5 | 288 | 160 | 0.5555556 | 25.4% | 1 | [5 empty] | 546 | [9 empty] | 2.81 | 786 | [10 empty] | 72 | [33 empty] | 1.1881 |  | 1891 | 39.9
| F4K0 | 59.52 | 21.4 | 5.9 | 3.2 | 4.08 |  | 42.5 | 216 | 160 | 0.7407407 | 25.4% | 1 | [5 empty] | 546 | [9 empty] | 2.81 | 786 | [10 empty] | 144 | [33 empty] | 1.226 |  | 1968 | 34.8
| F6K0 | 59.52 | 21.4 | 5.9 | 3.2 | 4.08 |  | 42.5 | 144 | 160 | 1.111111 | 25.4% | 1 | [5 empty] | 546 | [9 empty] | 2.81 | 786 | [10 empty] | 216 | [33 empty] | 1.253 |  | 2033 | 23.8
| F0K2 | 59.52 | 21.4 | 5.9 | 3.2 | 4.08 |  | 42.5 | 288 | 160 | 0.5555556 | 25.4% | 1 | [5 empty] | 546 | [9 empty] | 2.81 | 786 | [17 empty] | 72 | [26 empty] | 0.7458 |  | 992 | 40
| F0K4 | 59.52 | 21.4 | 5.9 | 3.2 | 4.08 |  | 42.5 | 216 | 160 | 0.7407407 | 25.4% | 1 | [5 empty] | 546 | [9 empty] | 2.81 | 786 | [17 empty] | 144 | [26 empty] | 0.612 |  | 722 | 36.8
| F0K6 | 59.52 | 21.4 | 5.9 | 3.2 | 4.08 |  | 42.5 | 144 | 160 | 1.111111 | 25.4% | 1 | [5 empty] | 546 | [9 empty] | 2.81 | 786 | [17 empty] | 216 | [26 empty] | 0.6405 |  | 778 | 33.8
| F1K3 | 59.52 | 21.4 | 5.9 | 3.2 | 4.08 |  | 42.5 | 216 | 160 | 0.7407407 | 25.4% | 1 | [5 empty] | 546 | [9 empty] | 2.81 | 786 | [10 empty] | 36 | [6 empty] | 108 | [26 empty] | 0.6022 |  | 700 | 41.5
| F1K4 | 59.52 | 21.4 | 5.9 | 3.2 | 4.08 |  | 42.5 | 180 | 160 | 0.8888889 | 25.4% | 1 | [5 empty] | 546 | [9 empty] | 2.81 | 786 | [10 empty] | 36 | [6 empty] | 144 | [26 empty] | 0.4546 |  | 400 | 37.1
| F1K5 | 59.52 | 21.4 | 5.9 | 3.2 | 4.08 |  | 42.5 | 144 | 160 | 1.111111 | 25.4% | 1 | [5 empty] | 546 | [9 empty] | 2.81 | 786 | [10 empty] | 36 | [6 empty] | 180 | [26 empty] | 0.4442 |  | 379 | 36.5
| F2K2 | 59.52 | 21.4 | 5.9 | 3.2 | 4.08 |  | 42.5 | 216 | 160 | 0.7407407 | 25.4% | 1 | [5 empty] | 546 | [9 empty] | 2.81 | 786 | [10 empty] | 72 | [6 empty] | 72 | [26 empty] | 0.5126 |  | 518 | 40.7
| F2K3 | 59.52 | 21.4 | 5.9 | 3.2 | 4.08 |  | 42.5 | 180 | 160 | 0.8888889 | 25.4% | 1 | [5 empty] | 546 | [9 empty] | 2.81 | 786 | [10 empty] | 72 | [6 empty] | 108 | [26 empty] | 0.4521 |  | 395 | 38.8
| F2K4 | 59.52 | 21.4 | 5.9 | 3.2 | 4.08 |  | 42.5 | 144 | 160 | 1.111111 | 25.4% | 1 | [5 empty] | 546 | [9 empty] | 2.81 | 786 | [10 empty] | 72 | [6 empty] | 144 | [26 empty] | 0.488 |  | 468 | 34.2
| F3K1 | 59.52 | 21.4 | 5.9 | 3.2 | 4.08 |  | 42.5 | 216 | 160 | 0.7407407 | 25.4% | 1 | [5 empty] | 546 | [9 empty] | 2.81 | 786 | [10 empty] | 108 | [6 empty] | 36 | [26 empty] | 0.5854 |  | 666 | 39.7
| F3K2 | 59.52 | 21.4 | 5.9 | 3.2 | 4.08 |  | 42.5 | 180 | 160 | 0.8888889 | 25.4% | 1 | [5 empty] | 546 | [9 empty] | 2.81 | 786 | [10 empty] | 108 | [6 empty] | 72 | [26 empty] | 0.5377 |  | 569 | 37.1
| F3K3 | 59.52 | 21.4 | 5.9 | 3.2 | 4.08 |  | 42.5 | 144 | 160 | 1.111111 | 25.4% | 1 | [5 empty] | 546 | [9 empty] | 2.81 | 786 | [10 empty] | 108 | [6 empty] | 108 | [26 empty] | 0.4747 |  | 441 | 33.6
| F4K1 | 59.52 | 21.4 | 5.9 | 3.2 | 4.08 |  | 42.5 | 180 | 160 | 0.8888889 | 25.4% | 1 | [5 empty] | 546 | [9 empty] | 2.81 | 786 | [10 empty] | 144 | [6 empty] | 36 | [26 empty] | 0.5628 |  | 620 | 35.9
| F4K2 | 59.52 | 21.4 | 5.9 | 3.2 | 4.08 |  | 42.5 | 144 | 160 | 1.111111 | 25.4% | 1 | [5 empty] | 546 | [9 empty] | 2.81 | 786 | [10 empty] | 144 | [6 empty] | 72 | [26 empty] | 0.5323 |  | 558 | 33.3
| F5K1 | 59.52 | 21.4 | 5.9 | 3.2 | 4.08 |  | 42.5 | 144 | 160 | 1.111111 | 25.4% | 1 | [5 empty] | 546 | [9 empty] | 2.81 | 786 | [10 empty] | 180 | [6 empty] | 36 | [26 empty] | 0.5038 |  | 500 | 31.2
241 | A1 | [6 empty] | 42.5 | 269 | 175 | 0.6505576 | [9 empty] | 1144 | [7 empty] | 2.9 | 762 | [44 empty] | 1.45 |  |  |  | 上海交通大学 | 赵川
| A2 | [6 empty] | 42.5 | 269 | 175 | 0.6505576 | [9 empty] | 1144 | [7 empty] | 2.9 | 762 | [44 empty] | 4.58
| A3 | [6 empty] | 42.5 | 269 | 175 | 0.6505576 | [9 empty] | 1144 | [7 empty] | 2.9 | 762 | [44 empty] | 5.62
| A4 | [6 empty] | 42.5 | 269 | 175 | 0.6505576 | [9 empty] | 1144 | [7 empty] | 2.9 | 762 | [44 empty] | 1.45
| A5 | [6 empty] | 42.5 | 269 | 175 | 0.6505576 | [9 empty] | 1144 | [7 empty] | 2.9 | 762 | [44 empty] | 6.75
243 | T-0 | [6 empty] | 42.5 | 271 | 190 | 0.701107 | 21% | 2.1 | [6 empty] | 1023 | [8 empty] | 2.7 | 741 | [9 empty] | 70 | [7 empty] | 47 | [26 empty] | 2.31 |  |  | 30.4 | 辽宁工程技术大学 | 白金婷
| U-0 | [6 empty] | 42.5 | 438 | 183 | 0.4178082 | 21% | 2.1 | [6 empty] | 1020 | [8 empty] | 2.7 | 680 | [9 empty] | 60 | [7 empty] | 65 | [26 empty] | 0.864 |  |  | 50.5
244 | CC4-1 | [7 empty] | 200 | 160 | 0.8 |  | 0.77 | [6 empty] | 1077 | [9 empty] | 718 | [9 empty] | 75 | [7 empty] | 81 | [26 empty] | 11.38 |  |  |  | 青岛理工大学 | 于学斌
| CC4-2 | [7 empty] | 200 | 160 | 0.8 | [8 empty] | 1077 | [54 empty] | 10.8
| Y1-1 | [7 empty] | 250 | 160 | 0.64 |  | 1 | [6 empty] | 1095 | [9 empty] | 730 | [9 empty] | 75 | [7 empty] | 145 | [26 empty] | 77.67
| Y1-2 | [7 empty] | 250 | 160 | 0.64 | [8 empty] | 1095 | [54 empty] | 71.97
246 | C30 0损伤度 | [6 empty] | 42.5 | 360 | 180 | 0.5 | 21% | 0.8 | [5 empty] | 1230 | [9 empty] | 2.8 | 630 | [44 empty] | 12.05 |  |  |  | 燕山大学 | 张曼
| 0.04 | [6 empty] | 42.5 | 360 | 180 | 0.5 | [7 empty] | 1230 | [55 empty] | 14.21
| 0.08 | [6 empty] | 42.5 | 360 | 180 | 0.5 | [7 empty] | 1230 | [55 empty] | 15.78
| 0.14 | [6 empty] | 42.5 | 360 | 180 | 0.5 | [7 empty] | 1230 | [55 empty] | 21.51
| 0.18 | [6 empty] | 42.5 | 360 | 180 | 0.5 | [7 empty] | 1230 | [55 empty] | 24.58
| 0.24 | [6 empty] | 42.5 | 360 | 180 | 0.5 | [7 empty] | 1230 | [55 empty] | 30.71
247 | C30 | 59.3 | 21.9 | 6.27 | 1.65 | 3.77 |  | 42.5 | 277 | 174 | 0.6281588 |  | 0.8 | [7 empty] | 993 | [7 empty] | 2.12 | 690 | [9 empty] | 124 | [21 empty] | 1.94 | 92.1 |  | 0.28 | 0.78 |  | 13 | [8 empty] | 998 | 38.9 | 大连理工大学 | 王淑梅
248 | J | 59.3 | 21.91 | 6.27 | 1.64 | 3.78 |  | 42.5 | 450 | 180 | 0.4 |  | 0.84 | [7 empty] | 1050 | [7 empty] | 2.7 | 625 | [9 empty] | 0 |  |  | 41.34 | 32.73 | 12.28 | 9.37 | 1.52 | 0 | [26 empty] | 7.8245 |  |  | 39.2 | 大连理工大学 | 汪明刚
| SG-10 | 59.3 | 21.91 | 6.27 | 1.64 | 3.78 |  | 42.5 | 405 | 180 | 0.4444444 |  | 0.84 | [7 empty] | 1050 | [7 empty] | 2.7 | 617 | [9 empty] | 0 |  |  | 41.34 | 32.73 | 12.28 | 9.37 | 1.52 | 45 | [26 empty] | 4.8972 |  |  | 41.6
| SG-20 | 59.3 | 21.91 | 6.27 | 1.64 | 3.78 |  | 42.5 | 360 | 180 | 0.5 |  | 0.84 | [7 empty] | 1050 | [7 empty] | 2.7 | 609 | [9 empty] | 0 |  |  | 41.34 | 32.73 | 12.28 | 9.37 | 1.52 | 90 | [26 empty] | 3.6962 |  |  | 43.7
| SG-40 | 59.3 | 21.91 | 6.27 | 1.64 | 3.78 |  | 42.5 | 270 | 180 | 0.6666667 |  | 0.84 | [7 empty] | 1050 | [7 empty] | 2.7 | 593 | [9 empty] | 0 |  |  | 41.34 | 32.73 | 12.28 | 9.37 | 1.52 | 180 | [26 empty] | 1.8396 |  |  | 36.8
| FA-10 | 59.3 | 21.91 | 6.27 | 1.64 | 3.78 |  | 42.5 | 405 | 180 | 0.4444444 |  | 0.84 | [7 empty] | 1050 | [7 empty] | 2.7 | 609 |  |  |  |  | 2.54 | 57.94 | 25.8 | 0.58 | 8.63 | 45 | [7 empty] | 0 | [26 empty] | 6.0244 |  |  | 38.4
| FA-20 | 59.3 | 21.91 | 6.27 | 1.64 | 3.78 |  | 42.5 | 360 | 180 | 0.5 |  | 0.84 | [7 empty] | 1050 | [7 empty] | 2.7 | 592 |  |  |  |  | 2.54 | 57.94 | 25.8 | 0.58 | 8.63 | 90 | [7 empty] | 0 | [26 empty] | 3.8759 |  |  | 36.3
| FA-40 | 59.3 | 21.91 | 6.27 | 1.64 | 3.78 |  | 42.5 | 270 | 180 | 0.6666667 |  | 0.84 | [7 empty] | 1050 | [7 empty] | 2.7 | 560 |  |  |  |  | 2.54 | 57.94 | 25.8 | 0.58 | 8.63 | 180 | [7 empty] | 0 | [26 empty] | 2.7628 |  |  | 35.7
| SF-2 | 59.3 | 21.91 | 6.27 | 1.64 | 3.78 |  | 42.5 | 441 | 180 | 0.4081633 |  | 0.84 | [7 empty] | 1050 | [7 empty] | 2.7 | 622 | [9 empty] | 0 | [7 empty] | 0 | [13 empty] | 0.44 | 95.48 | 0.41 | 0.39 | 0.03 |  | 9 | [6 empty] | 4.6617 |  |  | 40.3
| SF-4 | 59.3 | 21.91 | 6.27 | 1.64 | 3.78 |  | 42.5 | 432 | 180 | 0.4166667 |  | 0.84 | [7 empty] | 1050 | [7 empty] | 2.7 | 619 | [9 empty] | 0 | [7 empty] | 0 | [13 empty] | 0.44 | 95.48 | 0.41 | 0.39 | 0.03 |  | 18 | [6 empty] | 2.5669 |  |  | 42.4
| SF-8 | 59.3 | 21.91 | 6.27 | 1.64 | 3.78 |  | 42.5 | 414 | 180 | 0.4347826 |  | 0.84 | [7 empty] | 1050 | [7 empty] | 2.7 | 612 | [9 empty] | 0 | [7 empty] | 0 | [13 empty] | 0.44 | 95.48 | 0.41 | 0.39 | 0.03 |  | 36 | [6 empty] | 0.8743 |  |  | 45.2
249 | A | [6 empty] | 42.5 | 567 | 170 | 0.2998236 | 20% | 0.16 | [6 empty] | 1020 | [8 empty] | 2.4 | 680 | [44 empty] | 5.94 |  | 1489.34 | 84.1 | 河北农业大学 | 杨城
| E | [6 empty] | 42.5 | 514 | 180 | 0.3501946 |  | 0.12 | [6 empty] | 1020 | [8 empty] | 2.4 | 680 | [44 empty] | 7.43 |  | 2091.504 | 75.5
| I | [6 empty] | 42.5 | 500 | 200 | 0.4 |  | 0.09 | [6 empty] | 1020 | [8 empty] | 2.4 | 680 | [44 empty] | 9.51 |  | 2308.62 | 58.2
250 | A4 | [6 empty] | 42.5 | 676 | 173 | 0.2559172 | 30% | 1.8 | [16 empty] | 1180 | [17 empty] | 203 | [18 empty] | 9.6 | 169 | [6 empty] | 0.413 |  | 3.25 |  | 哈尔滨工业大学 | 纪玉岩
| A5 | [6 empty] | 42.5 | 663 | 171 | 0.2579186 | 30% | 1.4 | [16 empty] | 1227 | [17 empty] | 231 | [18 empty] | 9.6 | 158 | [6 empty] | 0.694 |  | 3.09
| A6 | [6 empty] | 42.5 | 713 | 238 | 0.3338008 | 30% | 1.4 | [16 empty] | 1017 | [17 empty] | 251 | [18 empty] | 9.6 | 231 | [6 empty] | 0.397 |  | 0.8
251 | R0-0-1 | [6 empty] | 42.5 | 706 | 122 | 0.1728045 | 29% | 8.55 | [16 empty] | 1409 | [31 empty] | 0.36 | 82.22 | 0.97 | 1.31 | 1.81 | 14.31 | 160 | [6 empty] | 0.4371 |  |  |  | 北京交通大学 | 李同乐
| R0-0-2 | [6 empty] | 42.5 | 706 | 122 | 0.1728045 | [63 empty] | 0.4257
| R0-0-3 | [6 empty] | 42.5 | 706 | 122 | 0.1728045 | [63 empty] | 0.5207
| R0-6-1 | [6 empty] | 42.5 | 706 | 122 | 0.1728045 | [63 empty] | 0.4136
| R0-6-2 | [6 empty] | 42.5 | 706 | 122 | 0.1728045 | [63 empty] | 0.6067
| R0-7-1 | [6 empty] | 42.5 | 706 | 122 | 0.1728045 | [63 empty] | 0.7032
| R0-7-2 | [6 empty] | 42.5 | 706 | 122 | 0.1728045 | [63 empty] | 0.6273
| R0-8-1 | [6 empty] | 42.5 | 706 | 122 | 0.1728045 | [63 empty] | 0.1026
| R0-8-2 | [6 empty] | 42.5 | 706 | 122 | 0.1728045 | [63 empty] | 0.9279
| C50-0-1 | [6 empty] | 42.5 | 390 | 133 | 0.3410256 | 30% | 1 | [6 empty] | 1300 | [8 empty] | 1.95 | 617 | [17 empty] | 56 | [13 empty] | 0.36 | 82.22 | 0.97 | 1.31 | 1.81 | 14.31 | 30 | [6 empty] | 0.1275
| C50-0-2 | [6 empty] | 42.5 | 390 | 133 | 0.3410256 | [63 empty] | 0.124
| C50-5-1 | [6 empty] | 42.5 | 390 | 133 | 0.3410256 | [63 empty] | 0.1655
| C50-5-2 | [6 empty] | 42.5 | 390 | 133 | 0.3410256 | [63 empty] | 0.1709
| C50-6-1 | [6 empty] | 42.5 | 390 | 133 | 0.3410256 | [63 empty] | 0.1846
| C50-6-2 | [6 empty] | 42.5 | 390 | 133 | 0.3410256 | [63 empty] | 0.1812
| C50-7-1 | [6 empty] | 42.5 | 390 | 133 | 0.3410256 | [63 empty] | 0.2062
| C50-7-2 | [6 empty] | 42.5 | 390 | 133 | 0.3410256 | [63 empty] | 0.2008
252 | G1 | [6 empty] | 42.5 | 706 | 122 | 0.1728045 | 29% | 8.55 | [16 empty] | 1255 | [36 empty] | 14.31 | 160 | [6 empty] | 0.7712 |  |  |  | 北京交通大学 | 王子玮
253 | 0 |  |  |  | 3.59 |  |  | 42.5 | 397 | 143 | 0.3602015 |  | 1.11 |  |  |  | 303 |  |  | 708 | [8 empty] | 2.08 | 763 | [44 empty] | 11.27 |  |  | 58.16 | 北京工业大学 | 李凯
| F0 | [6 empty] | 42.5 | 338 | 143 | 0.4230769 |  | 1 |  |  |  | 303 |  |  | 708 | [8 empty] | 2.08 | 763 | [5 empty] | 55 | 25 |  | 10 |  | 59 | [33 empty] | 9.43 |  |  | 60.37
254 | PS1-0 | 60.15 | 21.3 | 5.79 | 2.35 | 2.53 |  | 42.5 | 340 | 190 | 0.5588235 | [5 empty] | 320 |  |  | 748 | [8 empty] | 3 | 787 | [17 empty] | 0 | [26 empty] | 2.327 |  | 4205 | 27.5 | 重庆大学 | 王业江
| PS1-7 | 60.15 | 21.3 | 5.79 | 2.35 | 2.53 |  | 42.5 | 238 | 190 | 0.7983193 | [5 empty] | 320 |  |  | 748 | [8 empty] | 3 | 787 |  |  |  |  | 4.01 | 49.05 | 25.85 | 1.15 | 15.68 | 105 | [7 empty] | 0 | [26 empty] | 1.997 |  | 3536 | 26.7
| PS1-9 | 60.15 | 21.3 | 5.79 | 2.35 | 2.53 |  | 42.5 | 238 | 190 | 0.7983193 | [5 empty] | 320 |  |  | 748 | [8 empty] | 3 | 787 | [12 empty] | 37.59 | 30.97 | 11.4 | 7.6 | 1.79 | 105 | [26 empty] | 1.252 |  | 2020 | 27.7
| PS2-0 | 60.15 | 21.3 | 5.79 | 2.35 | 2.53 |  | 42.5 | 420 | 190 | 0.452381 | [5 empty] | 367 |  |  | 856 | [8 empty] | 3 | 562 | [17 empty] | 0 | [26 empty] | 2.452 |  | 4460 | 33.9
| PS2-7 | 60.15 | 21.3 | 5.79 | 2.35 | 2.53 |  | 42.5 | 294 | 190 | 0.6462585 | [5 empty] | 367 |  |  | 856 | [8 empty] | 3 | 562 |  |  |  |  | 4.01 | 49.05 | 25.85 | 1.15 | 15.68 | 126 | [7 empty] | 0 | [26 empty] | 1.909 |  | 3356 | 31.9
| PS2-9 | 60.15 | 21.3 | 5.79 | 2.35 | 2.53 |  | 42.5 | 294 | 190 | 0.6462585 | [5 empty] | 367 |  |  | 856 | [8 empty] | 3 | 562 | [12 empty] | 37.59 | 30.97 | 11.4 | 7.6 | 1.79 | 126 | [26 empty] | 1.222 |  | 1982 | 39.1
| PS3-0 | 60.15 | 21.3 | 5.79 | 2.35 | 2.53 |  | 42.5 | 510 | 190 | 0.372549 | [5 empty] | 364 |  |  | 718 | [8 empty] | 3 | 496 | [17 empty] | 0 | [26 empty] | 1.943 |  | 3425 | 50.8
| PS3-7 | 60.15 | 21.3 | 5.79 | 2.35 | 2.53 |  | 42.5 | 357 | 190 | 0.5322129 | [5 empty] | 364 |  |  | 718 | [8 empty] | 3 | 496 |  |  |  |  | 4.01 | 49.05 | 25.85 | 1.15 | 15.68 | 153 | [7 empty] | 0 | [26 empty] | 1.813 |  | 3162 | 49.7
| PS3-9 | 60.15 | 21.3 | 5.79 | 2.35 | 2.53 |  | 42.5 | 357 | 190 | 0.5322129 | [5 empty] | 364 |  |  | 718 | [8 empty] | 3 | 496 | [12 empty] | 37.59 | 30.97 | 11.4 | 7.6 | 1.79 | 153 | [26 empty] | 1.396 |  | 2314 | 53
256 | A 劈拉前均值 | [6 empty] | 42.5 | 518 | 233 | 0.4498069 | [5 empty] | 1087 | [11 empty] | 2.4 | 588 | [44 empty] | 1.234 |  |  |  | 中国矿业大学（北京） | 刘燕
| 劈拉后 | [6 empty] | 42.5 | 518 | 233 | 0.4498069 | [63 empty] | 2.797
| B 劈拉前 | [6 empty] | 42.5 | 485 | 215 | 0.443299 | [5 empty] | 1087 | [11 empty] | 2.4 | 612 | [44 empty] | 1.234
| 劈拉后 | [6 empty] | 42.5 | 485 | 215 | 0.443299 | [63 empty] | 2.716
| C 劈拉前 | [6 empty] | 42.5 | 400 | 188 | 0.47 |  | 0.3 |  |  |  | 1087 | [11 empty] | 2.4 | 690 | [10 empty] | 106 | [33 empty] | 0.186
| 劈拉后 | [6 empty] | 42.5 | 400 | 188 | 0.47 | [63 empty] | 0.828
| D 劈拉前 | [6 empty] | 42.5 | 381 | 202 | 0.5301837 |  | 0.3 |  |  |  | 1087 | [11 empty] | 2.4 | 670 | [10 empty] | 127 | [33 empty] | 0.208
| 劈拉后 | [6 empty] | 42.5 | 381 | 202 | 0.5301837 | [63 empty] | 0.996
258 | CC 10次 | [6 empty] | 32.5 | 375 | 180 | 0.48 |  | 1 | [5 empty] | 1048 | [9 empty] | 2.7 | 720 | [10 empty] | 85 | [33 empty] | 10.2 |  |  |  | 西安建筑科技大学 | 王磊
| 20次 | [6 empty] | 32.5 | 375 | 180 | 0.48 | [63 empty] | 9.69
| 30次 | [6 empty] | 32.5 | 375 | 180 | 0.48 | [63 empty] | 8.19
259 | [7 empty] | 42.5 | 345 | 190 | 0.5507246 | [7 empty] | 1038 | [9 empty] | 2.8 | 677 | [44 empty] | 0.76 |  |  | 31.49 | 浙江大学 | 王俊杰
260 | [7 empty] | 42.5 | 297 | 197 | 0.6632997 |  | 0.32 | [5 empty] | 1125 | [10 empty] | 749 | [44 empty] | 3.44 |  |  | 30.6 | 清华大学 | 刘丹
[8 empty] | 42.5 | 297 | 197 | 0.6632997 |  | 0.32 |  |  | 1.4% |  |  | 1125 | [10 empty] | 749 | [44 empty] | 3.36 |  |  | 27.8
261 | A1-0 | 59.3 | 21.91 | 6.27 | 1.64 | 3.78 |  | 42.5 | 322.5 | 180.6 | 0.56 |  | 0.8 |  |  | 0.215 |  |  |  |  | 998 | [7 empty] | 2.13 | 723 | [10 empty] | 107.5 | [33 empty] | 3.52 |  |  | 38.3 | 大连理工大学 | 赵畅
| A1-50 | 59.3 | 21.91 | 6.27 | 1.64 | 3.78 |  | 42.5 | 322.5 | 180.6 | 0.56 | [63 empty] | 4.65
| A1-150 | 59.3 | 21.91 | 6.27 | 1.64 | 3.78 |  | 42.5 | 322.5 | 180.6 | 0.56 | [63 empty] | 5.2
262 | C30 不同同冻融循环 | 59.3 | 21.91 | 6.27 | 1.64 | 3.78 |  | 42.5 | 277 | 174 | 0.6281588 |  | 0.8 | [7 empty] | 993 | [7 empty] | 2.13 | 690 | [9 empty] | 124 | [21 empty] | 1.94 | 92.1 |  | 0.28 | 0.78 | 16.8 | 13 | [6 empty] | 5.11763 |  |  | 38.2 | 大连理工大学 | 彭超
| 不同龄期 | 59.3 | 21.91 | 6.27 | 1.64 | 3.78 |  | 42.5 | 277 | 174 | 0.6281588 | [63 empty] | 5.11663
| C35 不同冻融循环 | 59.3 | 21.91 | 6.27 | 1.64 | 3.78 |  | 42.5 | 277 | 166 | 0.599278 |  | 1 |  |  | 280 |  |  |  |  | 993 | [7 empty] | 2.13 | 690 | [9 empty] | 124 | [21 empty] | 1.94 | 92.1 |  | 0.28 | 0.78 | 16.8 | 13 | [6 empty] | 4.41275 |  |  | 44.3
| 不同龄期 | 59.3 | 21.91 | 6.27 | 1.64 | 3.78 |  | 42.5 | 277 | 166 | 0.599278 | [63 empty] | 4.34326
| C40 不同冻融循环 | 59.3 | 21.91 | 6.27 | 1.64 | 3.78 |  | 42.5 | 277 | 157 | 0.566787 |  | 1.2 |  |  | 300 |  |  |  |  | 993 | [7 empty] | 2.13 | 690 | [9 empty] | 124 | [21 empty] | 1.94 | 92.1 |  | 0.28 | 0.78 | 16.8 | 13 | [6 empty] | 4.13418 |  |  | 49.8
| 不同龄期 | 59.3 | 21.91 | 6.27 | 1.64 | 3.78 |  | 42.5 | 277 | 157 | 0.566787 | [63 empty] | 2.62412
266 | CC-L1 | [6 empty] | 42.5 | 452 | 190 | 0.420354 |  | 0.8 | [7 empty] | 1060 | [7 empty] | 2.83 | 678 | [46 empty] | 2959 |  | 大连理工大学 | 李靖
| CC-L2 | [6 empty] | 42.5 | 452 | 190 | 0.420354 | [65 empty] | 2988
| CC-L3 | [6 empty] | 42.5 | 452 | 190 | 0.420354 | [65 empty] | 2658
267 | 00 | [6 empty] | 42.5 | 380 | 190 | 0.5 | 19% | 0.75 | [7 empty] | 1098 | [7 empty] | 2.55 | 732 | [44 empty] | 12.044 |  |  | 31.5 | 浙江大学 | 钱树波
| F1 | [6 empty] | 42.5 | 380 | 190 | 0.5 | 19% | 0.74 | [7 empty] | 1098 | [7 empty] | 2.55 | 732 | [31 empty] | 0.9 | 95.9 | 0.2 | 0.3 | 0.1 |  | 3.8 | [6 empty] | 12.256 |  |  | 32.8
| F4 | [6 empty] | 42.5 | 380 | 190 | 0.5 | 19% | 0.72 | [7 empty] | 1098 | [7 empty] | 2.55 | 732 | [31 empty] | 0.9 | 95.9 | 0.2 | 0.3 | 0.1 |  | 15.2 | [6 empty] | 9.488 |  |  | 37
| F6 | [6 empty] | 42.5 | 420 | 210 | 0.5 | 19% | 0.7 | [7 empty] | 1062 | [7 empty] | 2.55 | 708 | [31 empty] | 0.9 | 95.9 | 0.2 | 0.3 | 0.1 |  | 25.2 | [6 empty] | 2.198 |  |  | 37.6
269 | TA0 | 60.5 | 22.5 | 6.5 | 3.8 | 3.8 |  | 42.5 | 380 | 190 | 0.5 |  | 0.6 | [6 empty] | 1160 | [8 empty] | 2.32 | 600 | [9 empty] | 0 | [7 empty] | 0 | [20 empty] | 5.54% | [7 empty] | 4209.56 | 35.5 | 中南大学 | 江南宁
| TB1 | 60.5 | 22.5 | 6.5 | 3.8 | 3.8 |  | 42.5 | 245 | 160 | 0.6530612 |  | 0.6 | [6 empty] | 1046 | [8 empty] | 2.32 | 794 |  |  |  |  | 3.7 | 52.7 | 25.8 | 1.2 | 9.7 | 115 | [7 empty] | 0 | [20 empty] | 4.49% | [7 empty] | 1756.59 | 30.5
| TC1 | 60.5 | 22.5 | 6.5 | 3.8 | 3.8 |  | 42.5 | 270 | 162 | 0.6 |  | 0.6 | [6 empty] | 1022 | [8 empty] | 2.32 | 680 |  |  |  |  | 3.7 | 52.7 | 25.8 | 1.2 | 9.7 | 100 |  |  | 26.6 | 34.2 | 13.8 | 8.1 | 15.3 | 80 | [20 empty] | 4.07% | [7 empty] | 1033.26 | 40
270 | C30 | [6 empty] | 42.5 | 291 | 160 | 0.5498282 | 25.4% | 1.1 | [6 empty] | 1022 | [8 empty] | 3.6 | 944 | [46 empty] | 3867 |  | 重庆交通大学 | 肖治微
| C40 | [6 empty] | 42.5 | 356 | 160 | 0.4494382 | 25.4% | 1 | [6 empty] | 1026 | [8 empty] | 3.6 | 874 | [46 empty] | 3443
| C50 | [6 empty] | 52.5 | 410 | 160 | 0.3902439 | 25.4% | 1.1 | [6 empty] | 1052 | [8 empty] | 3.6 | 793 | [46 empty] | 2582
| S01 | [6 empty] | 42.5 | 291 | 160 | 0.5498282 | 25.4% | 1.1 |  |  | 0.058 |  |  |  | 1022 | [8 empty] | 3.6 | 944 | [46 empty] | 3538 | 40.7
| S02 | [6 empty] | 42.5 | 291 | 160 | 0.5498282 | 25.4% | 1.1 |  |  | 0.073 |  |  |  | 1022 | [8 empty] | 3.6 | 944 | [46 empty] | 3245 | 37.9
| S03 | [6 empty] | 42.5 | 291 | 160 | 0.5498282 | 25.4% | 1.1 |  |  | 0.087 |  |  |  | 1022 | [8 empty] | 3.6 | 944 | [46 empty] | 3979 | 31.3
| Z01 | [6 empty] | 42.5 | 356 | 160 | 0.4494382 | 25.4% | 1.1 |  |  | 0.071 |  |  |  | 1026 | [8 empty] | 3.6 | 874 | [46 empty] | 3357 | 50.7
| Z02 | [6 empty] | 42.5 | 356 | 160 | 0.4494382 | 25.4% | 1.1 |  |  | 0.089 |  |  |  | 1026 | [8 empty] | 3.6 | 874 | [46 empty] | 2945 | 47.9
| Z03 | [6 empty] | 42.5 | 356 | 160 | 0.4494382 | 25.4% | 1.1 |  |  | 0.107 |  |  |  | 1026 | [8 empty] | 3.6 | 874 | [46 empty] | 3379 | 40.8
| W01 | [6 empty] | 52.5 | 410 | 160 | 0.3902439 | 25.4% | 1.2 |  |  | 0.103 |  |  |  | 1052 | [8 empty] | 3.6 | 793 | [46 empty] | 2431 | 61.7
| W02 | [6 empty] | 52.5 | 410 | 160 | 0.3902439 | 25.4% | 1.2 |  |  | 0.123 |  |  |  | 1052 | [8 empty] | 3.6 | 793 | [46 empty] | 2276 | 58.9
| W03 | [6 empty] | 52.5 | 410 | 160 | 0.3902439 | 25.4% | 1.2 |  |  | 0.144 |  |  |  | 1052 | [8 empty] | 3.6 | 793 | [46 empty] | 2534 | 51.4
| S1 | [6 empty] | 42.5 | 245 | 160 | 0.6530612 | 25.4% | 1.2 |  |  | 0.058 |  |  |  | 1022 | [8 empty] | 3.6 | 944 | [17 empty] | 29 | [19 empty] | 17 | [8 empty] | 2825 | 51.7
| S2 | [6 empty] | 42.5 | 245 | 160 | 0.6530612 | 25.4% | 1.2 |  |  | 0.073 |  |  |  | 1022 | [8 empty] | 3.6 | 944 | [17 empty] | 29 | [19 empty] | 17 | [8 empty] | 2452 | 47.4
| S3 | [6 empty] | 42.5 | 245 | 160 | 0.6530612 | 25.4% | 1.2 |  |  | 0.087 |  |  |  | 1022 | [8 empty] | 3.6 | 944 | [17 empty] | 29 | [19 empty] | 17 | [8 empty] | 3346 | 40.2
| S4 | [6 empty] | 42.5 | 230 | 160 | 0.6956522 | 25.4% | 1.2 |  |  | 0.058 |  |  |  | 1022 | [8 empty] | 3.6 | 944 | [9 empty] | 32 | [7 empty] | 29 | [28 empty] | 2992 | 47.8
| S5 | [6 empty] | 42.5 | 230 | 160 | 0.6956522 | 25.4% | 1.2 |  |  | 0.073 |  |  |  | 1022 | [8 empty] | 3.6 | 944 | [9 empty] | 32 | [7 empty] | 29 | [28 empty] | 2735 | 43.6
| S6 | [6 empty] | 42.5 | 230 | 160 | 0.6956522 | 25.4% | 1.2 |  |  | 0.087 |  |  |  | 1022 | [8 empty] | 3.6 | 944 | [9 empty] | 32 | [7 empty] | 29 | [28 empty] | 3267 | 36.7
| S7 | [6 empty] | 42.5 | 242 | 160 | 0.661157 | 25.4% | 1.2 |  |  | 0.058 |  |  |  | 1022 | [8 empty] | 3.6 | 944 | [9 empty] | 32 | [27 empty] | 17 | [8 empty] | 2873 | 48.9
| S8 | [6 empty] | 42.5 | 242 | 160 | 0.661157 | 25.4% | 1.2 |  |  | 0.073 |  |  |  | 1022 | [8 empty] | 3.6 | 944 | [9 empty] | 32 | [27 empty] | 17 | [8 empty] | 2735 | 43.6
| S9 | [6 empty] | 42.5 | 242 | 160 | 0.661157 | 25.4% | 1.2 |  |  | 0.087 |  |  |  | 1022 | [8 empty] | 3.6 | 944 | [9 empty] | 32 | [27 empty] | 17 | [8 empty] | 3478 | 37.1
| Z1 | [6 empty] | 42.5 | 299 | 160 | 0.5351171 | 25.4% | 1.2 |  |  | 0.071 |  |  |  | 1026 | [8 empty] | 3.6 | 874 | [17 empty] | 36 | [19 empty] | 21 | [8 empty] | 2321 | 62.1
| Z2 | [6 empty] | 42.5 | 299 | 160 | 0.5351171 | 25.4% | 1.2 |  |  | 0.089 |  |  |  | 1026 | [8 empty] | 3.6 | 874 | [17 empty] | 36 | [19 empty] | 21 | [8 empty] | 1987 | 57.3
| Z3 | [6 empty] | 42.5 | 299 | 160 | 0.5351171 | 25.4% | 1.2 |  |  | 0.107 |  |  |  | 1026 | [8 empty] | 3.6 | 874 | [17 empty] | 36 | [19 empty] | 21 | [8 empty] | 1865 | 50.2
| Z4 | [6 empty] | 42.5 | 280 | 160 | 0.5714286 | 25.4% | 1.2 |  |  | 0.071 |  |  |  | 1026 | [8 empty] | 3.6 | 874 | [9 empty] | 40 | [7 empty] | 36 | [28 empty] | 2576 | 56.7
| Z5 | [6 empty] | 42.5 | 280 | 160 | 0.5714286 | 25.4% | 1.2 |  |  | 0.089 |  |  |  | 1026 | [8 empty] | 3.6 | 874 | [9 empty] | 40 | [7 empty] | 36 | [28 empty] | 1873 | 50.7
| Z6 | [6 empty] | 42.5 | 280 | 160 | 0.5714286 | 25.4% | 1.2 |  |  | 0.107 |  |  |  | 1026 | [8 empty] | 3.6 | 874 | [9 empty] | 40 | [7 empty] | 36 | [28 empty] | 1789 | 42.3
| Z7 | [6 empty] | 42.5 | 295 | 160 | 0.5423729 | 25.4% | 1.2 |  |  | 0.071 |  |  |  | 1026 | [8 empty] | 3.6 | 874 | [9 empty] | 40 | [27 empty] | 21 | [8 empty] | 2469 | 58.9
| Z8 | [6 empty] | 42.5 | 295 | 160 | 0.5423729 | 25.4% | 1.2 |  |  | 0.089 |  |  |  | 1026 | [8 empty] | 3.6 | 874 | [9 empty] | 40 | [27 empty] | 21 | [8 empty] | 2237 | 54.2
| Z9 | [6 empty] | 42.5 | 295 | 160 | 0.5423729 | 25.4% | 1.2 |  |  | 0.107 |  |  |  | 1026 | [8 empty] | 3.6 | 874 | [9 empty] | 40 | [27 empty] | 21 | [8 empty] | 2095 | 47.3
| W1 | [6 empty] | 52.5 | 344 | 160 | 0.4651163 | 25.4% | 1.2 |  |  | 0.103 |  |  |  | 1052 | [8 empty] | 3.6 | 793 | [17 empty] | 41 | [19 empty] | 25 | [8 empty] | 1457 | 73.6
| W2 | [6 empty] | 52.5 | 344 | 160 | 0.4651163 | 25.4% | 1.2 |  |  | 0.123 |  |  |  | 1052 | [8 empty] | 3.6 | 793 | [17 empty] | 41 | [19 empty] | 25 | [8 empty] | 683 | 68.2
| W3 | [6 empty] | 52.5 | 344 | 160 | 0.4651163 | 25.4% | 1.2 |  |  | 0.144 |  |  |  | 1052 | [8 empty] | 3.6 | 793 | [17 empty] | 41 | [19 empty] | 25 | [8 empty] | 578 | 60.3
| W4 | [6 empty] | 52.5 | 324 | 160 | 0.4938272 | 25.4% | 1.2 |  |  | 0.103 |  |  |  | 1052 | [8 empty] | 3.6 | 793 | [9 empty] | 45 | [7 empty] | 41 | [28 empty] | 1405 | 65.8
| W5 | [6 empty] | 52.5 | 324 | 160 | 0.4938272 | 25.4% | 1.2 |  |  | 0.123 |  |  |  | 1052 | [8 empty] | 3.6 | 793 | [9 empty] | 45 | [7 empty] | 41 | [28 empty] | 995 | 61.2
| W6 | [6 empty] | 52.5 | 324 | 160 | 0.4938272 | 25.4% | 1.2 |  |  | 0.144 |  |  |  | 1052 | [8 empty] | 3.6 | 793 | [9 empty] | 45 | [7 empty] | 41 | [28 empty] | 736 | 56.1
| W7 | [6 empty] | 52.5 | 340 | 160 | 0.4705882 | 25.4% | 1.2 |  |  | 0.103 |  |  |  | 1052 | [8 empty] | 3.6 | 793 | [9 empty] | 45 | [27 empty] | 25 | [8 empty] | 1345 | 70.3
| W8 | [6 empty] | 52.5 | 340 | 160 | 0.4705882 | 25.4% | 1.2 |  |  | 0.123 |  |  |  | 1052 | [8 empty] | 3.6 | 793 | [9 empty] | 45 | [27 empty] | 25 | [8 empty] | 872 | 65.7
| W9 | [6 empty] | 52.5 | 340 | 160 | 0.4705882 | 25.4% | 1.2 |  |  | 0.144 |  |  |  | 1052 | [8 empty] | 3.6 | 793 | [9 empty] | 45 | [27 empty] | 25 | [8 empty] | 613 | 59.1
271 | C3J0 | 56.4 | 24.4 | 5.6 | 3 | 4.5 |  | 52.5 | 272 | 155 | 0.5698529 | 19.6% | 1 | [6 empty] | 1096 | [8 empty] | 3.6 | 897 |  |  |  |  | 3.7 | 52.7 | 25.8 | 1.2 | 9.7 | [35 empty] | 2.06 |  | 3664 | 39.2 | 重庆交通大学 | 张涛
| C4J0 | 56.4 | 24.4 | 5.6 | 3 | 4.5 |  | 52.5 | 344 | 155 | 0.4505814 | 19.6% | 1.1 | [6 empty] | 1057 | [8 empty] | 3.6 | 864 | [44 empty] | 1.779 |  | 3092 | 49.8
| C5J0 | 56.4 | 24.4 | 5.6 | 3 | 4.5 |  | 52.5 | 410 | 155 | 0.3780488 | 19.6% | 1.2 | [6 empty] | 1020 | [8 empty] | 3.6 | 835 | [44 empty] | 1.255 |  | 2026 | 60.4
| C5F1 | 56.4 | 24.4 | 5.6 | 3 | 4.5 |  | 52.5 | 369 | 155 | 0.4200542 | 19.6% | 1.1 | [6 empty] | 1020 | [8 empty] | 3.6 | 835 |  |  |  |  | 3.7 | 52.7 | 25.8 | 1.2 | 9.7 | 45 | [34 empty] | 1.238 |  | 1993 | 57.3
| C5F2 | 56.4 | 24.4 | 5.6 | 3 | 4.5 |  | 52.5 | 328 | 155 | 0.472561 | 19.6% | 1.1 | [6 empty] | 1020 | [8 empty] | 3.6 | 835 |  |  |  |  | 3.7 | 52.7 | 25.8 | 1.2 | 9.7 | 90 | [34 empty] | 1.289 |  | 2095 | 53.8
| C5F3 | 56.4 | 24.4 | 5.6 | 3 | 4.5 |  | 52.5 | 287 | 155 | 0.5400697 | 19.6% | 1 | [6 empty] | 1020 | [8 empty] | 3.6 | 835 |  |  |  |  | 3.7 | 52.7 | 25.8 | 1.2 | 9.7 | 135 | [34 empty] | 1.309 |  | 2136 | 48.1
| C5K1 | 56.4 | 24.4 | 5.6 | 3 | 4.5 |  | 52.5 | 369 | 155 | 0.4200542 | 19.6% | 1.1 | [6 empty] | 1020 | [8 empty] | 3.6 | 835 | [12 empty] | 26.5 | 34.2 | 13.8 | 8.14 | 15.3 | 41 | [26 empty] | 1.086 |  | 1683 | 65.2
| C5K2 | 56.4 | 24.4 | 5.6 | 3 | 4.5 |  | 52.5 | 328 | 155 | 0.472561 | 19.6% | 1.1 | [6 empty] | 1020 | [8 empty] | 3.6 | 835 | [12 empty] | 26.5 | 34.2 | 13.8 | 8.14 | 15.3 | 82 | [26 empty] | 1.028 |  | 1565 | 62.7
| C5K3 | 56.4 | 24.4 | 5.6 | 3 | 4.5 |  | 52.5 | 287 | 155 | 0.5400697 | 19.6% | 1 | [6 empty] | 1020 | [8 empty] | 3.6 | 835 | [12 empty] | 26.5 | 34.2 | 13.8 | 8.14 | 15.3 | 123 | [26 empty] | 0.941 |  | 1389 | 56.3
| C5G1 | 56.4 | 24.4 | 5.6 | 3 | 4.5 |  | 52.5 | 385 | 155 | 0.4025974 | 19.6% | 1.2 | [6 empty] | 1020 | [8 empty] | 3.6 | 835 | [31 empty] | 0.4 | 92.3 | 0.8 | 0.27 | 1.3 | 21 | 25 | [6 empty] | 0.853 |  | 1209 | 65.7
| C5G2 | 56.4 | 24.4 | 5.6 | 3 | 4.5 |  | 52.5 | 377 | 155 | 0.4111406 | 19.6% | 1.5 | [6 empty] | 1020 | [8 empty] | 3.6 | 835 | [31 empty] | 0.4 | 92.3 | 0.8 | 0.27 | 1.3 | 21 | 33 | [6 empty] | 0.727 |  | 953 | 69.6
| C5G3 | 56.4 | 24.4 | 5.6 | 3 | 4.5 |  | 52.5 | 369 | 155 | 0.4200542 | 19.6% | 2 | [6 empty] | 1020 | [8 empty] | 3.6 | 835 | [31 empty] | 0.4 | 92.3 | 0.8 | 0.27 | 1.3 | 21 | 41 | [6 empty] | 0.601 |  | 697 | 72.3
| C5Y3 | 56.4 | 24.4 | 5.6 | 3 | 4.5 |  | 52.5 | 410 | 155 | 0.3780488 | 19.6% | 1.2 | [6 empty] | 1020 | [8 empty] | 3.6 | 835 | [44 empty] | 1.175 |  | 1865 | 59.3
| C5Y4 | 56.4 | 24.4 | 5.6 | 3 | 4.5 |  | 52.5 | 410 | 155 | 0.3780488 | 19.6% | 1.2 | [6 empty] | 1020 | [8 empty] | 3.6 | 835 | [44 empty] | 1.13 |  | 1773 | 61.5
| C5Y5 | 56.4 | 24.4 | 5.6 | 3 | 4.5 |  | 52.5 | 410 | 155 | 0.3780488 | 19.6% | 1.1 | [6 empty] | 1020 | [8 empty] | 3.6 | 835 | [44 empty] | 1.195 |  | 1904 | 56.6
| F1K2 | 56.4 | 24.4 | 5.6 | 3 | 4.5 |  | 52.5 | 287 | 155 | 0.5400697 | 19.6% | 1 | [6 empty] | 1020 | [8 empty] | 3.6 | 835 |  |  |  |  | 3.7 | 52.7 | 25.8 | 1.2 | 9.7 | 45 |  |  | 26.5 | 34.2 | 13.8 | 8.14 | 15.3 | 82 | [26 empty] | 1.044 |  | 1598 | 60.8
| F2K1 | 56.4 | 24.4 | 5.6 | 3 | 4.5 |  | 52.5 | 287 | 155 | 0.5400697 | 19.6% | 1.1 | [6 empty] | 1020 | [8 empty] | 3.6 | 835 |  |  |  |  | 3.7 | 52.7 | 25.8 | 1.2 | 9.7 | 90 |  |  | 26.5 | 34.2 | 13.8 | 8.14 | 15.3 | 41 | [26 empty] | 1.117 |  | 1746 | 57
| F2G1 | 56.4 | 24.4 | 5.6 | 3 | 4.5 |  | 52.5 | 287 | 155 | 0.5400697 | 19.6% | 1.4 | [6 empty] | 1020 | [8 empty] | 3.6 | 835 |  |  |  |  | 3.7 | 52.7 | 25.8 | 1.2 | 9.7 | 110 | [21 empty] | 0.4 | 92.3 | 0.8 | 0.27 | 1.3 | 21 | 23 | [6 empty] | 0.964 |  | 1435 | 64.7
| K2G1 | 56.4 | 24.4 | 5.6 | 3 | 4.5 |  | 52.5 | 287 | 155 | 0.5400697 | 19.6% | 1.3 | [6 empty] | 1020 | [8 empty] | 3.6 | 835 | [12 empty] | 26.5 | 34.2 | 13.8 | 8.14 | 15.3 | 100 | [13 empty] | 0.4 | 92.3 | 0.8 | 0.27 | 1.3 | 21 | 23 | [6 empty] | 0.754 |  | 1008 | 68.4
| FKGY | 56.4 | 24.4 | 5.6 | 3 | 4.5 |  | 52.5 | 287 | 155 | 0.5400697 | 19.6% | 1.4 | [6 empty] | 1020 | [8 empty] | 3.6 | 835 | [9 empty] | 55 |  |  | 26.5 | 34.2 | 13.8 | 8.14 | 15.3 | 50 | [13 empty] | 0.4 | 92.3 | 0.8 | 0.27 | 1.3 | 21 | 23 | [6 empty] | 0.813 |  | 1128 | 65.5
| C3H0 | 56.4 | 24.4 | 5.6 | 3 | 4.5 |  | 52.5 | 272 | 155 | 0.5698529 | 19.6% | 1 | [6 empty] | 1096 | [8 empty] | 3.6 | 897 |  |  |  |  | 3.7 | 52.7 | 25.8 | 1.2 | 9.7 | [35 empty] | 2.235 |  | 4018 | 29.8
| C4H0 | 56.4 | 24.4 | 5.6 | 3 | 4.5 |  | 52.5 | 344 | 155 | 0.4505814 | 19.6% | 1.1 | [6 empty] | 1057 | [8 empty] | 3.6 | 864 | [44 empty] | 1.864 |  | 3265 | 39.5
| C5H0 | 56.4 | 24.4 | 5.6 | 3 | 4.5 |  | 52.5 | 410 | 155 | 0.3780488 | 19.6% | 1.2 | [6 empty] | 1020 | [8 empty] | 3.6 | 835 | [44 empty] | 1.343 |  | 2205 | 48.2
| C3Z0 | 56.4 | 24.4 | 5.6 | 3 | 4.5 |  | 52.5 | 272 | 155 | 0.5698529 | 19.6% | 1 | [6 empty] | 1096 | [8 empty] | 3.6 | 897 |  |  |  |  | 3.7 | 52.7 | 25.8 | 1.2 | 9.7 | [35 empty] | 2.77 |  | 5107 | 26.9
| C4Z0 | 56.4 | 24.4 | 5.6 | 3 | 4.5 |  | 52.5 | 344 | 155 | 0.4505814 | 19.6% | 1.1 | [6 empty] | 1057 | [8 empty] | 3.6 | 864 | [44 empty] | 2.121 |  | 3787 | 34
| C5Z0 | 56.4 | 24.4 | 5.6 | 3 | 4.5 |  | 52.5 | 410 | 155 | 0.3780488 | 19.6% | 1.2 | [6 empty] | 1020 | [8 empty] | 3.6 | 835 | [44 empty] | 1.654 |  | 2838 | 42.5
272 | C35 | [6 empty] | 42.5 | 209 | 152 | 0.7272727 | 25% | 1.3 | [6 empty] | 1144 | [8 empty] | 2.77 | 731 |  |  |  |  | 1.93 | 60.02 | 24.55 | 0.8 | 4.7 | 95 | [7 empty] | 76 | [28 empty] | 1005 | 44.62 | 西南交通大学 | 付飞
| C40 | [6 empty] | 42.5 | 220 | 152 | 0.6909091 | 25% | 1.3 | [6 empty] | 1130 | [8 empty] | 2.77 | 722 |  |  |  |  | 1.93 | 60.02 | 24.55 | 0.8 | 4.7 | 100 | [7 empty] | 80 | [28 empty] | 992 | 50.1
| C45 | [6 empty] | 42.5 | 248 | 153 | 0.6169355 | 25% | 1.3 | [6 empty] | 1132 | [8 empty] | 2.77 | 665 |  |  |  |  | 1.93 | 60.02 | 24.55 | 0.8 | 4.7 | 112 | [7 empty] | 90 | [28 empty] | 713 | 58.52
| C50 | [6 empty] | 42.5 | 267 | 150 | 0.5617978 | 25% | 1.3 | [6 empty] | 1153 | [8 empty] | 2.77 | 621 |  |  |  |  | 1.93 | 60.02 | 24.55 | 0.8 | 4.7 | 121 | [7 empty] | 97 | [28 empty] | 663 | 63.41
273 | SS | [6 empty] | 42.5 | 490 | 165 | 0.3367347 |  | 2.04 | [7 empty] | 1078 | [7 empty] | 2.8 | 719 | [46 empty] | 3240 | 69.4 | 华南理工大学 | 王昆
| DS | [6 empty] | 42.5 | 490 | 165 | 0.3367347 |  | 2.04 | [7 empty] | 1078 | [8 empty] | 719 | [46 empty] | 844 | 71.8
| RS | [6 empty] | 42.5 | 490 | 165 | 0.3367347 |  | 2.04 | [7 empty] | 1078 | [7 empty] | 2.65 | 719 | [46 empty] | 696 | 72.5
| 单掺1 | [6 empty] | 42.5 | 437 | 157 | 0.3592677 |  | 1.15 | [7 empty] | 992 | [41 empty] | 95.04 |  |  |  | 19.2 | 23 | [8 empty] | 931 | 67.4
| 单掺2 | [6 empty] | 42.5 | 432 | 157 | 0.3634259 |  | 1.2 | [7 empty] | 992 | [41 empty] | 95.04 |  |  |  | 19.2 | 28 | [8 empty] | 775 | 68
| 单掺3 | [6 empty] | 42.5 | 428 | 156 | 0.364486 |  | 1.26 | [7 empty] | 992 | [41 empty] | 95.04 |  |  |  | 19.2 | 32 | [8 empty] | 715 | 68.6
| 单掺4 | [6 empty] | 42.5 | 423 | 156 | 0.3687943 |  | 1.35 | [7 empty] | 992 | [41 empty] | 95.04 |  |  |  | 19.2 | 37 | [8 empty] | 700 | 69.7
| 单掺5 | [6 empty] | 42.5 | 419 | 156 | 0.372315 |  | 1.39 | [7 empty] | 992 | [41 empty] | 95.04 |  |  |  | 19.2 | 41 | [8 empty] | 592 | 74.6
| 单掺6 | [6 empty] | 42.5 | 414 | 156 | 0.3768116 |  | 1.46 | [7 empty] | 992 | [41 empty] | 95.04 |  |  |  | 19.2 | 46 | [8 empty] | 539 | 66.1
| 单掺7 | [6 empty] | 42.5 | 409 | 156 | 0.3814181 |  | 1.5 | [7 empty] | 992 | [41 empty] | 95.04 |  |  |  | 19.2 | 51 | [8 empty] | 510 | 63.4
| 单掺8 | [6 empty] | 42.5 | 405 | 156 | 0.3851852 |  | 1.54 | [7 empty] | 992 | [41 empty] | 95.04 |  |  |  | 19.2 | 55 | [8 empty] | 505 | 62.3
| 双掺1 | [6 empty] | 42.5 | 437 | 156 | 0.3569794 |  | 1.16 | [7 empty] | 992 | [20 empty] | 46 | [20 empty] | 95.04 |  |  |  | 19.2 | 18 | [8 empty] | 623 | 73.2
| 双掺2 | [6 empty] | 42.5 | 432 | 157 | 0.3634259 |  | 1.06 | [7 empty] | 992 | [20 empty] | 69 | [20 empty] | 95.04 |  |  |  | 19.2 | 18 | [8 empty] | 524 | 72.8
| 双掺3 | [6 empty] | 42.5 | 428 | 156 | 0.364486 |  | 1.21 | [7 empty] | 992 | [20 empty] | 46 | [20 empty] | 95.04 |  |  |  | 19.2 | 23 | [8 empty] | 437 | 75.9
| 双掺4 | [6 empty] | 42.5 | 423 | 156 | 0.3687943 |  | 1.16 | [7 empty] | 992 | [20 empty] | 69 | [20 empty] | 95.04 |  |  |  | 19.2 | 23 | [8 empty] | 441 | 76.4
| 双掺5 | [6 empty] | 42.5 | 419 | 156 | 0.372315 |  | 1.22 | [7 empty] | 992 | [20 empty] | 46 | [20 empty] | 95.04 |  |  |  | 19.2 | 28 | [8 empty] | 394 | 78.1
| 双掺6 | [6 empty] | 42.5 | 414 | 156 | 0.3768116 |  | 1.17 | [7 empty] | 992 | [20 empty] | 69 | [20 empty] | 95.04 |  |  |  | 19.2 | 28 | [8 empty] | 346 | 72.5
274 | OPC海水养护 | 64.1 | 20.4 | 5.25 | 1.28 | 3.38 |  | 42.5 | 450 | 158 | 0.3511111 | 25% | 1 |  |  | 0 |  |  | 1179 | [9 empty] | 2.65 | 581 |  |  |  |  | 2.5 | 45.5 | 31.1 | 1.1 | 7.75 | [35 empty] | 3.043 |  |  | 58.4 | 重庆大学 | 杨文武
| OPC1 | 64.1 | 20.4 | 5.25 | 1.28 | 3.38 |  | 42.5 | 450 | 158 | 0.3511111 | 25% | 1 |  |  | 1 |  |  | 1129 | [9 empty] | 2.65 | 556 | [44 empty] | 3.019 |  |  | 63.9
| OPC2 | 64.1 | 20.4 | 5.25 | 1.28 | 3.38 |  | 42.5 | 450 | 158 | 0.3511111 | 25% | 1 |  |  | 2.5 |  |  | 1078 | [9 empty] | 2.65 | 531 | [44 empty] | 3.048 |  |  | 48.1
| OPC3 | 64.1 | 20.4 | 5.25 | 1.28 | 3.38 |  | 42.5 | 450 | 180 | 0.4 | 25% | 1 |  |  | 1 |  |  | 1090 | [9 empty] | 2.65 | 537 | [44 empty] | 3.265 |  |  | 53.1
| OPC4 | 64.1 | 20.4 | 5.25 | 1.28 | 3.38 |  | 42.5 | 450 | 203 | 0.4511111 | 25% | 1 |  |  | 1 |  |  | 1049 | [9 empty] | 2.65 | 565 | [44 empty] | 3.311 |  |  | 44.6
| F1 | 64.1 | 20.4 | 5.25 | 1.28 | 3.38 |  | 42.5 | 382 | 158 | 0.4136126 | 25% | 1 |  |  | 0 |  |  | 1159 | [9 empty] | 2.65 | 624 |  |  |  |  | 2.5 | 45.5 | 31.1 | 1.1 | 7.75 |  | 68 | [33 empty] | 2.924 |  |  | 50.9
| F2 | 64.1 | 20.4 | 5.25 | 1.28 | 3.38 |  | 42.5 | 315 | 158 | 0.5015873 | 25% | 1 |  |  | 0 |  |  | 1144 | [9 empty] | 2.65 | 616 |  |  |  |  | 2.5 | 45.5 | 31.1 | 1.1 | 7.75 |  | 135 | [33 empty] | 2.739 |  |  | 46.1
| F3 | 64.1 | 20.4 | 5.25 | 1.28 | 3.38 |  | 42.5 | 382 | 180 | 0.4712042 | 25% | 1 |  |  | 1 |  |  | 1072 | [9 empty] | 2.65 | 577 |  |  |  |  | 2.5 | 45.5 | 31.1 | 1.1 | 7.75 |  | 68 | [33 empty] | 2.734 |  |  | 47.8
| F4 | 64.1 | 20.4 | 5.25 | 1.28 | 3.38 |  | 42.5 | 315 | 180 | 0.5714286 | 25% | 1 |  |  | 1 |  |  | 1054 | [9 empty] | 2.65 | 568 |  |  |  |  | 2.5 | 45.5 | 31.1 | 1.1 | 7.75 |  | 135 | [33 empty] | 2.694 |  |  | 45.4
| F5 | 64.1 | 20.4 | 5.25 | 1.28 | 3.38 |  | 42.5 | 248 | 180 | 0.7258065 | 25% | 1 |  |  | 1 |  |  | 1040 | [9 empty] | 2.65 | 560 |  |  |  |  | 2.5 | 45.5 | 31.1 | 1.1 | 7.75 |  | 202 | [33 empty] | 2.727 |  |  | 39.4
| F6 | 64.1 | 20.4 | 5.25 | 1.28 | 3.38 |  | 42.5 | 382 | 158 | 0.4136126 | 25% | 1 |  |  | 1 |  |  | 1110 | [9 empty] | 2.65 | 598 |  |  |  |  | 2.5 | 45.5 | 31.1 | 1.1 | 7.75 |  | 135 | [33 empty] | 2.595 |  |  | 48.5
| F7 | 64.1 | 20.4 | 5.25 | 1.28 | 3.38 |  | 42.5 | 315 | 158 | 0.5015873 | 25% | 1 |  |  | 2.5 |  |  | 1042 | [9 empty] | 2.65 | 561 |  |  |  |  | 2.5 | 45.5 | 31.1 | 1.1 | 7.75 |  | 135 | [33 empty] | 2.528 |  |  | 40.4
| F8 | 64.1 | 20.4 | 5.25 | 1.28 | 3.38 |  | 42.5 | 315 | 203 | 0.6444444 | 25% | 1 |  |  | 1 |  |  | 1018 | [9 empty] | 2.65 | 548 |  |  |  |  | 2.5 | 45.5 | 31.1 | 1.1 | 7.75 |  | 135 | [33 empty] | 3.007 |  |  | 43.6
| S1 | 64.1 | 20.4 | 5.25 | 1.28 | 3.38 |  | 42.5 | 427 | 158 | 0.3700234 | 25% | 1 |  |  | 0 |  |  | 1172 | [9 empty] | 2.65 | 631 | [31 empty] | 0.69 | 92.16 | 1.42 | 0.73 | 1.17 | 19 | 23 | [6 empty] | 1.458 |  |  | 60.2
| S2 | 64.1 | 20.4 | 5.25 | 1.28 | 3.38 |  | 42.5 | 405 | 158 | 0.3901235 | 25% | 1 |  |  | 0 |  |  | 1166 | [9 empty] | 2.65 | 628 | [31 empty] | 0.69 | 92.16 | 1.42 | 0.73 | 1.17 | 19 | 45 | [6 empty] | 1.402 |  |  | 65.8
| S3 | 64.1 | 20.4 | 5.25 | 1.28 | 3.38 |  | 42.5 | 427 | 180 | 0.4215457 | 25% | 1 |  |  | 1 |  |  | 1084 | [9 empty] | 2.65 | 584 | [31 empty] | 0.69 | 92.16 | 1.42 | 0.73 | 1.17 | 19 | 23 | [6 empty] | 1.528 |  |  | 63.7
| S4 | 64.1 | 20.4 | 5.25 | 1.28 | 3.38 |  | 42.5 | 405 | 180 | 0.4444444 | 25% | 1 |  |  | 1 |  |  | 1078 | [9 empty] | 2.65 | 580 | [31 empty] | 0.69 | 92.16 | 1.42 | 0.73 | 1.17 | 19 | 45 | [6 empty] | 1.141 |  |  | 68.9
| S5 | 64.1 | 20.4 | 5.25 | 1.28 | 3.38 |  | 42.5 | 382 | 180 | 0.4712042 | 25% | 1 |  |  | 1 |  |  | 1073 | [9 empty] | 2.65 | 578 | [31 empty] | 0.69 | 92.16 | 1.42 | 0.73 | 1.17 | 19 | 68 | [6 empty] | 0.933 |  |  | 76.1
| S6 | 64.1 | 20.4 | 5.25 | 1.28 | 3.38 |  | 42.5 | 427 | 158 | 0.3700234 | 25% | 1 |  |  | 1 |  |  | 1122 | [9 empty] | 2.65 | 604 | [31 empty] | 0.69 | 92.16 | 1.42 | 0.73 | 1.17 | 19 | 23 | [6 empty] | 1.406 |  |  | 65.1
| S7 | 64.1 | 20.4 | 5.25 | 1.28 | 3.38 |  | 42.5 | 427 | 158 | 0.3700234 | 25% | 1 |  |  | 2.5 |  |  | 1170 | [9 empty] | 2.65 | 576 | [31 empty] | 0.69 | 92.16 | 1.42 | 0.73 | 1.17 | 19 | 23 | [6 empty] | 1.189 |  |  | 52.7
| S8 | 64.1 | 20.4 | 5.25 | 1.28 | 3.38 |  | 42.5 | 427 | 203 | 0.4754098 | 25% | 1 |  |  | 1 |  |  | 1046 | [9 empty] | 2.65 | 563 | [31 empty] | 0.69 | 92.16 | 1.42 | 0.73 | 1.17 | 19 | 23 | [6 empty] | 1.53 |  |  | 51.9
| GGBS1 | 64.1 | 20.4 | 5.25 | 1.28 | 3.38 |  | 42.5 | 315 | 158 | 0.5015873 | 25% | 1 |  |  | 0 |  |  | 1168 | [9 empty] | 2.65 | 629 | [12 empty] | 39.87 | 34.23 | 13.83 | 9.22 | 0.7 | 135 | [26 empty] | 2.758 |  |  | 54.9
| GGBS2 | 64.1 | 20.4 | 5.25 | 1.28 | 3.38 |  | 42.5 | 248 | 158 | 0.6370968 | 25% | 1 |  |  | 0 |  |  | 1164 | [9 empty] | 2.65 | 627 | [12 empty] | 39.87 | 34.23 | 13.83 | 9.22 | 0.7 | 202 | [26 empty] | 2.458 |  |  | 48.1
| GGBS3 | 64.1 | 20.4 | 5.25 | 1.28 | 3.38 |  | 42.5 | 315 | 180 | 0.5714286 | 25% | 1 |  |  | 1 |  |  | 1081 | [9 empty] | 2.65 | 582 | [12 empty] | 39.87 | 34.23 | 13.83 | 9.22 | 0.7 | 135 | [26 empty] | 2.539 |  |  | 52.1
| GGBS4 | 64.1 | 20.4 | 5.25 | 1.28 | 3.38 |  | 42.5 | 248 | 180 | 0.7258065 | 25% | 1 |  |  | 1 |  |  | 1077 | [9 empty] | 2.65 | 580 | [12 empty] | 39.87 | 34.23 | 13.83 | 9.22 | 0.7 | 202 | [26 empty] | 2.153 |  |  | 50
| GGBS5 | 64.1 | 20.4 | 5.25 | 1.28 | 3.38 |  | 42.5 | 180 | 180 | 1 | 25% | 1 |  |  | 1 |  |  | 1073 | [9 empty] | 2.65 | 578 | [12 empty] | 39.87 | 34.23 | 13.83 | 9.22 | 0.7 | 270 | [26 empty] | 1.822 |  |  | 48.9
| GGBS6 | 64.1 | 20.4 | 5.25 | 1.28 | 3.38 |  | 42.5 | 315 | 158 | 0.5015873 | 25% | 1 |  |  | 1 |  |  | 1118 | [9 empty] | 2.65 | 602 | [12 empty] | 39.87 | 34.23 | 13.83 | 9.22 | 0.7 | 135 | [26 empty] | 2.389 |  |  | 54.1
| GGBS7 | 64.1 | 20.4 | 5.25 | 1.28 | 3.38 |  | 42.5 | 315 | 158 | 0.5015873 | 25% | 1 |  |  | 2.5 |  |  | 1068 | [9 empty] | 2.65 | 575 | [12 empty] | 39.87 | 34.23 | 13.83 | 9.22 | 0.7 | 135 | [26 empty] | 2.282 |  |  | 43.4
| GGBS8 | 64.1 | 20.4 | 5.25 | 1.28 | 3.38 |  | 42.5 | 315 | 203 | 0.6444444 | 25% | 1 |  |  | 1 |  |  | 1042 | [9 empty] | 2.65 | 561 | [12 empty] | 39.87 | 34.23 | 13.83 | 9.22 | 0.7 | 135 | [26 empty] | 2.63 |  |  | 48.6
277 | PN1 | 58.96 | 21.02 | 5.7 | 3.45 | 3.85 |  | 42.5 | 325 | 195 | 0.6 | [5 empty] | 1203 | [11 empty] | 2.7 | 677 | [38 empty] | 14.32% | [5 empty] | 24.1 |  | 5210.3 | 27.1 | 中南大学 | 丁巍巍
| PN2 | 58.96 | 21.02 | 5.7 | 3.45 | 3.85 |  | 42.5 | 427 | 162 | 0.3793911 |  | 0.6 |  |  |  | 1159 | [11 empty] | 2.7 | 652 | [38 empty] | 11.18% | [5 empty] | 4.6 |  | 2105 | 49.8
| PN3 | 58.96 | 21.02 | 5.7 | 3.45 | 3.85 |  | 42.5 | 500 | 140 | 0.28 |  | 1.5 |  |  |  | 1124 | [11 empty] | 2.7 | 634 | [38 empty] | 10.55% | [5 empty] | 4.49 |  | 1787.5 | 57
| PF | 58.96 | 21.02 | 5.7 | 3.45 | 3.85 |  | 42.5 | 299 | 162 | 0.541806 |  | 0.5 | [21 empty] | 3.7 | 52.7 | 25.8 | 1.2 | 9.7 | 128 | [28 empty] | 10.3% | [5 empty] | 2.61 |  | 1346.7 | 36.8
| PS | 58.96 | 21.02 | 5.7 | 3.45 | 3.85 |  | 42.5 | 384 | 162 | 0.421875 |  | 0.6 | [48 empty] | 0 | 87.5 | 3.51 | 0.37 | 0.83 | 15 | 42.7 | 9.71% | [5 empty] | 1.38 |  | 279.5 | 62.7
162 | C35FA+SP | [6 empty] | 42.5 | 209 | 152 | 0.7272727 |  | 2.363636 | [6 empty] | 1144 | [10 empty] | 2.77 | 731 | [15 empty] | 6 | [28 empty] | 926 |  | Study on frost resistance of high performence concrete resistance to chloride ion | Cui, Shengai(1); Ye, Yuezhong(1); Dou, Shengtan(1); Fu, Fei(2)
| C50FA+SP | [6 empty] | 42.5 | 267 | 150 | 0.5617978 |  | 2.359551 | [6 empty] | 1153 | [10 empty] | 2.77 | 621 | [7 empty] | 121 | [7 empty] | 97 | [28 empty] | 574
166 | C | 61.2 | 22.16 | 4.18 | 3.26 | 4.89 |  | 42.5 | 420 | 168 | 0.4 | [9 empty] | 1063 | [9 empty] | 2.59 | 769 | [15 empty] | 0 | [28 empty] | 4150 | 72 | Hydration mechanism of composite binders containing blast furnace ferronickel slag at different curing temperatures | Sun, Jianwei(1); Wang, Zhe(2); Chen, Zhonghui(1)
| C | 61.2 | 22.16 | 4.18 | 3.26 | 4.89 |  | 42.5 | 420 | 168 | 0.4 | [9 empty] | 1063 | [9 empty] | 2.59 | 769 | [15 empty] | 0 | [28 empty] | 4500 | 68
167 | OPC | 64.2 | 21.1 | 5.2 | 1.2 | 4.3 | 3500 |  | 450 | 171 | 0.38 |  | 1.3794 |  |  |  | 1110 | [14 empty] | 680 | [15 empty] | 0 | [28 empty] | 2100 | 76.8 | The role of hydrotalcite in chloride binding and corrosion protection in concretes with ground granulated blast furnace slag | Kayali, Obada(1); Khan, M.S.H.(1); Sharfuddin Ahmed, M.(2)
| CS | 64.2 | 21.1 | 5.2 | 1.2 | 4.3 | 3500 |  | 405 | 171 | 0.4222222 |  | 1.573 |  |  |  | 1101 | [14 empty] | 675 | [15 empty] | 0 | [13 empty] | 0.4 | 90 | 0.9 | 0.1 | 1.5 | 23.5 | 45 | [8 empty] | 1050 | 73.4
| CB2 | 64.2 | 21.1 | 5.2 | 1.2 | 4.3 | 3500 |  | 337.5 | 171 | 0.5066667 |  | 1.573 |  |  |  | 1105 | [14 empty] | 677 | [10 empty] | 41.8 | 34.1 | 13.2 | 6.3 | 0.7 | 112.5 | [28 empty] | 1950 | 68.5
| CB2S | 64.2 | 21.1 | 5.2 | 1.2 | 4.3 | 3500 |  | 292.5 | 171 | 0.5846154 |  | 1.5851 |  |  |  | 1096 | [14 empty] | 672 | [10 empty] | 41.8 | 34.1 | 13.2 | 6.3 | 0.7 | 112.5 | [13 empty] | 0.4 | 90 | 0.9 | 0.1 | 1.5 | 23.5 | 45 | [8 empty] | 850 | 64.3
| CB5 | 64.2 | 21.1 | 5.2 | 1.2 | 4.3 | 3500 |  | 225 | 171 | 0.76 |  | 1.452 |  |  |  | 1100 | [14 empty] | 674 | [10 empty] | 41.8 | 34.1 | 13.2 | 6.3 | 0.7 | 225 | [28 empty] | 1400 | 55.6
| CB5S | 64.2 | 21.1 | 5.2 | 1.2 | 4.3 | 3500 |  | 180 | 171 | 0.95 |  | 1.573 |  |  |  | 1091 | [14 empty] | 669 | [10 empty] | 41.8 | 34.1 | 13.2 | 6.3 | 0.7 | 225 | [13 empty] | 0.4 | 90 | 0.9 | 0.1 | 1.5 | 23.5 | 45 | [8 empty] | 1100 | 53.2
| CB7 | 64.2 | 21.1 | 5.2 | 1.2 | 4.3 | 3500 |  | 135 | 171 | 1.266667 |  | 1.1374 |  |  |  | 1111 | [14 empty] | 681 | [10 empty] | 41.8 | 34.1 | 13.2 | 6.3 | 0.7 | 315 | [28 empty] | 1550 | 58.6
| CB7S | 64.2 | 21.1 | 5.2 | 1.2 | 4.3 | 3500 |  | 90 | 171 | 1.9 |  | 1.573 |  |  |  | 1102 | [14 empty] | 675 | [10 empty] | 41.8 | 34.1 | 13.2 | 6.3 | 0.7 | 315 | [13 empty] | 0.4 | 90 | 0.9 | 0.1 | 1.5 | 23.5 | 45 | [8 empty] | 1050 | 56.9
179 | CS-0 | 63.12 | 18.73 | 4.94 | 1.02 | 3.99 |  | 52.5 | 340 | 153 | 0.45 |  | 0.6 |  |  |  | 449.9 |  | 741.7 | [12 empty] | 762.3 | [15 empty] | 0 | [26 empty] | 13 |  |  | 57 | Use of secondary slags in completely recyclable concrete | de Schepper, Mieke(1); Verlé, Pieter(2); van Driessche, Isabel(3); de Belie, Nele(1)
182 | GGBFS0 | 62.93 | 19.31 | 5.17 | 2.08 | 2.51 |  | 42.5 | 350 | 175 | 0.5 |  | 1 | [6 empty] | 1028 | [11 empty] | 835 | [15 empty] | 0 | [28 empty] | 6910 | 38.69 | Using ANN and ANFIS to predict the mechanical and chloride permeability properties of concrete containing GGBFS and CNI | Boga, Ahmet Raif(1); Öztürk, Murat(2); Topçu, Ilker Bekir(3)
| GGBFS25 | 62.93 | 19.31 | 5.17 | 2.08 | 2.51 |  | 42.5 | 262.5 | 175 | 0.6666667 |  | 1 | [6 empty] | 1025 | [11 empty] | 832 | [10 empty] | 36.88 | 39.82 | 10.78 | 6.42 | 3.47 | 87.5 | [28 empty] | 4653 | 34.18
| GGBFS50 | 62.93 | 19.31 | 5.17 | 2.08 | 2.51 |  | 42.5 | 175 | 175 | 1 |  | 1 | [6 empty] | 1021 | [11 empty] | 830 | [10 empty] | 36.88 | 39.82 | 10.78 | 6.42 | 3.47 | 175 | [28 empty] | 3826 | 27.57
| GGBFS0 | 62.93 | 19.31 | 5.17 | 2.08 | 2.51 |  | 42.5 | 350 | 175 | 0.5 |  | 1 | [6 empty] | 1028 | [11 empty] | 835 | [15 empty] | 0 | [28 empty] | 3184 | 42.3
| GGBFS25 | 62.93 | 19.31 | 5.17 | 2.08 | 2.51 |  | 42.5 | 262.5 | 175 | 0.6666667 |  | 1 | [6 empty] | 1025 | [11 empty] | 832 | [10 empty] | 36.88 | 39.82 | 10.78 | 6.42 | 3.47 | 87.5 | [28 empty] | 1099 | 41.6
| GGBFS50 | 62.93 | 19.31 | 5.17 | 2.08 | 2.51 |  | 42.5 | 175 | 175 | 1 |  | 1 | [6 empty] | 1021 | [11 empty] | 830 | [10 empty] | 36.88 | 39.82 | 10.78 | 6.42 | 3.47 | 175 | [28 empty] | 649 | 36.89
33 | A0；各掺量单位为kg | 61.13 | 21.45 | 5.24 | 2.08 | 2.89 |  | 42.5 | 5.75 | 2.3 | 0.4 | 15% | 0.2 |  |  | 0.023 |  |  |  |  | 9.87 | [8 empty] | 6.58 | [47 empty] | 38.71 | 大连理工大学 | 薛莉莉
36 | R0B0；非稳态氯离子迁移系数 | 65.4 | 21 | 5.4 | 3.4 | 2.8 |  | 42.5 | 380 | 145 | 0.38 | 28% | 1 | [6 empty] | 983 | [8 empty] | 3.85 | 655 | [10 empty] | 74 | [26 empty] | 40 | [6 empty] | 18.7 |  |  |  | 河南理工大学 | 郭书奇
38 | B0P01；是氯离子扩散系数而非渗透系数 | [6 empty] | 42.5 | 461 | 166 | 0.36 | 16% | 0.75 | [6 empty] | 1064 | [8 empty] | 2.3 | 710 | [44 empty] | 19.71 |  |  | 41.68 | 长沙理工大学 | 李晶
| B0P02 | [6 empty] | 42.5 | 461 | 166 | 0.36 | 16% | 0.75 | [6 empty] | 1064 | [8 empty] | 2.3 | 710 | [44 empty] | 22.3 |  |  | 41.68 | 长沙理工大学 | 李晶
| B0P03 | [6 empty] | 42.5 | 461 | 166 | 0.36 | 16% | 0.75 | [6 empty] | 1064 | [8 empty] | 2.3 | 710 | [44 empty] | 17.07 |  |  | 41.68 | 长沙理工大学 | 李晶
39 | 是氯离子扩散系数而非渗透系数 | 64 | 23.44 | 7.19 | 1.51 | 2.96 |  | 42.5 | 300 | 180 | 0.6 | 30% | 0.4 | [6 empty] | 1064.2 | [8 empty] | 2.64 | 742.67 | [31 empty] | 0.42 | 91.92 | 0.57 |  | 0.09 |  | 0 | 5.85% | [5 empty] | 32.5 |  | 6078.88 | 33.19 | 内蒙古工业大学 | 林书宇
|  | 64 | 23.44 | 7.19 | 1.51 | 2.96 |  | 42.5 | 382.5 | 170 | 0.4 | 30% | 0.6 | [6 empty] | 985.6 | [8 empty] | 2.64 | 777.16 | [31 empty] | 0.42 | 91.92 | 0.57 |  | 0.09 |  | 42.5 | 4.152% | [5 empty] | 12.7 |  | 2052.56 | 51.76 | 内蒙古工业大学 | 林书宇
|  | 64 | 23.44 | 7.19 | 1.51 | 2.96 |  | 42.5 | 701.25 | 165 | 0.2 | 30% | 1.32 | [6 empty] | 726.1 | [8 empty] | 2.64 | 699.75 | [31 empty] | 0.42 | 91.92 | 0.57 |  | 0.09 |  | 123.7 | 3.518% | [5 empty] | 4.02 |  | 291.6 | 72.72 | 内蒙古工业大学 | 林书宇
40 | A-1;是氯离子扩散系数而非渗透系数且为估读值；抗压强度为估读值 | 61.6 | 20.4 | 7.26 | 0.97 | 3.49 |  | 42.5 | 350 | 175 | 0.5 | 15% | 2 | [7 empty] | 1031 | [9 empty] | 3.4 |  | 844 | [35 empty] | 10.3% | 60.1% | 26.8% | 13.1% |  |  | 2.65 |  |  | 37 | 浙江大学 | 周俊坤
41 | SCC-0-0;未指明砂、石具体用量，砂率为0.5;未指明粉煤灰级别 | [6 empty] | 42.5 | 479 | 168 | 0.35 | 30% | 0.5 | [15 empty] | 2.75 | [5 empty] | 4.07 | 54.84 | 24.73 | 0.72 | 6.04 | 0 | [20 empty] | 0 | [7 empty] | 16.39% | 12.09% | 3.73% | 84.18% |  |  |  |  | 119 | 90.06 | 中原工学院 | 杨艳蒙
| SCC-40-0 | [6 empty] | 42.5 | 287.5 | 101 | 0.35 | 30% | 0.4 | [15 empty] | 2.75 | [5 empty] | 4.07 | 54.84 | 24.73 | 0.72 | 6.04 | 175 | [20 empty] | 16.5 | [7 empty] | 20.46% | 13.55% | 5.89% | 80.56% |  |  |  |  | 89 | 78.37 | 中原工学院 | 杨艳蒙
| SCC-50-0 | [6 empty] | 42.5 | 237.5 | 83 | 0.35 | 30% | 0.4 | [15 empty] | 2.75 | [5 empty] | 4.07 | 54.84 | 24.73 | 0.72 | 6.04 | 208 | [20 empty] | 33.5 | [7 empty] | 20.95% | 14.23% | 5.91% | 79.86% |  |  |  |  | 136 | 67.87 | 中原工学院 | 杨艳蒙
| SCC-60-0 | [6 empty] | 42.5 | 191.6 | 67 | 0.35 | 30% | 0.4 | [15 empty] | 2.75 | [5 empty] | 4.07 | 54.84 | 24.73 | 0.72 | 6.04 | 241.6 | [20 empty] | 45.8 | [7 empty] | 22.3% | 14.52% | 6.65% | 78.83% |  |  |  |  | 193 | 65.81 | 中原工学院 | 杨艳蒙
| SCC-70-0 | [6 empty] | 42.5 | 141.5 | 50 | 0.35 | 30% | 0.4 | [15 empty] | 2.75 | [5 empty] | 4.07 | 54.84 | 24.73 | 0.72 | 6.04 | 275 | [20 empty] | 62.5 | [7 empty] | 24.1% | 13.69% | 9.32% | 76.99% |  |  |  |  | 323 | 63.68 | 中原工学院 | 杨艳蒙
42 | PC;未指明砂、石具体用量;粗细骨料分别为：高钛重矿渣碎石、高钛重矿渣砂 | [6 empty] | 42.5 | 403 | 144 | 0.28 | 30% | 0.3 | [15 empty] | 2.8 | [5 empty] | 4.87 | 56.74 | 24.59 |  | 6.55 |  | 62 | [25 empty] | 24 | 49 | [8 empty] | 1153.1 |  | 西华大学 | 蒋中友
46 | 电通量为估读值 | 61.13 | 21.45 | 5.75 | 1.54 | 2.89 |  | 42.5 | 520 | 130 | 0.25 | 25% | 1.7 | [7 empty] | 1153 | [7 empty] | 2.4 | 637 |  |  |  |  | 3.16 | 59.33 | 22.27 | 1.38 | 0.07 | 0 |  |  | 40.7 | 33.51 | 13.44 | 8.49 |  | 0 | [28 empty] | 1650 | 65.3 | 大连理工大学 | 马丽娜
|  | 61.13 | 21.45 | 5.75 | 1.54 | 2.89 |  | 42.5 | 416 | 130 | 0.25 | 25% | 1.7 | [7 empty] | 1153 | [7 empty] | 2.4 | 637 |  |  |  |  | 3.16 | 59.33 | 22.27 | 1.38 | 0.07 | 52 |  |  | 40.7 | 33.51 | 13.44 | 8.49 |  | 52 | [28 empty] | 500 | 71.3 | 大连理工大学 | 马丽娜
|  | 61.13 | 21.45 | 5.75 | 1.54 | 2.89 |  | 42.5 | 364 | 130 | 0.25 | 25% | 1.8 | [7 empty] | 1153 | [7 empty] | 2.4 | 637 |  |  |  |  | 3.16 | 59.33 | 22.27 | 1.38 | 0.07 | 78 |  |  | 40.7 | 33.51 | 13.44 | 8.49 |  | 78 | [28 empty] | 450 | 72.5 | 大连理工大学 | 马丽娜
|  | 61.13 | 21.45 | 5.75 | 1.54 | 2.89 |  | 42.5 | 312 | 130 | 0.25 | 25% | 1.8 | [7 empty] | 1153 | [7 empty] | 2.4 | 637 |  |  |  |  | 3.16 | 59.33 | 22.27 | 1.38 | 0.07 | 104 |  |  | 40.7 | 33.51 | 13.44 | 8.49 |  | 104 | [28 empty] | 300 | 69.1 | 大连理工大学 | 马丽娜
|  | 61.13 | 21.45 | 5.75 | 1.54 | 2.89 |  | 42.5 | 260 | 130 | 0.25 | 25% | 1.8 | [7 empty] | 1153 | [7 empty] | 2.4 | 637 |  |  |  |  | 3.16 | 59.33 | 22.27 | 1.38 | 0.07 | 130 |  |  | 40.7 | 33.51 | 13.44 | 8.49 |  | 130 | [28 empty] | 150 | 67.6 | 大连理工大学 | 马丽娜
|  | 61.13 | 21.45 | 5.75 | 1.54 | 2.89 |  | 42.5 | 480 | 130 | 0.3 | 25% | 1.2 | [7 empty] | 1153 | [7 empty] | 2.4 | 637 |  |  |  |  | 3.16 | 59.33 | 22.27 | 1.38 | 0.07 | 0 |  |  | 40.7 | 33.51 | 13.44 | 8.49 |  | 0 | [28 empty] | 1700 | 63 | 大连理工大学 | 马丽娜
|  | 61.13 | 21.45 | 5.75 | 1.54 | 2.89 |  | 42.5 | 384 | 130 | 0.3 | 25% | 1.2 | [7 empty] | 1153 | [7 empty] | 2.4 | 637 |  |  |  |  | 3.16 | 59.33 | 22.27 | 1.38 | 0.07 | 48 |  |  | 40.7 | 33.51 | 13.44 | 8.49 |  | 48 | [28 empty] | 1600 | 68.3 | 大连理工大学 | 马丽娜
|  | 61.13 | 21.45 | 5.75 | 1.54 | 2.89 |  | 42.5 | 336 | 130 | 0.3 | 25% | 1.2 | [7 empty] | 1153 | [7 empty] | 2.4 | 637 |  |  |  |  | 3.16 | 59.33 | 22.27 | 1.38 | 0.07 | 72 |  |  | 40.7 | 33.51 | 13.44 | 8.49 |  | 72 | [28 empty] | 1400 | 66.3 | 大连理工大学 | 马丽娜
|  | 61.13 | 21.45 | 5.75 | 1.54 | 2.89 |  | 42.5 | 288 | 130 | 0.3 | 25% | 1.2 | [7 empty] | 1153 | [7 empty] | 2.4 | 637 |  |  |  |  | 3.16 | 59.33 | 22.27 | 1.38 | 0.07 | 96 |  |  | 40.7 | 33.51 | 13.44 | 8.49 |  | 96 | [28 empty] | 1350 | 65.4 | 大连理工大学 | 马丽娜
|  | 61.13 | 21.45 | 5.75 | 1.54 | 2.89 |  | 42.5 | 240 | 130 | 0.3 | 25% | 1.1 | [7 empty] | 1153 | [7 empty] | 2.4 | 637 |  |  |  |  | 3.16 | 59.33 | 22.27 | 1.38 | 0.07 | 120 |  |  | 40.7 | 33.51 | 13.44 | 8.49 |  | 120 | [28 empty] | 1250 | 61.4 | 大连理工大学 | 马丽娜
|  | 61.13 | 21.45 | 5.75 | 1.54 | 2.89 |  | 42.5 | 440 | 130 | 0.35 | 25% | 0.9 | [7 empty] | 1153 | [7 empty] | 2.4 | 637 |  |  |  |  | 3.16 | 59.33 | 22.27 | 1.38 | 0.07 | 0 |  |  | 40.7 | 33.51 | 13.44 | 8.49 |  | 0 | [28 empty] | 2500 | 59.4 | 大连理工大学 | 马丽娜
|  | 61.13 | 21.45 | 5.75 | 1.54 | 2.89 |  | 42.5 | 352 | 130 | 0.35 | 25% | 0.9 | [7 empty] | 1153 | [7 empty] | 2.4 | 637 |  |  |  |  | 3.16 | 59.33 | 22.27 | 1.38 | 0.07 | 44 |  |  | 40.7 | 33.51 | 13.44 | 8.49 |  | 44 | [28 empty] | 2200 | 66.3 | 大连理工大学 | 马丽娜
|  | 61.13 | 21.45 | 5.75 | 1.54 | 2.89 |  | 42.5 | 308 | 130 | 0.35 | 25% | 0.9 | [7 empty] | 1153 | [7 empty] | 2.4 | 637 |  |  |  |  | 3.16 | 59.33 | 22.27 | 1.38 | 0.07 | 66 |  |  | 40.7 | 33.51 | 13.44 | 8.49 |  | 66 | [28 empty] | 1950 | 62.1 | 大连理工大学 | 马丽娜
|  | 61.13 | 21.45 | 5.75 | 1.54 | 2.89 |  | 42.5 | 264 | 130 | 0.35 | 25% | 0.9 | [7 empty] | 1153 | [7 empty] | 2.4 | 637 |  |  |  |  | 3.16 | 59.33 | 22.27 | 1.38 | 0.07 | 88 |  |  | 40.7 | 33.51 | 13.44 | 8.49 |  | 88 | [28 empty] | 1400 | 61.3 | 大连理工大学 | 马丽娜
|  | 61.13 | 21.45 | 5.75 | 1.54 | 2.89 |  | 42.5 | 220 | 130 | 0.35 | 25% | 0.9 | [7 empty] | 1153 | [7 empty] | 2.4 | 637 |  |  |  |  | 3.16 | 59.33 | 22.27 | 1.38 | 0.07 | 110 |  |  | 40.7 | 33.51 | 13.44 | 8.49 |  | 110 | [28 empty] | 1250 | 60.9 | 大连理工大学 | 马丽娜
|  | 61.13 | 21.45 | 5.75 | 1.54 | 2.89 |  | 42.5 | 400 | 130 | 0.4 | 25% | 0.8 | [7 empty] | 1153 | [7 empty] | 2.4 | 637 |  |  |  |  | 3.16 | 59.33 | 22.27 | 1.38 | 0.07 | 0 |  |  | 40.7 | 33.51 | 13.44 | 8.49 |  | 0 | [28 empty] | 3750 | 55.5 | 大连理工大学 | 马丽娜
|  | 61.13 | 21.45 | 5.75 | 1.54 | 2.89 |  | 42.5 | 320 | 130 | 0.4 | 25% | 0.8 | [7 empty] | 1153 | [7 empty] | 2.4 | 637 |  |  |  |  | 3.16 | 59.33 | 22.27 | 1.38 | 0.07 | 40 |  |  | 40.7 | 33.51 | 13.44 | 8.49 |  | 40 | [28 empty] | 3500 | 63.4 | 大连理工大学 | 马丽娜
|  | 61.13 | 21.45 | 5.75 | 1.54 | 2.89 |  | 42.5 | 280 | 130 | 0.4 | 25% | 0.8 | [7 empty] | 1153 | [7 empty] | 2.4 | 637 |  |  |  |  | 3.16 | 59.33 | 22.27 | 1.38 | 0.07 | 60 |  |  | 40.7 | 33.51 | 13.44 | 8.49 |  | 60 | [28 empty] | 3450 | 61.6 | 大连理工大学 | 马丽娜
|  | 61.13 | 21.45 | 5.75 | 1.54 | 2.89 |  | 42.5 | 240 | 130 | 0.4 | 25% | 0.8 | [7 empty] | 1153 | [7 empty] | 2.4 | 637 |  |  |  |  | 3.16 | 59.33 | 22.27 | 1.38 | 0.07 | 80 |  |  | 40.7 | 33.51 | 13.44 | 8.49 |  | 80 | [28 empty] | 3000 | 58.6 | 大连理工大学 | 马丽娜
|  | 61.13 | 21.45 | 5.75 | 1.54 | 2.89 |  | 42.5 | 200 | 130 | 0.4 | 25% | 0.8 | [7 empty] | 1153 | [7 empty] | 2.4 | 637 |  |  |  |  | 3.16 | 59.33 | 22.27 | 1.38 | 0.07 | 100 |  |  | 40.7 | 33.51 | 13.44 | 8.49 |  | 100 | [28 empty] | 2750 | 57.3 | 大连理工大学 | 马丽娜
47 | NC-0；抗压强度为自然养护三个月的抗压强度 | 62.53 | 21.7 | 4.35 | 2.08 | 3.32 |  | 42.5 | 390 | 195 | 0.5 | 25% | 0.1 | [6 empty] | 1099 | [8 empty] | 2.26 | 673 | [47 empty] | 43.6 | 福州大学 | 江国伟
| NC-1.5 | 62.53 | 21.7 | 4.35 | 2.08 | 3.32 |  | 42.5 | 390 | 195 | 0.5 | 25% | 0.2 | [6 empty] | 1099 | [8 empty] | 2.26 | 673 | [47 empty] | 41 | 福州大学 | 江国伟
| NC-3 | 62.53 | 21.7 | 4.35 | 2.08 | 3.32 |  | 42.5 | 390 | 195 | 0.5 | 25% | 0.3 | [6 empty] | 1099 | [8 empty] | 2.26 | 673 | [47 empty] | 39.3 | 福州大学 | 江国伟
| NC-4.5 | 62.53 | 21.7 | 4.35 | 2.08 | 3.32 |  | 42.5 | 390 | 195 | 0.5 | 25% | 0.45 | [6 empty] | 1099 | [8 empty] | 2.26 | 673 | [47 empty] | 36.4 | 福州大学 | 江国伟
| NC-6 | 62.53 | 21.7 | 4.35 | 2.08 | 3.32 |  | 42.5 | 390 | 195 | 0.5 | 25% | 0.55 | [6 empty] | 1099 | [8 empty] | 2.26 | 673 | [47 empty] | 34.5 | 福州大学 | 江国伟
[62 empty] | 0.45 | 91.27 | 0.17 | 0.92 | 0.45 | 20 | 0%
54 | 粉煤灰及硅粉掺量为百分比，砂率为56% | 64.54 | 21.75 | 4.6 | 3.56 | 3.46 |  | 42.5 | 428.57 | 180 | 0.42 | [23 empty] | 0.09 | 51.24 | 26.99 | 0.18 | 14.72 | 0% | [21 empty] | 0.45 | 91.27 | 0.17 | 0.92 | 0.45 | 20 | 0% | [8 empty] | 1252 |  | 西南交通大学 | 胡志明
|  | 64.54 | 21.75 | 4.6 | 3.56 | 3.46 |  | 42.5 | 428.57 | 180 | 0.42 | [23 empty] | 0.09 | 51.24 | 26.99 | 0.18 | 14.72 | 10% | [21 empty] | 0.45 | 91.27 | 0.17 | 0.92 | 0.45 | 20 | 0% | [8 empty] | 542 |  | 西南交通大学 | 胡志明
|  | 64.54 | 21.75 | 4.6 | 3.56 | 3.46 |  | 42.5 | 428.57 | 180 | 0.42 | [23 empty] | 0.09 | 51.24 | 26.99 | 0.18 | 14.72 | 20% | [21 empty] | 0.45 | 91.27 | 0.17 | 0.92 | 0.45 | 20 | 5% | [8 empty] | 153 |  | 西南交通大学 | 胡志明
|  | 64.54 | 21.75 | 4.6 | 3.56 | 3.46 |  | 42.5 | 428.57 | 180 | 0.42 | [23 empty] | 0.09 | 51.24 | 26.99 | 0.18 | 14.72 | 0% | [21 empty] | 0.45 | 91.27 | 0.17 | 0.92 | 0.45 | 20 | 5% | [8 empty] | 377 |  | 西南交通大学 | 胡志明
|  | 64.54 | 21.75 | 4.6 | 3.56 | 3.46 |  | 42.5 | 428.57 | 180 | 0.42 | [23 empty] | 0.09 | 51.24 | 26.99 | 0.18 | 14.72 | 10% | [21 empty] | 0.45 | 91.27 | 0.17 | 0.92 | 0.45 | 20 | 5% | [8 empty] | 125 |  | 西南交通大学 | 胡志明
|  | 64.54 | 21.75 | 4.6 | 3.56 | 3.46 |  | 42.5 | 428.57 | 180 | 0.42 | [23 empty] | 0.09 | 51.24 | 26.99 | 0.18 | 14.72 | 20% | [36 empty] | 85 |  | 西南交通大学 | 胡志明
55 | P-0 | 59.6 | 21.28 | 4.76 | 3.25 | 2.7 |  | 42.5 | 400 | 192 | 0.48 | [9 empty] | 1171 | [7 empty] | 2.3 | 687 |  |  |  |  | 3.75 | 50.29 | 36.79 | 0.51 | 4.29 | [35 empty] | 10 |  |  | 54.4 | 北京工业大学 | 王建刚
56 |  | 64.78 | 22.3 | 5.05 | 0.92 | 3.16 |  | 42.5 | 350 | 210 | 0.6 | [9 empty] | 1153 | [7 empty] | 2.5 | 737 | [44 empty] | 32 |  | 3980 |  | 中国矿业大学 | 崔航源
[69 empty] | 6.428% | 64.77% | 34.44% | 0 | 0.79%
57 | C30-CA1 | [6 empty] | 42.5 | 400 | 200 | 0.5 | 25.4% | 0.1 |  |  | 0% |  | 1044 | [10 empty] | 2.5 | 756 | [38 empty] | 6.446% | 64.93% | 33.66% | 0 | 0.51% |  |  |  |  | 35.4 | 哈尔滨工业大学 | 梁原澍
| C30-CA2 | [6 empty] | 42.5 | 400 | 200 | 0.5 | 25.4% | 0.1 |  |  | 0.03% |  | 1044 | [10 empty] | 2.5 | 756 | [38 empty] | 6.461% | 64.84% | 34.68% | 0 | 0.48% |  |  |  |  | 32.6 | 哈尔滨工业大学 | 梁原澍
| C30-CA3 | [6 empty] | 42.5 | 400 | 200 | 0.5 | 25.4% | 0.1 |  |  | 0.05% |  | 1044 | [10 empty] | 2.5 | 756 | [38 empty] | 6.18% | 64.57% | 34.49% | 0 | 0.78% |  |  |  |  | 30.5 | 哈尔滨工业大学 | 梁原澍
| C50-CA1 | [6 empty] | 42.5 | 480 | 168 | 0.35 | 25.4% | 0.5 |  |  | 0% |  | 992 | [10 empty] | 2.5 | 810 | [38 empty] | 6.198% | 65.04% | 34.25% | 0 | 0.71% |  |  |  |  | 59.8 | 哈尔滨工业大学 | 梁原澍
| C50-CA2 | [6 empty] | 42.5 | 480 | 168 | 0.35 | 25.4% | 0.5 |  |  | 0.03% |  | 992 | [10 empty] | 2.5 | 810 | [38 empty] | 6.211% | 65.43% | 33.91% | 0 | 0.66% |  |  |  |  | 56.6 | 哈尔滨工业大学 | 梁原澍
| C50-CA3 | [6 empty] | 42.5 | 480 | 168 | 0.35 | 25.4% | 0.5 |  |  | 0.05% | 810 | 992 | [10 empty] | 2.5 | 810 | [47 empty] | 54.7 | 哈尔滨工业大学 | 梁原澍
60 | H0 | 61.74 | 22.9 | 4.76 | 1.36 | 3.29 |  | 42.5 | 405.7 | 170 | 0.29 | 25% | 1.2 | [15 empty] | 2.81 | 823.7 |  |  |  |  | 5.6 | 29.1 | 48.6 | 1.45 | 5.85 | 173.9 | [34 empty] | 4.9 |  |  | 52.8 | 深圳大学 | 殷允贺
61 | [7 empty] | 42.5 | 425 | 136 | 0.32 |  |  |  | 1.4 | [8 empty] | 1061 | [5 empty] | 650 | [9 empty] | 98 | [34 empty] | 3.63 |  |  |  | 华中科技大学 | 苗青松
[8 empty] | 42.5 | 425 | 136 | 0.32 |  |  |  | 1.4 | [8 empty] | 1061 | [5 empty] | 650 | [9 empty] | 98 | [34 empty] | 2.57 |  |  |  | 华中科技大学 | 苗青松
[8 empty] | 42.5 | 425 | 136 | 0.32 |  |  |  | 1.4 | [8 empty] | 1061 | [5 empty] | 650 | [9 empty] | 98 | [34 empty] | 2.51 |  |  |  | 华中科技大学 | 苗青松
[8 empty] | 42.5 | 425 | 136 | 0.32 |  |  |  | 1.4 | [8 empty] | 1061 | [5 empty] | 650 | [9 empty] | 98 | [34 empty] | 3.11 |  |  |  | 华中科技大学 | 苗青松
[8 empty] | 42.5 | 425 | 136 | 0.32 |  |  |  | 1.4 | [8 empty] | 1061 | [5 empty] | 650 | [9 empty] | 98 | [34 empty] | 2.28 |  |  |  | 华中科技大学 | 苗青松
[8 empty] | 42.5 | 425 | 136 | 0.32 |  |  |  | 1.4 | [8 empty] | 1061 | [5 empty] | 650 | [9 empty] | 98 | [34 empty] | 2.08 |  |  |  | 华中科技大学 | 苗青松
[8 empty] | 42.5 | 425 | 136 | 0.32 |  |  |  | 1.4 | [8 empty] | 1061 | [5 empty] | 650 | [9 empty] | 98 | [34 empty] | 2.18 |  |  |  | 华中科技大学 | 苗青松
[8 empty] | 42.5 | 425 | 136 | 0.32 |  |  |  | 1.4 | [8 empty] | 1061 | [5 empty] | 650 | [9 empty] | 98 | [34 empty] | 2.12 |  |  |  | 华中科技大学 | 苗青松
[8 empty] | 42.5 | 278 | 136.22 | 0.49 |  |  |  | 0.45 | [8 empty] | 1154 | [5 empty] | 687 | [9 empty] | 64 | [34 empty] | 5.71 |  |  |  | 华中科技大学 | 苗青松
[8 empty] | 42.5 | 278 | 136.22 | 0.49 |  |  |  | 0.45 | [8 empty] | 1154 | [5 empty] | 687 | [9 empty] | 64 | [34 empty] | 7.25 |  |  |  | 华中科技大学 | 苗青松
[8 empty] | 42.5 | 278 | 136.22 | 0.49 |  |  |  | 0.45 | [8 empty] | 1154 | [5 empty] | 687 | [9 empty] | 64 | [34 empty] | 6.28 |  |  |  | 华中科技大学 | 苗青松
[8 empty] | 42.5 | 278 | 136.22 | 0.49 |  |  |  | 0.45 | [8 empty] | 1154 | [5 empty] | 687 | [9 empty] | 64 | [34 empty] | 5.92 |  |  |  | 华中科技大学 | 苗青松
[8 empty] | 42.5 | 278 | 136.22 | 0.49 |  |  |  | 0.45 | [8 empty] | 1154 | [5 empty] | 687 | [9 empty] | 64 | [34 empty] | 6.76 |  |  |  | 华中科技大学 | 苗青松
[8 empty] | 42.5 | 278 | 136.22 | 0.49 |  |  |  | 0.45 | [8 empty] | 1154 | [5 empty] | 687 | [9 empty] | 64 | [34 empty] | 6.22 |  |  |  | 华中科技大学 | 苗青松
[8 empty] | 42.5 | 278 | 136.22 | 0.49 |  |  |  | 0.45 | [8 empty] | 1154 | [5 empty] | 687 | [9 empty] | 64 | [34 empty] | 6.36 |  |  |  | 华中科技大学 | 苗青松
[8 empty] | 42.5 | 278 | 136.22 | 0.49 |  |  |  | 0.45 | [8 empty] | 1154 | [5 empty] | 687 | [9 empty] | 64 | [34 empty] | 6.83 |  |  |  | 华中科技大学 | 苗青松
[8 empty] | 42.5 | 278 | 136.22 | 0.49 |  |  |  | 0.45 | [8 empty] | 1154 | [5 empty] | 687 | [9 empty] | 64 | [34 empty] | 5.04 |  |  |  | 华中科技大学 | 苗青松
[8 empty] | 42.5 | 278 | 136.22 | 0.49 |  |  |  | 0.45 | [8 empty] | 1154 | [5 empty] | 687 | [9 empty] | 64 | [34 empty] | 4.83 |  |  |  | 华中科技大学 | 苗青松
[8 empty] | 42.5 | 278 | 136.22 | 0.49 |  |  |  | 0.45 | [8 empty] | 1154 | [5 empty] | 687 | [9 empty] | 64 | [38 empty] | 华中科技大学 | 苗青松
63 | A0 | [6 empty] | 42.5 | 474 | 170 | 0.24 |  | 2.7 | [7 empty] | 1028 | [8 empty] | 554 | [9 empty] | 71 | [7 empty] | 127 | [18 empty] | 24 | 35 | 10.64% | [5 empty] | 4.55 |  | 401 | 81.9 | 哈尔滨工程大学 | 胡亮
| A3 | [6 empty] | 42.5 | 474 | 170 | 0.24 |  | 2.7 | [7 empty] | 1028 | [8 empty] | 554 | [9 empty] | 71 | [7 empty] | 127 | [18 empty] | 24 | 35 | 9.693% | 23.81% | 39.83% |  | 36.36% |  | 16.82 |  |  | 82.59 | 哈尔滨工程大学 | 胡亮
64 | JZ | 50.49 | 26.48 | 9.21 | 3.26 | 4.24 |  | 42.5 | 400 | 200 | 0.4 | 20% | 0.13 | [10 empty] | 1167 |  |  |  |  | 2.83 | 634 |  |  |  |  | 6 | 48.5 | 31.2 | 1.12 | 6.5 |  | 100 | [33 empty] | 0.676 |  |  | 46.8 | 兰州理工大学 | 李江川
66 | Ctrl | [5 empty] | 2.9 | 42.5 | 220 | 144 | 0.36 | 25% | 0.76 | [6 empty] | 1108 | [8 empty] | 2.5 | 750 | [9 empty] | 81 | [7 empty] | 99 | [19 empty] | 20 | [8 empty] | 978.6 | 63.49 | 哈尔滨工程大学 | 胡新宇
68 | NS | 54.56 | 22.43 | 8.36 | 1.85 | 5.15 |  | 42.5 | 350 | 172 | 0.49 | 28% | 0.42 | [7 empty] | 1080 | [7 empty] | 2.19 | 900 |  |  |  |  | 3.04 | 51.45 | 38.67 | 0.89 | 6.4 |  | 80 | [33 empty] | 1.0122 |  | 1533.47 | 51.2 | 南昌大学 | 熊先达
| HG3 | 54.56 | 22.43 | 8.36 | 1.85 | 5.15 |  | 42.5 | 350 | 172 | 0.49 | 28% | 0.42 | [7 empty] | 1080 | [9 empty] | 2.61 | 5% | 900 |  | 3.04 | 51.45 | 38.67 | 0.89 | 6.4 |  | 80 | [33 empty] | 1.1426 |  | 1798.36 | 55.8 | 南昌大学 | 熊先达
| HL3 | 54.56 | 22.43 | 8.36 | 1.85 | 5.15 |  | 42.5 | 350 | 172 | 0.49 | 28% | 0.42 | [7 empty] | 1080 | [9 empty] | 2.61 | 5% | 900 |  | 3.04 | 51.45 | 38.67 | 0.89 | 6.4 |  | 80 | [33 empty] | 1.174 |  | 1862.21 | 47.6 | 南昌大学 | 熊先达
| HL1 | 54.56 | 22.43 | 8.36 | 1.85 | 5.15 |  | 42.5 | 350 | 172 | 0.49 | 28% | 0.42 | [7 empty] | 1080 | [9 empty] | 2.19 | 7% | 900 |  | 3.04 | 51.45 | 38.67 | 0.89 | 6.4 |  | 80 | [33 empty] | 1.3032 |  | 2135.13 | 47.6 | 南昌大学 | 熊先达
| HL2 | 54.56 | 22.43 | 8.36 | 1.85 | 5.15 |  | 42.5 | 350 | 172 | 0.49 | 28% | 0.42 | [7 empty] | 1080 | [9 empty] | 2.35 | 8% | 900 |  | 3.04 | 51.45 | 38.67 | 0.89 | 6.4 |  | 80 | [33 empty] | 1.1967 |  | 1908.42 | 47.6 | 南昌大学 | 熊先达
| HL4 | 54.56 | 22.43 | 8.36 | 1.85 | 5.15 |  | 42.5 | 350 | 172 | 0.49 | 28% | 0.42 | [7 empty] | 1080 | [9 empty] | 2.75 | 6% | 900 |  | 3.04 | 51.45 | 38.67 | 0.89 | 6.4 |  | 80 | [33 empty] | 1.2303 |  | 1976.75 | 47.6 | 南昌大学 | 熊先达
| HL5 | 54.56 | 22.43 | 8.36 | 1.85 | 5.15 |  | 42.5 | 350 | 172 | 0.49 | 28% | 0.42 | [7 empty] | 1080 | [9 empty] | 3.04 | 8% | 900 |  | 3.04 | 51.45 | 38.67 | 0.89 | 6.4 |  | 80 | [33 empty] | 1.3935 |  | 2308.39 | 47.6 | 南昌大学 | 熊先达
| F0 | 54.56 | 22.43 | 8.36 | 1.85 | 5.15 |  | 42.5 | 350 | 172 | 0.49 | 28% | 0.42 | [7 empty] | 1080 | [9 empty] | 2.19 | 0% | 900 |  | 3.04 | 51.45 | 38.67 | 0.89 | 6.4 |  | 80 | [33 empty] | 1.217 |  | 1950.44 |  | 南昌大学 | 熊先达
| F5 | 54.56 | 22.43 | 8.36 | 1.85 | 5.15 |  | 42.5 | 350 | 172 | 0.49 | 28% | 0.42 | [7 empty] | 1080 | [9 empty] | 2.35 | 5% | 900 |  | 3.04 | 51.45 | 38.67 | 0.89 | 6.4 |  | 80 | [33 empty] | 1.1426 |  | 1798.36 |  | 南昌大学 | 熊先达
| F10 | 54.56 | 22.43 | 8.36 | 1.85 | 5.15 |  | 42.5 | 350 | 172 | 0.49 | 28% | 0.42 | [7 empty] | 1080 | [9 empty] | 2.61 | 10% | 900 |  | 3.04 | 51.45 | 38.67 | 0.89 | 6.4 |  | 80 | [33 empty] | 0.857 |  | 1217.9 |  | 南昌大学 | 熊先达
| F15 | 54.56 | 22.43 | 8.36 | 1.85 | 5.15 |  | 42.5 | 350 | 172 | 0.49 | 28% | 0.42 | [7 empty] | 1080 | [9 empty] | 2.75 | 15% | 900 |  | 3.04 | 51.45 | 38.67 | 0.89 | 6.4 |  | 80 | [33 empty] | 0.8881 |  | 1281.13 |  | 南昌大学 | 熊先达
| F20 | 54.56 | 22.43 | 8.36 | 1.85 | 5.15 |  | 42.5 | 350 | 172 | 0.49 | 28% | 0.42 | [7 empty] | 1080 | [9 empty] | 3.04 | 20% | 900 |  | 3.04 | 51.45 | 38.67 | 0.89 | 6.4 |  | 80 | [33 empty] | 1.159 |  | 1833.57 |  | 南昌大学 | 熊先达
69 | NC；实验用粉煤灰为III级粉煤灰 | 0.75 |  |  | 4.58 |  |  | 42.5 | 460 | 215 | 0.47 | 35% | 0.77 | [7 empty] | 1016 | [7 empty] | 2.62 | 590 |  |  |  |  | 0.34 | 59 | 36 | 0.96 | 3.7 |  | 60 | [33 empty] | 98.26 |  |  | 53.5 | 天津大学 | 石万万
71 | L-0;粉煤灰未指明是几级粉煤灰 | [6 empty] | 42.5 | 285 | 125 | 0.35 | 33% | 0.39 | [7 empty] | 1364 | [7 empty] | 2.8 | 455 |  |  |  |  | 9.8 | 51.48 | 24.37 | 1.2 | 5.47 | 71 | [34 empty] | 8.432 |  | 1450 | 51.94 | 河北建筑工程学院 | 张晓冉
72 | NA-0%；氯离子扩散系数为估读值 | 58.13 | 22.09 | 6.7 | 0.87 | 4.43 |  | 42.5 | 452.67 | 203.7 | 0.45 | [9 empty] | 900.75 | [7 empty] | 2.725 | 701.86 | [17 empty] | 0 | [26 empty] | 7 |  |  |  | 广西大学 | 胡伟超
| NA-30% | 58.13 | 22.09 | 6.7 | 0.87 | 4.43 |  | 42.5 | 313.86 | 201.77 | 0.64 | [9 empty] | 900.75 | [7 empty] | 2.725 | 701.78 | [17 empty] | 134.51 | [26 empty] | 4.4 |  |  |  | 广西大学 | 胡伟超
| NA-60% | 58.13 | 22.09 | 6.7 | 0.87 | 4.43 |  | 42.5 | 177.63 | 199.84 | 1.13 | [9 empty] | 900.75 | [7 empty] | 2.725 | 701.85 | [17 empty] | 266.45 | [26 empty] | 3.6 |  |  |  | 广西大学 | 胡伟超
73 | OPC;矿渣处参数及掺量为镍渣的 | 53.32 |  | 6.45 | 2.05 | 3.1 |  | 42.5 | 450 | 180 | 0.4 | 29% | 1.5 | [6 empty] | 1100 | [8 empty] | 2.1 | 670 |  |  |  |  | 7 | 58.63 | 23.44 | 0.97 | 3.02 |  | 0 |  | 30.85 | 27.12 | 27.84 | 7.69 | 0.76 | 0 | [26 empty] | 12.3 |  | 2416.9 | 51.2 | 福州大学 | 陶为浩
| CN2 | 53.32 |  | 6.45 | 2.05 | 3.1 |  | 42.5 | 360 | 180 | 0.5 | 29% | 1.5 | [6 empty] | 1100 | [8 empty] | 2.1 | 670 |  |  |  |  | 7 | 58.63 | 23.44 | 0.97 | 3.02 |  | 0 |  | 30.85 | 27.12 | 27.84 | 7.69 | 0.76 | 90 | [26 empty] | 5.2 |  | 1322.5 | 50.9 | 福州大学 | 陶为浩
| CN3 | 53.32 |  | 6.45 | 2.05 | 3.1 |  | 42.5 | 315 | 180 | 0.57 | 29% | 1.5 | [6 empty] | 1100 | [8 empty] | 2.1 | 670 |  |  |  |  | 7 | 58.63 | 23.44 | 0.97 | 3.02 |  | 0 |  | 30.85 | 27.12 | 27.84 | 7.69 | 0.76 | 135 | [26 empty] | 3.8 |  | 755.6 | 46.1 | 福州大学 | 陶为浩
| CN4 | 53.32 |  | 6.45 | 2.05 | 3.1 |  | 42.5 | 270 | 180 | 0.67 | 29% | 1.5 | [6 empty] | 1100 | [8 empty] | 2.1 | 670 |  |  |  |  | 7 | 58.63 | 23.44 | 0.97 | 3.02 |  | 0 |  | 30.85 | 27.12 | 27.84 | 7.69 | 0.76 | 180 | [26 empty] | 2.7 |  | 492.6 | 44.8 | 福州大学 | 陶为浩
| CN5 | 53.32 |  | 6.45 | 2.05 | 3.1 |  | 42.5 | 225 | 180 | 0.8 | 29% | 1.5 | [6 empty] | 1100 | [8 empty] | 2.1 | 670 |  |  |  |  | 7 | 58.63 | 23.44 | 0.97 | 3.02 |  | 0 |  | 30.85 | 27.12 | 27.84 | 7.69 | 0.76 | 225 | [26 empty] | 2.5 |  | 349.4 | 40.1 | 福州大学 | 陶为浩
| CN7 | 53.32 |  | 6.45 | 2.05 | 3.1 |  | 42.5 | 135 | 180 | 1.33 | 29% | 1.5 | [6 empty] | 1100 | [8 empty] | 2.1 | 670 |  |  |  |  | 7 | 58.63 | 23.44 | 0.97 | 3.02 |  | 0 |  | 30.85 | 27.12 | 27.84 | 7.69 | 0.76 | 315 | [26 empty] | 3.6 |  | 446.2 | 37.9 | 福州大学 | 陶为浩
| CN51 | 53.32 |  | 6.45 | 2.05 | 3.1 |  | 42.5 | 225 | 180 | 0.8 | 29% | 1.5 | [6 empty] | 1100 | [8 empty] | 2.1 | 670 |  |  |  |  | 7 | 58.63 | 23.44 | 0.97 | 3.02 |  | 157.5 |  | 30.85 | 27.12 | 27.84 | 7.69 | 0.76 | 67.5 | [26 empty] | 1143.9 |  | 1143.9 | 36.7 | 福州大学 | 陶为浩
| CN52 | 53.32 |  | 6.45 | 2.05 | 3.1 |  | 42.5 | 225 | 180 | 0.8 | 29% | 1.5 | [6 empty] | 1100 | [8 empty] | 2.1 | 670 |  |  |  |  | 7 | 58.63 | 23.44 | 0.97 | 3.02 |  | 112.5 |  | 30.85 | 27.12 | 27.84 | 7.69 | 0.76 | 112.5 | [26 empty] | 977 |  | 977 | 37.6 | 福州大学 | 陶为浩
| CN53 | 53.32 |  | 6.45 | 2.05 | 3.1 |  | 42.5 | 225 | 180 | 0.8 | 29% | 1.5 | [6 empty] | 1100 | [8 empty] | 2.1 | 670 |  |  |  |  | 7 | 58.63 | 23.44 | 0.97 | 3.02 |  | 67.5 |  | 30.85 | 27.12 | 27.84 | 7.69 | 0.76 | 157.5 | [26 empty] | 643 |  | 643 | 37.7 | 福州大学 | 陶为浩
| CN3S | 53.32 |  | 6.45 | 2.05 | 3.1 |  | 42.5 | 270 | 180 | 0.67 | 29% | 1.5 | [6 empty] | 1100 | [8 empty] | 2.1 | 670 |  |  |  |  | 7 | 58.63 | 23.44 | 0.97 | 3.02 |  | 0 |  | 30.85 | 27.12 | 27.84 | 7.69 | 0.76 | 135 | [26 empty] | 309.6 |  | 309.6 | 45.6 | 福州大学 | 陶为浩
| CN5S | 53.32 |  | 6.45 | 2.05 | 3.1 |  | 42.5 | 180 | 180 | 1 | 29% | 1.5 | [6 empty] | 1100 | [8 empty] | 2.1 | 670 |  |  |  |  | 7 | 58.63 | 23.44 | 0.97 | 3.02 |  | 0 |  | 30.85 | 27.12 | 27.84 | 7.69 | 0.76 | 225 | [26 empty] | 294.9 |  | 294.9 | 38.3 | 福州大学 | 陶为浩
| CN7S | 53.32 |  | 6.45 | 2.05 | 3.1 |  | 42.5 | 90 | 180 | 2 | 29% | 1.5 | [6 empty] | 1100 | [8 empty] | 2.1 | 670 |  |  |  |  | 7 | 58.63 | 23.44 | 0.97 | 3.02 |  | 0 |  | 30.85 | 27.12 | 27.84 | 7.69 | 0.76 | 315 | [26 empty] | 286.6 |  | 286.6 | 29.9 | 福州大学 | 陶为浩
75 | JZ42 | [6 empty] | 42.5 | 375 | 156 | 0.42 | 30% | 0.8 | [6 empty] | 1121 | [8 empty] | 2.67 | 748 | [32 empty] | 95.54 |  |  |  | 24.5 | [9 empty] | 2233 | 58.7 | 河北建筑工程学院 | 马小雨
| JZ33 | [6 empty] | 42.5 | 466 | 156 | 0.33 | 30% | 0.7 | [6 empty] | 1120 | [8 empty] | 2.67 | 658 | [32 empty] | 95.54 |  |  |  | 24.5 | [9 empty] | 1544 | 62.5 | 河北建筑工程学院 | 马小雨
| Af1 | [6 empty] | 42.5 | 319 | 156 | 0.42 | 30% | 1 | [6 empty] | 1089 | [8 empty] | 2.67 | 726 | [10 empty] | 56 | [21 empty] | 95.54 |  |  |  | 24.5 | [9 empty] | 1161 | 51 | 河北建筑工程学院 | 马小雨
| Af2 | [6 empty] | 42.5 | 281 | 156 | 0.42 | 30% | 0.9 | [6 empty] | 1089 | [8 empty] | 2.67 | 726 | [10 empty] | 94 | [21 empty] | 95.54 |  |  |  | 24.5 | [9 empty] | 1072 | 60.3 | 河北建筑工程学院 | 马小雨
| Af3 | [6 empty] | 42.5 | 244 | 156 | 0.42 | 30% | 0.8 | [6 empty] | 1089 | [8 empty] | 2.67 | 726 | [10 empty] | 131 | [21 empty] | 95.54 |  |  |  | 24.5 | [9 empty] | 914 | 45.8 | 河北建筑工程学院 | 马小雨
| Bf1 | [6 empty] | 42.5 | 396 | 156 | 0.33 | 30% | 0.8 | [6 empty] | 1086 | [8 empty] | 2.67 | 638 | [10 empty] | 70 | [21 empty] | 95.54 |  |  |  | 24.5 | [9 empty] | 680 | 67.8 | 河北建筑工程学院 | 马小雨
| Bf2 | [6 empty] | 42.5 | 350 | 156 | 0.33 | 30% | 0.8 | [6 empty] | 1086 | [8 empty] | 2.67 | 638 | [10 empty] | 116 | [21 empty] | 95.54 |  |  |  | 24.5 | [9 empty] | 473 | 69 | 河北建筑工程学院 | 马小雨
| Bf3 | [6 empty] | 42.5 | 303 | 156 | 0.33 | 30% | 0.7 | [6 empty] | 1086 | [8 empty] | 2.67 | 638 | [10 empty] | 163 | [21 empty] | 95.54 |  |  |  | 24.5 | [9 empty] | 355 | 64.2 | 河北建筑工程学院 | 马小雨
| AK1 | [6 empty] | 42.5 | 281 | 156 | 0.42 | 30% | 0.7 | [6 empty] | 1089 | [8 empty] | 2.67 | 726 | [17 empty] | 94 | [14 empty] | 95.54 |  |  |  | 24.5 | [9 empty] | 1228 | 49.8 | 河北建筑工程学院 | 马小雨
| AK2 | [6 empty] | 42.5 | 225 | 156 | 0.42 | 30% | 0.8 | [6 empty] | 1089 | [8 empty] | 2.67 | 726 | [17 empty] | 150 | [14 empty] | 95.54 |  |  |  | 24.5 | [9 empty] | 1482 | 57.6 | 河北建筑工程学院 | 马小雨
| AK3 | [6 empty] | 42.5 | 169 | 156 | 0.42 | 30% | 0.8 | [6 empty] | 1089 | [8 empty] | 2.67 | 726 | [17 empty] | 206 | [14 empty] | 95.54 |  |  |  | 24.5 | [9 empty] | 1667 | 51.9 | 河北建筑工程学院 | 马小雨
| BK1 | [6 empty] | 42.5 | 350 | 156 | 0.33 | 30% | 0.9 | [6 empty] | 1086 | [8 empty] | 2.67 | 638 | [17 empty] | 116 | [14 empty] | 95.54 |  |  |  | 24.5 | [9 empty] | 997 | 64.9 | 河北建筑工程学院 | 马小雨
| BK2 | [6 empty] | 42.5 | 280 | 156 | 0.33 | 30% | 0.9 | [6 empty] | 1086 | [8 empty] | 2.67 | 638 | [17 empty] | 186 | [14 empty] | 95.54 |  |  |  | 24.5 | [9 empty] | 1073 | 64 | 河北建筑工程学院 | 马小雨
| BK3 | [6 empty] | 42.5 | 210 | 156 | 0.33 | 30% | 0.9 | [6 empty] | 1086 | [8 empty] | 2.67 | 638 | [17 empty] | 256 | [14 empty] | 95.54 |  |  |  | 24.5 | [9 empty] | 916 | 64.7 | 河北建筑工程学院 | 马小雨
| As1 | [6 empty] | 42.5 | 318 | 142 | 0.42 | 30% | 1.1 | [6 empty] | 1089 | [8 empty] | 2.67 | 726 | [32 empty] | 95.54 |  |  |  | 24.5 | 19 | [8 empty] | 343 | 71.6 | 河北建筑工程学院 | 马小雨
| As2 | [6 empty] | 42.5 | 291 | 134 | 0.42 | 30% | 1.1 | [6 empty] | 1089 | [8 empty] | 2.67 | 726 | [32 empty] | 95.54 |  |  |  | 24.5 | 28 | [8 empty] | 452 | 67.4 | 河北建筑工程学院 | 马小雨
| As3 | [6 empty] | 42.5 | 264 | 126 | 0.42 | 30% | 1.2 | [6 empty] | 1089 | [8 empty] | 2.67 | 726 | [32 empty] | 95.54 |  |  |  | 24.5 | 37 | [8 empty] | 298 | 62.5 | 河北建筑工程学院 | 马小雨
| Bs1 | [6 empty] | 42.5 | 397 | 139 | 0.33 | 30% | 1.5 | [6 empty] | 1086 | [8 empty] | 2.67 | 638 | [32 empty] | 95.54 |  |  |  | 24.5 | 23 | [8 empty] | 315 | 75.6 | 河北建筑工程学院 | 马小雨
| Bs2 | [6 empty] | 42.5 | 361 | 131 | 0.33 | 30% | 1.5 | [6 empty] | 1086 | [8 empty] | 2.67 | 638 | [32 empty] | 95.54 |  |  |  | 24.5 | 35 | [8 empty] | 194 | 73.8 | 河北建筑工程学院 | 马小雨
| Bs3 | [6 empty] | 42.5 | 325 | 123 | 0.33 | 30% | 1.5 | [6 empty] | 1086 | [8 empty] | 2.67 | 638 | [32 empty] | 95.54 |  |  |  | 24.5 | 47 | [8 empty] | 182 | 74 | 河北建筑工程学院 | 马小雨
| Afk1 | [6 empty] | 42.5 | 169 | 156 | 0.42 | 30% | 0.8 | [6 empty] | 1089 | [8 empty] | 2.67 | 726 | [10 empty] | 131 | [6 empty] | 75 | [14 empty] | 95.54 |  |  |  | 24.5 | [9 empty] | 746 | 50.7 | 河北建筑工程学院 | 马小雨
| Afk2 | [6 empty] | 42.5 | 169 | 156 | 0.42 | 30% | 0.7 | [6 empty] | 1089 | [8 empty] | 2.67 | 726 | [10 empty] | 94 | [6 empty] | 112 | [14 empty] | 95.54 |  |  |  | 24.5 | [9 empty] | 638 | 49.2 | 河北建筑工程学院 | 马小雨
| Afk3 | [6 empty] | 42.5 | 169 | 156 | 0.42 | 30% | 0.7 | [6 empty] | 1089 | [8 empty] | 2.67 | 726 | [10 empty] | 56 | [6 empty] | 150 | [14 empty] | 95.54 |  |  |  | 24.5 | [9 empty] | 493 | 52.3 | 河北建筑工程学院 | 马小雨
| Bfk1 | [6 empty] | 42.5 | 210 | 156 | 0.33 | 30% | 0.8 | [6 empty] | 1086 | [8 empty] | 2.67 | 638 | [10 empty] | 163 | [6 empty] | 93 | [14 empty] | 95.54 |  |  |  | 24.5 | [9 empty] | 478 | 65.6 | 河北建筑工程学院 | 马小雨
| Bfk2 | [6 empty] | 42.5 | 210 | 156 | 0.33 | 30% | 0.8 | [6 empty] | 1086 | [8 empty] | 2.67 | 638 | [10 empty] | 116 | [6 empty] | 140 | [14 empty] | 95.54 |  |  |  | 24.5 | [9 empty] | 260 | 63.8 | 河北建筑工程学院 | 马小雨
| Bfk3 | [6 empty] | 42.5 | 210 | 134 | 0.33 | 30% | 0.8 | [6 empty] | 1086 | [8 empty] | 2.67 | 638 | [10 empty] | 70 | [6 empty] | 186 | [14 empty] | 95.54 |  |  |  | 24.5 | [9 empty] | 373 | 57.5 | 河北建筑工程学院 | 马小雨
| Afs1 | [6 empty] | 42.5 | 243 | 134 | 0.42 | 30% | 1.2 | [6 empty] | 1111 | [8 empty] | 2.67 | 838 | [10 empty] | 56 | [21 empty] | 95.54 |  |  |  | 24.5 | 19 | [8 empty] | 1058 | 55.7 | 河北建筑工程学院 | 马小雨
| Afs2 | [6 empty] | 42.5 | 205 | 134 | 0.42 | 30% | 1.2 | [6 empty] | 1111 | [8 empty] | 2.67 | 838 | [10 empty] | 94 | [21 empty] | 95.54 |  |  |  | 24.5 | 19 | [8 empty] | 837 | 57.5 | 河北建筑工程学院 | 马小雨
| Afs3 | [6 empty] | 42.5 | 168 | 139 | 0.42 | 30% | 1.3 | [6 empty] | 1130 | [8 empty] | 2.67 | 838 | [10 empty] | 131 | [21 empty] | 95.54 |  |  |  | 24.5 | 19 | [8 empty] | 749 | 51.9 | 河北建筑工程学院 | 马小雨
| Bfs1 | [6 empty] | 42.5 | 327 | 139 | 0.33 | 30% | 1 | [6 empty] | 1123 | [8 empty] | 2.67 | 718 | [10 empty] | 70 | [21 empty] | 95.54 |  |  |  | 24.5 | 23 | [8 empty] | 435 | 67.3 | 河北建筑工程学院 | 马小雨
| Bfs2 | [6 empty] | 42.5 | 326 | 139 | 0.33 | 30% | 1 | [6 empty] | 1123 | [8 empty] | 2.67 | 718 | [10 empty] | 117 | [21 empty] | 95.54 |  |  |  | 24.5 | 23 | [8 empty] | 578 | 71 | 河北建筑工程学院 | 马小雨
| Bfs3 | [6 empty] | 42.5 | 280 | 140 | 0.33 | 30% | 1 | [6 empty] | 1123 | [8 empty] | 2.67 | 718 | [10 empty] | 163 | [21 empty] | 95.54 |  |  |  | 24.5 | 23 | [8 empty] | 1052 | 60.2 | 河北建筑工程学院 | 马小雨
| JZ400 | [6 empty] | 42.5 | 350 | 140 | 0.4 | 30% | 1 | [6 empty] | 1146 | [8 empty] | 2.67 | 764 | [32 empty] | 95.54 |  |  |  | 24.5 | [9 empty] | 1784 | 50.4 | 河北建筑工程学院 | 马小雨
| JZ401 | [6 empty] | 42.5 | 350 | 140 | 0.4 | 30% | 0.9 | [6 empty] | 1146 | [8 empty] | 2.67 | 764 | [32 empty] | 95.54 |  |  |  | 24.5 | [9 empty] | 1632 | 39.4 | 河北建筑工程学院 | 马小雨
| Cf10 | [6 empty] | 42.5 | 300 | 140 | 0.4 | 30% | 1 | [6 empty] | 1146 | [8 empty] | 2.67 | 764 | [32 empty] | 95.54 |  |  |  | 24.5 | [9 empty] | 1311 | 48.6 | 河北建筑工程学院 | 马小雨
| Cf11 | [6 empty] | 42.5 | 300 | 140 | 0.4 | 30% | 1 | [6 empty] | 1146 | [8 empty] | 2.67 | 764 | [32 empty] | 95.54 |  |  |  | 24.5 | [9 empty] | 1143 | 40.4 | 河北建筑工程学院 | 马小雨
| Cf20 | [6 empty] | 42.5 | 260 | 140 | 0.4 | 30% | 0.9 | [6 empty] | 1146 | [8 empty] | 2.67 | 764 | [32 empty] | 95.54 |  |  |  | 24.5 | [9 empty] | 906 | 56.6 | 河北建筑工程学院 | 马小雨
| Cf21 | [6 empty] | 42.5 | 260 | 140 | 0.4 | 30% | 0.9 | [6 empty] | 1146 | [8 empty] | 2.67 | 764 | [32 empty] | 95.54 |  |  |  | 24.5 | [9 empty] | 894 | 43.9 | 河北建筑工程学院 | 马小雨
| Cf30 | [6 empty] | 42.5 | 230 | 140 | 0.4 | 30% | 0.8 | [6 empty] | 1146 | [8 empty] | 2.67 | 764 | [32 empty] | 95.54 |  |  |  | 24.5 | [9 empty] | 838 | 43.9 | 河北建筑工程学院 | 马小雨
| Cf31 | [6 empty] | 42.5 | 230 | 140 | 0.4 | 30% | 0.8 | [6 empty] | 1146 | [8 empty] | 2.67 | 764 | [32 empty] | 95.54 |  |  |  | 24.5 | [9 empty] | 692 | 40.2 | 河北建筑工程学院 | 马小雨
| Cs10 | [6 empty] | 42.5 | 298 | 126 | 0.4 | 30% | 1.2 | [6 empty] | 1136 | [8 empty] | 2.67 | 823 | [32 empty] | 95.54 |  |  |  | 24.5 | [9 empty] | 331 | 60.4 | 河北建筑工程学院 | 马小雨
| Cs11 | [6 empty] | 42.5 | 298 | 126 | 0.4 | 30% | 1.1 | [6 empty] | 1136 | [8 empty] | 2.67 | 823 | [32 empty] | 95.54 |  |  |  | 24.5 | [9 empty] | 214 | 58.5 | 河北建筑工程学院 | 马小雨
| Cs20 | [6 empty] | 42.5 | 280 | 119 | 0.4 | 30% | 1.2 | [6 empty] | 1150 | [8 empty] | 2.67 | 823 | [32 empty] | 95.54 |  |  |  | 24.5 | [9 empty] | 462 | 58 | 河北建筑工程学院 | 马小雨
| Cs21 | [6 empty] | 42.5 | 280 | 119 | 0.4 | 30% | 1.1 | [6 empty] | 1150 | [8 empty] | 2.67 | 823 | [32 empty] | 95.54 |  |  |  | 24.5 | [9 empty] | 279 | 53.9 | 河北建筑工程学院 | 马小雨
| Cs30 | [6 empty] | 42.5 | 263 | 112 | 0.4 | 30% | 1.5 | [6 empty] | 1164 | [8 empty] | 2.67 | 823 | [32 empty] | 95.54 |  |  |  | 24.5 | [9 empty] | 508 | 52.2 | 河北建筑工程学院 | 马小雨
| Cs31 | [6 empty] | 42.5 | 263 | 112 | 0.4 | 30% | 1.4 | [6 empty] | 1164 | [8 empty] | 2.67 | 823 | [32 empty] | 95.54 |  |  |  | 24.5 | [9 empty] | 414 | 49.4 | 河北建筑工程学院 | 马小雨
| Cfk10 | [6 empty] | 42.5 | 158 | 140 | 0.4 | 30% | 0.45 | [6 empty] | 1146 | [8 empty] | 2.67 | 764 | [32 empty] | 95.54 |  |  |  | 24.5 | [9 empty] | 1137 | 44.6 | 河北建筑工程学院 | 马小雨
| Cfk11 | [6 empty] | 42.5 | 158 | 140 | 0.4 | 30% | 0.45 | [6 empty] | 1146 | [8 empty] | 2.67 | 764 | [32 empty] | 95.54 |  |  |  | 24.5 | [9 empty] | 548 | 39.5 | 河北建筑工程学院 | 马小雨
| Cfk20 | [6 empty] | 42.5 | 158 | 140 | 0.4 | 30% | 0.5 | [6 empty] | 1146 | [8 empty] | 2.67 | 764 | [32 empty] | 95.54 |  |  |  | 24.5 | [9 empty] | 999 | 51.1 | 河北建筑工程学院 | 马小雨
| Cfk21 | [6 empty] | 42.5 | 158 | 140 | 0.4 | 30% | 0.5 | [6 empty] | 1146 | [8 empty] | 2.67 | 764 | [32 empty] | 95.54 |  |  |  | 24.5 | [9 empty] | 440 | 42.9 | 河北建筑工程学院 | 马小雨
| Cfk30 | [6 empty] | 42.5 | 158 | 140 | 0.4 | 30% | 0.45 | [6 empty] | 1146 | [8 empty] | 2.67 | 764 | [32 empty] | 95.54 |  |  |  | 24.5 | [9 empty] | 786 | 45.9 | 河北建筑工程学院 | 马小雨
| Cfk31 | [6 empty] | 42.5 | 158 | 140 | 0.4 | 30% | 0.45 | [6 empty] | 1146 | [8 empty] | 2.67 | 764 | [32 empty] | 95.54 |  |  |  | 24.5 | [9 empty] | 265 | 44.4 | 河北建筑工程学院 | 马小雨
76 | OC1；氯离子扩散系数为30weeks测试结果 | 63.4 | 21.5 | 5.71 | 2.15 | 2.9 |  | 42.5 | 440 | 190 | 0.44 |  | 0 | [7 empty] | 1270 | [7 empty] | 1.6 | 570 | [10 empty] | 0 | [33 empty] | 17.91 |  |  | 32.1 | 江苏大学 | SYED HASSAN ALI SHAH
| 0C2 | 63.4 | 21.5 | 5.71 | 2.15 | 2.9 |  | 42.5 | 490 | 190 | 0.39 |  | 0 | [7 empty] | 1105 | [7 empty] | 1.6 | 640 | [10 empty] | 0 | [33 empty] | 12.3 |  |  | 36.6 | 江苏大学 | SYED HASSAN ALI SHAH
| Fas1 | 63.4 | 21.5 | 5.71 | 2.15 | 2.9 |  | 42.5 | 417 | 190 | 0.39 |  | 0.4 | [7 empty] | 1105 | [7 empty] | 1.6 | 640 | [10 empty] | 74 | [33 empty] | 15.12 |  |  | 30.4 | 江苏大学 | SYED HASSAN ALI SHAH
| Fas2 | 63.4 | 21.5 | 5.71 | 2.15 | 2.9 |  | 42.5 | 343 | 190 | 0.39 |  | 0.4 | [7 empty] | 1105 | [7 empty] | 1.6 | 640 | [10 empty] | 147 | [33 empty] | 15.02 |  |  | 29.8 | 江苏大学 | SYED HASSAN ALI SHAH
279 | OC | [6 empty] | 42.5 | 330 | 152 | 0.4606061 | [9 empty] | 1300 | [7 empty] | 2.77 | 671 | [46 empty] | 1422 |  | 武汉理工大学 | 朱华军
280 | HA3 | [7 empty] | 1000 | 300 | 0.3 |  | 5 | [10 empty] | 2200 | [5 empty] | 1460 | [46 empty] | 1870 | 80.5 | 浙江工业大学 | 毛安慰
| HB3 | [7 empty] | 500 | 300 | 0.6 |  | 5 | [10 empty] | 2200 | [5 empty] | 1460 | [17 empty] | 500 | [28 empty] | 655 | 80
| H1B3 | [7 empty] | 500 | 300 | 0.6 |  | 5 | [10 empty] | 2562 | [5 empty] | 1098 | [17 empty] | 500 | [28 empty] | 723 | 65.9
| H2B3 | [7 empty] | 500 | 300 | 0.6 |  | 5 | [10 empty] | 2379 | [5 empty] | 1281 | [17 empty] | 500 | [28 empty] | 718 | 73.7
| H3B3 | [7 empty] | 500 | 300 | 0.6 |  | 5 | [10 empty] | 2200 | [5 empty] | 1460 | [17 empty] | 500 | [28 empty] | 655 | 80
| H4B3 | [7 empty] | 500 | 300 | 0.6 |  | 5 | [10 empty] | 2013 | [5 empty] | 1647 | [17 empty] | 500 | [28 empty] | 559 | 80.4
| H5B3 | [7 empty] | 500 | 300 | 0.6 |  | 5 | [10 empty] | 1830 | [5 empty] | 1830 | [17 empty] | 500 | [28 empty] | 712 | 71.9
| HA4 | [7 empty] | 1000 | 400 | 0.4 |  | 2.5 | [10 empty] | 2588 | [5 empty] | 1729 | [17 empty] | 500 | [28 empty] | 2703 | 60.3
| HB4 | [7 empty] | 500 | 400 | 0.8 |  | 2.5 | [10 empty] | 2588 | [5 empty] | 1729 | [17 empty] | 500 | [28 empty] | 838 | 59
| H1B4 | [7 empty] | 500 | 400 | 0.8 |  | 2.5 | [10 empty] | 3022 | [5 empty] | 1295 | [17 empty] | 500 | [28 empty] | 772 | 49.9
| H2B4 | [7 empty] | 500 | 400 | 0.8 |  | 2.5 | [10 empty] | 2806 | [5 empty] | 1511 | [17 empty] | 500 | [28 empty] | 827 | 54.9
| H3B4 | [7 empty] | 500 | 400 | 0.8 |  | 2.5 | [10 empty] | 2588 | [5 empty] | 1729 | [17 empty] | 500 | [28 empty] | 838 | 59
| H4B4 | [7 empty] | 500 | 400 | 0.8 |  | 2.5 | [10 empty] | 2375 | [5 empty] | 1943 | [17 empty] | 500 | [28 empty] | 696 | 60.4
| H5B4 | [7 empty] | 500 | 400 | 0.8 |  | 2.5 | [10 empty] | 2159 | [5 empty] | 2159 | [17 empty] | 500 | [28 empty] | 854 | 56.5
| HA5 | [7 empty] | 1000 | 500 | 0.5 |  | 1.9 | [10 empty] | 2855 | [5 empty] | 1908 | [17 empty] | 500 | [28 empty] | 3727 | 47.1
| HB5 | [7 empty] | 500 | 500 | 1 |  | 1.9 | [10 empty] | 2855 | [5 empty] | 1908 | [17 empty] | 500 | [28 empty] | 1058 | 42.5
| H1B5 | [7 empty] | 500 | 500 | 1 |  | 1.9 | [10 empty] | 3334 | [5 empty] | 1429 | [17 empty] | 500 | [28 empty] | 1014 | 39.3
| H2B5 | [7 empty] | 500 | 500 | 1 |  | 1.9 | [10 empty] | 3096 | [5 empty] | 1667 | [17 empty] | 500 | [28 empty] | 1189 | 41.1
| H3B5 | [7 empty] | 500 | 500 | 1 |  | 1.9 | [10 empty] | 2855 | [5 empty] | 1908 | [17 empty] | 500 | [28 empty] | 1058 | 42.5
| H4B5 | [7 empty] | 500 | 500 | 1 |  | 1.9 | [10 empty] | 2620 | [5 empty] | 2143 | [17 empty] | 500 | [28 empty] | 990 | 43.6
| H5B5 | [7 empty] | 500 | 500 | 1 |  | 1.9 | [10 empty] | 2382 | [5 empty] | 2382 | [17 empty] | 500 | [28 empty] | 1104 | 41.5
282 | CO | [6 empty] | 42.5 | 500 | 150 | 0.3 | [9 empty] | 1050 | [7 empty] | 2.6 | 760 | [46 empty] | 1527 | 81.9 | 浙江工业大学 | 李燕
| HF15 | [6 empty] | 42.5 | 425 | 150 | 0.3529412 | [9 empty] | 1050 | [7 empty] | 2.6 | 760 | [10 empty] | 75 | [35 empty] | 1256 | 80.6
| HF30 | [6 empty] | 42.5 | 350 | 150 | 0.4285714 | [9 empty] | 1050 | [7 empty] | 2.6 | 760 | [10 empty] | 150 | [35 empty] | 906 | 78.8
| HF50 | [6 empty] | 42.5 | 250 | 150 | 0.6 | [9 empty] | 1050 | [7 empty] | 2.6 | 760 | [10 empty] | 250 | [35 empty] | 1224 | 64.7
| HF30B20 | [6 empty] | 42.5 | 250 | 150 | 0.6 | [9 empty] | 1050 | [7 empty] | 2.6 | 760 | [10 empty] | 150 | [6 empty] | 100 | [28 empty] | 723 | 75
| HF15B35 | [6 empty] | 42.5 | 250 | 150 | 0.6 | [9 empty] | 1050 | [7 empty] | 2.6 | 760 | [10 empty] | 75 | [6 empty] | 175 | [28 empty] | 605 | 78.3
| HB15 | [6 empty] | 42.5 | 425 | 150 | 0.3529412 | [9 empty] | 1050 | [7 empty] | 2.6 | 760 | [17 empty] | 75 | [28 empty] | 1112 | 83.1
| HB30 | [6 empty] | 42.5 | 350 | 150 | 0.4285714 | [9 empty] | 1050 | [7 empty] | 2.6 | 760 | [17 empty] | 150 | [28 empty] | 769 | 81.2
| HB50 | [6 empty] | 42.5 | 250 | 150 | 0.6 | [9 empty] | 1050 | [7 empty] | 2.6 | 760 | [17 empty] | 250 | [28 empty] | 673 | 75.6
285 | P1 | [6 empty] | 42.5 | 336 | 155 | 0.4613095 | [5 empty] | 1083 | [11 empty] | 2.8 | 722 |  |  |  |  | 6 |  |  |  |  | 48 | [7 empty] | 96 | [26 empty] | 0.565 |  | 966.6 |  | 北京交通大学 | 李林
| P2 | [6 empty] | 42.5 | 336 | 155 | 0.4613095 | [5 empty] | 1083 | [11 empty] | 2.8 | 722 | [9 empty] | 48 | [7 empty] | 96 | [26 empty] | 0.36 |  | 702.9
| P3 | [6 empty] | 42.5 | 336 | 155 | 0.4613095 | [5 empty] | 1083 | [11 empty] | 2.8 | 722 | [9 empty] | 48 | [7 empty] | 96 | [26 empty] | 0.479 |  | 211.5
| P4 | [6 empty] | 42.5 | 346 | 155 | 0.4479769 | [5 empty] | 1083 | [11 empty] | 2.8 | 722 | [9 empty] | 48 | [7 empty] | 96 | [26 empty] | 0.352 |  | 190.8
| P5 | [6 empty] | 42.5 | 356 | 155 | 0.4353933 | [5 empty] | 1083 | [11 empty] | 2.8 | 722 | [9 empty] | 48 | [7 empty] | 96 | [26 empty] | 0.678 |  | 495.5
| P6 | [6 empty] | 42.5 | 326 | 165 | 0.506135 | [5 empty] | 980 | [11 empty] | 2.8 | 600 | [9 empty] | 48 | [7 empty] | 93 | [26 empty] | 0.408 |  | 325.4
| P7 | [6 empty] | 42.5 | 233 | 165 | 0.7081545 | [5 empty] | 980 | [11 empty] | 2.8 | 600 | [9 empty] | 93 | [7 empty] | 140 | [26 empty] | 0.34 |  | 166.5
| P8 | [6 empty] | 42.5 | 186 | 165 | 0.8870968 | [5 empty] | 980 | [11 empty] | 2.8 | 600 | [9 empty] | 140 | [7 empty] | 140 | [26 empty] | 0.327 |  | 132.3
286 | 0.5 | [6 empty] | 42.5 | 360 | 180 | 0.5 | [9 empty] | 1116 | [7 empty] | 3 | 744 | [9 empty] | 0 | [36 empty] | 3785.42 | 46.6 | 南京林业大学 | 刘芳
| 0.55 | [6 empty] | 42.5 | 360 | 198 | 0.55 | [9 empty] | 1105 | [7 empty] | 3 | 737 | [9 empty] | 0 | [36 empty] | 4167.53 | 38.3
| 0.6 | [6 empty] | 42.5 | 360 | 216 | 0.6 | [9 empty] | 1094 | [7 empty] | 3 | 730 | [9 empty] | 0 | [36 empty] | 4653.11 | 27.9
| 0.55 | [6 empty] | 42.5 | 252 | 198 | 0.7857143 | [9 empty] | 1105 | [7 empty] | 3 | 737 | [9 empty] | 108 | [36 empty] | 2993.39 | 29.9
288 | 水胶比0.5 FA=0% | [6 empty] | 42.5 | 329 | 173 | 0.5258359 |  | 0.95 | [6 empty] | 1299 | [8 empty] | 2.7 | 582 | [10 empty] | 0 | [6 empty] | 0 | [19 empty] | 17 | [6 empty] | 1.41 |  |  | 49.5 | 西南交通大学 | 刘晓东
| FA=20% | [6 empty] | 42.5 | 263 | 173 | 0.6577947 |  | 0.95 | [6 empty] | 1299 | [8 empty] | 2.7 | 582 | [10 empty] | 66 | [6 empty] | 0 | [19 empty] | 17 | [6 empty] | 0.642 |  |  | 51
| FA=25% | [6 empty] | 42.5 | 247 | 173 | 0.7004049 |  | 0.95 | [6 empty] | 1299 | [8 empty] | 2.7 | 582 | [10 empty] | 82 | [6 empty] | 0 | [19 empty] | 17 | [6 empty] | 0.566 |  |  | 49
| FA=30% | [6 empty] | 42.5 | 230 | 173 | 0.7521739 |  | 0.95 | [6 empty] | 1299 | [8 empty] | 2.7 | 582 | [10 empty] | 99 | [6 empty] | 0 | [19 empty] | 17 | [6 empty] | 0.562 |  |  | 48.9
| SP=20% | [6 empty] | 42.5 | 263 | 173 | 0.6577947 |  | 0.95 | [6 empty] | 1299 | [8 empty] | 2.7 | 582 | [10 empty] | 0 | [6 empty] | 66 | [19 empty] | 17 | [6 empty] | 0.552 |  |  | 52
| SP=30% | [6 empty] | 42.5 | 230 | 173 | 0.7521739 |  | 0.95 | [6 empty] | 1299 | [8 empty] | 2.7 | 582 | [10 empty] | 0 | [6 empty] | 99 | [19 empty] | 17 | [6 empty] | 0.501 |  |  | 53.5
| SP=40% | [6 empty] | 42.5 | 197 | 173 | 0.8781726 |  | 0.95 | [6 empty] | 1299 | [8 empty] | 2.7 | 582 | [10 empty] | 0 | [6 empty] | 132 | [19 empty] | 17 | [6 empty] | 0.547 |  |  | 54
| FA+SP=20% | [6 empty] | 42.5 | 263 | 173 | 0.6577947 |  | 0.95 | [6 empty] | 1299 | [8 empty] | 2.7 | 582 | [10 empty] | 26 | [6 empty] | 39 | [19 empty] | 17 | [6 empty] | 0.588 |  |  | 50.5
| FA+SP=30% | [6 empty] | 42.5 | 230 | 173 | 0.7521739 |  | 0.95 | [6 empty] | 1299 | [8 empty] | 2.7 | 582 | [10 empty] | 39 | [6 empty] | 59 | [19 empty] | 17 | [6 empty] | 0.537 |  |  | 49.5
| FA+SP=40% | [6 empty] | 42.5 | 197 | 173 | 0.8781726 |  | 0.95 | [6 empty] | 1299 | [8 empty] | 2.7 | 582 | [10 empty] | 53 | [6 empty] | 79 | [19 empty] | 17 | [6 empty] | 0.531 |  |  | 49
| 水胶比0.36 FA=0% | [6 empty] | 42.5 | 475 | 180 | 0.3789474 |  | 0.95 | [6 empty] | 1220 | [8 empty] | 2.7 | 500 | [10 empty] | 0 | [6 empty] | 0 | [19 empty] | 25 | [6 empty] | 1.13 |  |  | 62.5
| FA=20% | [6 empty] | 42.5 | 380 | 180 | 0.4736842 |  | 0.95 | [6 empty] | 1220 | [8 empty] | 2.7 | 500 | [10 empty] | 95 | [6 empty] | 0 | [19 empty] | 25 | [6 empty] | 0.372 |  |  | 61.5
| FA=25% | [6 empty] | 42.5 | 356 | 180 | 0.505618 |  | 0.95 | [6 empty] | 1220 | [8 empty] | 2.7 | 500 | [10 empty] | 119 | [6 empty] | 0 | [19 empty] | 25 | [6 empty] | 0.345 |  |  | 61
| FA=30% | [6 empty] | 42.5 | 333 | 180 | 0.5405405 |  | 0.95 | [6 empty] | 1220 | [8 empty] | 2.7 | 500 | [10 empty] | 143 | [6 empty] | 0 | [19 empty] | 25 | [6 empty] | 0.322 |  |  | 60
| SP=20% | [6 empty] | 42.5 | 380 | 180 | 0.4736842 |  | 0.95 | [6 empty] | 1220 | [8 empty] | 2.7 | 500 | [10 empty] | 0 | [6 empty] | 95 | [19 empty] | 25 | [6 empty] | 0.473 |  |  | 64.5
| SP=30% | [6 empty] | 42.5 | 333 | 180 | 0.5405405 |  | 0.95 | [6 empty] | 1220 | [8 empty] | 2.7 | 500 | [10 empty] | 0 | [6 empty] | 143 | [19 empty] | 25 | [6 empty] | 0.382 |  |  | 67.5
| SP=40% | [6 empty] | 42.5 | 285 | 180 | 0.6315789 |  | 0.95 | [6 empty] | 1220 | [8 empty] | 2.7 | 500 | [10 empty] | 0 | [6 empty] | 190 | [19 empty] | 25 | [6 empty] | 0.331 |  |  | 63
| FA+SP=20% | [6 empty] | 42.5 | 380 | 180 | 0.4736842 |  | 0.95 | [6 empty] | 1220 | [8 empty] | 2.7 | 500 | [10 empty] | 38 | [6 empty] | 57 | [19 empty] | 25 | [6 empty] | 0.404 |  |  | 63.5
| FA+SP=30% | [6 empty] | 42.5 | 333 | 180 | 0.5405405 |  | 0.95 | [6 empty] | 1220 | [8 empty] | 2.7 | 500 | [10 empty] | 57 | [6 empty] | 86 | [19 empty] | 25 | [6 empty] | 0.378 |  |  | 57.5
| FA+SP=40% | [6 empty] | 42.5 | 285 | 180 | 0.6315789 |  | 0.95 | [6 empty] | 1220 | [8 empty] | 2.7 | 500 | [10 empty] | 76 | [6 empty] | 114 | [19 empty] | 25 | [6 empty] | 0.452 |  |  | 64
291 | W/C=0.32 | 59.64 | 20.47 | 5.9 | 3.74 | 4.8 |  | 52.5 | 480 | 153.6 | 0.32 | [9 empty] | 1056.96 | [7 empty] | 2.6 | 704.64 |  |  |  |  | 4.37 | 48.33 | 19.54 | 1.65 | 5.32 |  | 0 | [35 empty] | 430 | 60.25 | 武汉理工大学 | 丁华涛
| W/C=0.45 | 59.64 | 20.47 | 5.9 | 3.74 | 4.8 |  | 52.5 | 480 | 216 | 0.45 | [9 empty] | 1056.96 | [7 empty] | 2.6 | 704.64 |  |  |  |  | 4.37 | 48.33 | 19.54 | 1.65 | 5.32 |  | 50 | [35 empty] | 530 | 40.2
| W/C=0.6 | 59.64 | 20.47 | 5.9 | 3.74 | 4.8 |  | 52.5 | 480 | 288 | 0.6 | [9 empty] | 1056.96 | [7 empty] | 2.6 | 704.64 |  |  |  |  | 4.37 | 48.33 | 19.54 | 1.65 | 5.32 |  | 100 | [35 empty] | 760 | 38.6
| B51 | 59.64 | 20.47 | 5.9 | 3.74 | 4.8 |  | 52.5 | 480 | 153.6 | 0.32 |  | 1.4 | [7 empty] | 1057 | [7 empty] | 2.6 | 705 |  |  |  |  | 4.37 | 48.33 | 19.54 | 1.65 | 5.32 |  | 150 | [35 empty] | 509 | 65.8
| B52 | 59.64 | 20.47 | 5.9 | 3.74 | 4.8 |  | 52.5 | 450 | 153.6 | 0.3413333 |  | 1.4 | [7 empty] | 1041 | [7 empty] | 2.6 | 694 | [12 empty] | 38.19 | 33.51 | 15.85 | 9.05 | 0.46 | 100 | [28 empty] | 500 | 67
| B53 | 59.64 | 20.47 | 5.9 | 3.74 | 4.8 |  | 52.5 | 400 | 153.6 | 0.384 |  | 1.4 | [7 empty] | 1041 | [7 empty] | 2.6 | 694 | [12 empty] | 38.19 | 33.51 | 15.85 | 9.05 | 0.46 | 150 | [28 empty] | 490 | 65.7
| B54 | 59.64 | 20.47 | 5.9 | 3.74 | 4.8 |  | 52.5 | 350 | 153.6 | 0.4388571 |  | 1.4 | [7 empty] | 1041 | [7 empty] | 2.6 | 694 | [46 empty] | 400 | 67.8
| B55 | 59.64 | 20.47 | 5.9 | 3.74 | 4.8 |  | 52.5 | 400 | 153.6 | 0.384 |  | 1.4 | [7 empty] | 1041 | [7 empty] | 2.6 | 694 | [46 empty] | 380 | 69.5
| B56 | 59.64 | 20.47 | 5.9 | 3.74 | 4.8 |  | 52.5 | 350 | 153.6 | 0.4388571 |  | 1.4 | [7 empty] | 1041 | [7 empty] | 2.6 | 694 | [46 empty] | 373 | 71.7
292 | J~10~6 掺量kg | 61.92 | 21.86 | 6.06 | 1.9 | 3.9 |  | 32.5 | 6.05 | 3.168 | 0.5236364 | [8 empty] | 19.22 | [8 empty] | 2.8 | 12.31 |  |  |  |  | 1.93 | 60.02 | 24.55 | 0.8 | 4.7 | 1.53 | [34 empty] | 1.45 |  |  |  | 西南交通大学 | 高立强
| C20 | 61.92 | 21.86 | 6.06 | 1.9 | 3.9 |  | 32.5 | 5.042 | 2.55 | 0.5057517 | [8 empty] | 13.489 | [8 empty] | 2.8 | 9.588 | [9 empty] | 0 | [34 empty] | 2.25
| F1 | 61.92 | 21.86 | 6.06 | 1.9 | 3.9 |  | 32.5 | 4.538 | 2.55 | 0.5619216 | [8 empty] | 13.489 | [8 empty] | 2.8 | 9.588 |  |  |  |  | 1.93 | 60.02 | 24.55 | 0.8 | 4.7 | 0.504 | [34 empty] | 0.55
| F2 | 61.92 | 21.86 | 6.06 | 1.9 | 3.9 |  | 32.5 | 4.034 | 2.55 | 0.6321269 | [8 empty] | 13.489 | [8 empty] | 2.8 | 9.588 |  |  |  |  | 1.93 | 60.02 | 24.55 | 0.8 | 4.7 | 1.008 | [34 empty] | 0.5
293 | A-NSL | [6 empty] | 42.5 | 336 | 210 | 0.625 | [8 empty] | 1082 | [8 empty] | 2.63 | 720 |  |  |  |  | 16.75 | 43.6 | 27 | 1.46 | 6.82 | 84 |  |  | 40 | 32.14 | 14.28 | 6.75 | 2.8 | 0 | [28 empty] | 842.9 | 48.6 | 浙江工业大学 | 雷霆
| A-NSH | [6 empty] | 42.5 | 336 | 210 | 0.625 | [8 empty] | 1082 | [8 empty] | 2.63 | 720 |  |  |  |  | 16.75 | 43.6 | 27 | 1.46 | 6.82 | 84 |  |  | 40 | 32.14 | 14.28 | 6.75 | 2.8 | 0 | [28 empty] | 1137.4 | 52.1
| A-NFL | [6 empty] | 42.5 | 336 | 210 | 0.625 | [8 empty] | 1082 | [8 empty] | 2.63 | 720 | [12 empty] | 40 | 32.14 | 14.28 | 6.75 | 2.8 | 84 | [28 empty] | 1216.3 | 42.9
| A-NFH | [7 empty] | 336 | 210 | 0.625 | [8 empty] | 1082 | [8 empty] | 2.63 | 720 | [12 empty] | 40 | 32.14 | 14.28 | 6.75 | 2.8 | 84 | [28 empty] | 1510.3 | 47.4
295 | 30 Con | [6 empty] | 42.5 | 550 | 165 | 0.3 | [9 empty] | 950 | [7 empty] | 2.5 | 750 | [44 empty] | 0.95 |  | 1418 | 67.4 | 北京交通大学 | 宋启明
| 30 FA | [6 empty] | 42.5 | 385 | 165 | 0.4285714 | [9 empty] | 950 | [7 empty] | 2.5 | 750 | [10 empty] | 165 | [33 empty] | 0.6 |  | 637 | 64.3
| 30 S | [6 empty] | 42.5 | 385 | 165 | 0.4285714 | [9 empty] | 950 | [7 empty] | 2.5 | 750 | [17 empty] | 165 | [26 empty] | 0.55 |  | 536 | 71.2
| 40 Con | [6 empty] | 42.5 | 450 | 180 | 0.4 | [9 empty] | 950 | [7 empty] | 2.5 | 750 | [44 empty] | 1.2 |  | 1872 | 54.6
| 40 FA | [6 empty] | 42.5 | 315 | 180 | 0.5714286 | [9 empty] | 950 | [7 empty] | 2.5 | 750 | [10 empty] | 135 | [33 empty] | 0.75 |  | 1006 | 50.5
| 40 S | [6 empty] | 42.5 | 315 | 180 | 0.5714286 | [9 empty] | 950 | [7 empty] | 2.5 | 750 | [17 empty] | 135 | [26 empty] | 0.8 |  | 1157 | 57.6
| 50 Con | [6 empty] | 42.5 | 400 | 200 | 0.5 | [9 empty] | 1000 | [7 empty] | 2.5 | 800 | [44 empty] | 1.7 |  | 2880 | 45.3
| 50 FA | [6 empty] | 42.5 | 280 | 200 | 0.7142857 | [9 empty] | 1000 | [7 empty] | 2.5 | 800 | [10 empty] | 120 | [33 empty] | 1.6 |  | 1112 | 46.7
| 50 S | [6 empty] | 42.5 | 280 | 200 | 0.7142857 | [9 empty] | 1000 | [7 empty] | 2.5 | 800 | [17 empty] | 120 | [26 empty] | 0.6 |  | 1230 | 51.8
| 60 Con | [6 empty] | 42.5 | 350 | 210 | 0.6 | [9 empty] | 1000 | [7 empty] | 2.5 | 800 | [44 empty] | 1.97 |  | 3508 | 39.3
| 60 FA | [6 empty] | 42.5 | 245 | 210 | 0.8571429 | [9 empty] | 1000 | [7 empty] | 2.5 | 800 | [10 empty] | 105 | [33 empty] | 1.25 |  | 1850 | 37.9
| 60 S | [6 empty] | 42.5 | 245 | 210 | 0.8571429 | [9 empty] | 1000 | [7 empty] | 2.5 | 800 | [17 empty] | 105 | [26 empty] | 1.25 |  | 1849 | 43.1
| 60Con常温 | [6 empty] | 42.5 | 358 | 215 | 0.6005587 | [9 empty] | 1195 | [7 empty] | 2.5 | 672 | [46 empty] | 3688 | 32.3
| 26Con | [6 empty] | 42.5 | 596 | 155 | 0.2600671 | [9 empty] | 1195 | [7 empty] | 2.5 | 512 | [46 empty] | 1503 | 73.5
296 | A1 | [6 empty] | 42.5 | 350 | 180 | 0.5142857 |  | 1.8 | [7 empty] | 1140 | [7 empty] | 2.85 | 730 |  |  |  |  | 3.62 | 52.66 | 31.03 | 1.1 | 6.33 | 0 | 0 |  | 41.26 | 34.24 | 14.15 | 7.22 |  | 0 | [26 empty] | 2.67 |  | 1608 | 42.29 | 暨南大学 | 黄华县
| A2 | [6 empty] | 42.5 | 315 | 180 | 0.5714286 |  | 1.8 | [7 empty] | 1140 | [7 empty] | 2.85 | 730 |  |  |  |  | 3.62 | 52.66 | 31.03 | 1.1 | 6.33 | 35 |  |  | 41.26 | 34.24 | 14.15 | 7.22 |  | 0 | [26 empty] | 2.51 |  | 1574 | 42.46
| A3 | [6 empty] | 42.5 | 245 | 180 | 0.7346939 |  | 1.8 | [7 empty] | 1140 | [7 empty] | 2.85 | 730 |  |  |  |  | 3.62 | 52.66 | 31.03 | 1.1 | 6.33 | 70 |  |  | 41.26 | 34.24 | 14.15 | 7.22 |  | 35 | [26 empty] | 2.38 |  | 1342 | 45.17
| A4 | [6 empty] | 42.5 | 210 | 180 | 0.8571429 |  | 1.8 | [7 empty] | 1140 | [7 empty] | 2.85 | 730 |  |  |  |  | 3.62 | 52.66 | 31.03 | 1.1 | 6.33 | 105 |  |  | 41.26 | 34.24 | 14.15 | 7.22 |  | 35 | [26 empty] | 2.44 |  | 1467 | 39.37
| A5 | [6 empty] | 42.5 | 280 | 180 | 0.6428571 |  | 1.8 | [7 empty] | 1140 | [7 empty] | 2.85 | 730 |  |  |  |  | 3.62 | 52.66 | 31.03 | 1.1 | 6.33 | 0 |  |  | 41.26 | 34.24 | 14.15 | 7.22 |  | 70 | [26 empty] | 2.25 |  | 1220 | 47.91
| A6 | [6 empty] | 42.5 | 245 | 180 | 0.7346939 |  | 1.8 | [7 empty] | 1140 | [7 empty] | 2.85 | 730 |  |  |  |  | 3.62 | 52.66 | 31.03 | 1.1 | 6.33 | 35 |  |  | 41.26 | 34.24 | 14.15 | 7.22 |  | 70 | [26 empty] | 2.22 |  | 1297 | 43.83
| A7 | [6 empty] | 42.5 | 175 | 180 | 1.028571 |  | 1.8 | [7 empty] | 1140 | [7 empty] | 2.85 | 730 |  |  |  |  | 3.62 | 52.66 | 31.03 | 1.1 | 6.33 | 70 |  |  | 41.26 | 34.24 | 14.15 | 7.22 |  | 105 | [26 empty] | 2.27 |  | 1168 | 47.24
| A8 | [6 empty] | 42.5 | 140 | 180 | 1.285714 |  | 1.8 | [7 empty] | 1140 | [7 empty] | 2.85 | 730 |  |  |  |  | 3.62 | 52.66 | 31.03 | 1.1 | 6.33 | 105 |  |  | 41.26 | 34.24 | 14.15 | 7.22 |  | 105 | [26 empty] | 2.47 |  | 1305 | 41.51
91 | CA/sabd=1.5 | 63.07 | 20.39 | 5.6 | 2.91 | 3.43 |  | 42.5 | 400 | 128 | 0.2974116 |  | 2 | [29 empty] | 45.88 | 30.38 | 9.05 | 5.39 | 3.82 | 0 | [13 empty] | 1.1 | 94.5 | 1.03 | 0.46 | 0.78 |  | 0 | [6 empty] | 2.36 |  |  | 34
91 | CA/sabd=1.5 | 63.07 | 20.39 | 5.6 | 2.91 | 3.43 |  | 42.5 | 400 | 153.6 | 0.3568939 |  | 2 | [29 empty] | 45.88 | 30.38 | 9.05 | 5.39 | 3.82 | 0 | [13 empty] | 1.1 | 94.5 | 1.03 | 0.46 | 0.78 |  | 80 | [6 empty] | 0.88 |  |  | 59
91 | CA/sabd=1.5 | 63.07 | 20.39 | 5.6 | 2.91 | 3.43 |  | 42.5 | 400 | 153.6 | 0.3568939 |  | 2 | [29 empty] | 45.88 | 30.38 | 9.05 | 5.39 | 3.82 | 80 | [13 empty] | 1.1 | 94.5 | 1.03 | 0.46 | 0.78 |  | 0 | [6 empty] | 1.47 |  |  | 41
91 | CA/sabd=1.5 | 63.07 | 20.39 | 5.6 | 2.91 | 3.43 |  | 42.5 | 400 | 179 | 0.4159115 |  | 2 | [29 empty] | 45.88 | 30.38 | 9.05 | 5.39 | 3.82 | 80 | [13 empty] | 1.1 | 94.5 | 1.03 | 0.46 | 0.78 |  | 80 | [6 empty] | 0.92 |  |  | 51
95 | 没有粗骨料 | 62.59 | 21.24 | 4.78 | 2.53 | 3.27 |  |  | 547.9 | 242.6 | 0.4183985 |  | 4 | [15 empty] | 2.73 | 1506.7 |  |  |  |  | 8.84 | 49.11 | 28.07 | 3.86 | 4.02 | 0 | [21 empty] | 1.35 | 94.4 | 0.53 | 0.47 | 0.14 |  | 0 | [7 empty] | 20
95 | 没有粗骨料 | 62.59 | 21.24 | 4.78 | 2.53 | 3.27 |  |  | 520.5 | 243 | 0.4398747 |  | 3.6 | [15 empty] | 2.73 | 1496.6 |  |  |  |  | 8.84 | 49.11 | 28.07 | 3.86 | 4.02 | 27.4 | [21 empty] | 1.35 | 94.4 | 0.53 | 0.47 | 0.14 |  | 0 | [7 empty] | 14 | 9400 | 53
95 | 没有粗骨料 | 62.59 | 21.24 | 4.78 | 2.53 | 3.27 |  |  | 493.1 | 244 | 0.4647353 |  | 2.5 | [15 empty] | 2.73 | 1486.5 |  |  |  |  | 8.84 | 49.11 | 28.07 | 3.86 | 4.02 | 54.8 | [21 empty] | 1.35 | 94.4 | 0.53 | 0.47 | 0.14 |  | 0 | [7 empty] | 11 | 4500 | 53
95 | 没有粗骨料 | 62.59 | 21.24 | 4.78 | 2.53 | 3.27 |  |  | 520.5 | 241.9 | 0.4378835 |  | 4.7 | [15 empty] | 2.73 | 1496.6 |  |  |  |  | 8.84 | 49.11 | 28.07 | 3.86 | 4.02 | 0 | [21 empty] | 1.35 | 94.4 | 0.53 | 0.47 | 0.14 |  | 27.4 | [7 empty] | 7 | 2500 | 53
95 | 没有粗骨料 | 62.59 | 21.24 | 4.78 | 2.53 | 3.27 |  |  | 493.1 | 240.9 | 0.4588309 |  | 5.7 | [15 empty] | 2.73 | 1486.5 |  |  |  |  | 8.84 | 49.11 | 28.07 | 3.86 | 4.02 | 0 | [21 empty] | 1.35 | 94.4 | 0.53 | 0.47 | 0.14 |  | 54.8 | [7 empty] | 3 | 1000 | 58
95 | 没有粗骨料 | 62.59 | 21.24 | 4.78 | 2.53 | 3.27 |  |  | 493.1 | 242.1 | 0.4611165 |  | 4.5 | [15 empty] | 2.73 | 1486.5 |  |  |  |  | 8.84 | 49.11 | 28.07 | 3.86 | 4.02 | 27.4 | [21 empty] | 1.35 | 94.4 | 0.53 | 0.47 | 0.14 |  | 27.4 | [7 empty] | 6 | 2300 | 56
95 | 没有粗骨料 | 62.59 | 21.24 | 4.78 | 2.53 | 3.27 |  |  | 493.1 | 243.4 | 0.4635926 |  | 3.2 | [15 empty] | 2.73 | 1486.5 |  |  |  |  | 8.84 | 49.11 | 28.07 | 3.86 | 4.02 | 43.8 | [21 empty] | 1.35 | 94.4 | 0.53 | 0.47 | 0.14 |  | 11 | [7 empty] | 9 | 5000 | 53
98 |  | 63.8 | 21.2 | 5.4 | 2 | 1.5 |  |  | 558 | 189.4 | 0.35 |  | 5.6 | [5 empty] | 700 | [9 empty] | 2.87 | 908 | [31 empty] | 0.4 | 91.5 | 0.2 | 1.5 | 0.7 |  | 0 | [7 empty] | 63 | 1088 | 52
98 |  | 63.8 | 21.2 | 5.4 | 2 | 1.5 |  |  | 558 | 189.4 | 0.35 |  | 5.6 | [5 empty] | 694 | [9 empty] | 2.87 | 901 | [31 empty] | 0.4 | 91.5 | 0.2 | 1.5 | 0.7 |  | 0 | [7 empty] | 44 | 1661
98 |  | 63.8 | 21.2 | 5.4 | 2 | 1.5 |  |  | 558 | 189.4 | 0.35 |  | 5.6 | [5 empty] | 687 | [9 empty] | 2.87 | 894 | [31 empty] | 0.4 | 91.5 | 0.2 | 1.5 | 0.7 |  | 0 | [7 empty] | 40 | 3467
98 |  | 63.8 | 21.2 | 5.4 | 2 | 1.5 |  |  | 558 | 189.4 | 0.35 |  | 5.6 | [5 empty] | 674 | [9 empty] | 2.87 | 881 | [31 empty] | 0.4 | 91.5 | 0.2 | 1.5 | 0.7 |  | 0
98 |  | 63.8 | 21.2 | 5.4 | 2 | 1.5 |  |  | 530.1 | 189.4 | 0.35 |  | 5.6 | [5 empty] | 700 | [9 empty] | 2.87 | 908 | [31 empty] | 0.4 | 91.5 | 0.2 | 1.5 | 0.7 |  | 27.9 | [7 empty] | 13 | 235 | 56
98 |  | 63.8 | 21.2 | 5.4 | 2 | 1.5 |  |  | 530.1 | 189.4 | 0.35 |  | 5.6 | [5 empty] | 694 | [9 empty] | 2.87 | 901 | [31 empty] | 0.4 | 91.5 | 0.2 | 1.5 | 0.7 |  | 27.9 | [7 empty] | 12 | 602
98 |  | 63.8 | 21.2 | 5.4 | 2 | 1.5 |  |  | 530.1 | 189.4 | 0.35 |  | 5.6 | [5 empty] | 687 | [9 empty] | 2.87 | 894 | [31 empty] | 0.4 | 91.5 | 0.2 | 1.5 | 0.7 |  | 27.9 | [7 empty] | 11 | 866
98 |  | 63.8 | 21.2 | 5.4 | 2 | 1.5 |  |  | 530.1 | 189.4 | 0.35 |  | 5.6 | [5 empty] | 674 | [9 empty] | 2.87 | 881 | [31 empty] | 0.4 | 91.5 | 0.2 | 1.5 | 0.7 |  | 27.9
98 |  | 63.8 | 21.2 | 5.4 | 2 | 1.5 |  |  | 502.2 | 189.4 | 0.35 |  | 5.6 | [5 empty] | 700 | [9 empty] | 2.87 | 908 | [31 empty] | 0.4 | 91.5 | 0.2 | 1.5 | 0.7 |  | 55.8 | [7 empty] | 6 | 171 | 62
98 |  | 63.8 | 21.2 | 5.4 | 2 | 1.5 |  |  | 502.2 | 189.4 | 0.35 |  | 5.6 | [5 empty] | 694 | [9 empty] | 2.87 | 901 | [31 empty] | 0.4 | 91.5 | 0.2 | 1.5 | 0.7 |  | 55.8 | [7 empty] | 5 | 264
98 |  | 63.8 | 21.2 | 5.4 | 2 | 1.5 |  |  | 502.2 | 189.4 | 0.35 |  | 5.6 | [5 empty] | 687 | [9 empty] | 2.87 | 894 | [31 empty] | 0.4 | 91.5 | 0.2 | 1.5 | 0.7 |  | 55.8 | [7 empty] | 4 | 522
98 |  | 63.8 | 21.2 | 5.4 | 2 | 1.5 |  |  | 502.2 | 189.4 | 0.35 |  | 5.6 | [5 empty] | 674 | [9 empty] | 2.87 | 881 | [31 empty] | 0.4 | 91.5 | 0.2 | 1.5 | 0.7 |  | 55.8 | [9 empty] | 68
98 |  | 63.8 | 21.2 | 5.4 | 2 | 1.5 |  |  | 395 | 217 | 0.55 | [7 empty] | 780 | [9 empty] | 2.87 | 908 | [31 empty] | 0.4 | 91.5 | 0.2 | 1.5 | 0.7 |  | 0 | [7 empty] | 278 | 2257 | 34
98 |  | 63.8 | 21.2 | 5.4 | 2 | 1.5 |  |  | 395 | 217 | 0.55 | [7 empty] | 773 | [9 empty] | 2.87 | 901 | [31 empty] | 0.4 | 91.5 | 0.2 | 1.5 | 0.7 |  | 0 | [7 empty] | 210 | 4061
98 |  | 63.8 | 21.2 | 5.4 | 2 | 1.5 |  |  | 395 | 217 | 0.55 | [7 empty] | 767 | [9 empty] | 2.87 | 894 | [31 empty] | 0.4 | 91.5 | 0.2 | 1.5 | 0.7 |  | 0 | [7 empty] | 191 | 4573
98 |  | 63.8 | 21.2 | 5.4 | 2 | 1.5 |  |  | 395 | 217 | 0.55 | [7 empty] | 753 | [9 empty] | 2.87 | 881 | [31 empty] | 0.4 | 91.5 | 0.2 | 1.5 | 0.7 |  | 0
98 |  | 63.8 | 21.2 | 5.4 | 2 | 1.5 |  |  | 375.2 | 217 | 0.55 | [7 empty] | 780 | [9 empty] | 2.87 | 908 | [31 empty] | 0.4 | 91.5 | 0.2 | 1.5 | 0.7 |  | 19.8 | [7 empty] | 39 | 490 | 35
98 |  | 63.8 | 21.2 | 5.4 | 2 | 1.5 |  |  | 375.2 | 217 | 0.55 | [7 empty] | 773 | [9 empty] | 2.87 | 901 | [31 empty] | 0.4 | 91.5 | 0.2 | 1.5 | 0.7 |  | 19.8 | [7 empty] | 34 | 1012
98 |  | 63.8 | 21.2 | 5.4 | 2 | 1.5 |  |  | 375.2 | 217 | 0.55 | [7 empty] | 767 | [9 empty] | 2.87 | 894 | [31 empty] | 0.4 | 91.5 | 0.2 | 1.5 | 0.7 |  | 19.8 | [7 empty] | 32 | 1048
98 |  | 63.8 | 21.2 | 5.4 | 2 | 1.5 |  |  | 375.2 | 217 | 0.55 | [7 empty] | 753 | [9 empty] | 2.87 | 881 | [31 empty] | 0.4 | 91.5 | 0.2 | 1.5 | 0.7 |  | 19.8
98 |  | 63.8 | 21.2 | 5.4 | 2 | 1.5 |  |  | 355.5 | 217 | 0.55 | [7 empty] | 780 | [9 empty] | 2.87 | 908 | [31 empty] | 0.4 | 91.5 | 0.2 | 1.5 | 0.7 |  | 39.5 | [7 empty] | 33 | 382 | 42
98 |  | 63.8 | 21.2 | 5.4 | 2 | 1.5 |  |  | 355.5 | 217 | 0.55 | [7 empty] | 773 | [9 empty] | 2.87 | 901 | [31 empty] | 0.4 | 91.5 | 0.2 | 1.5 | 0.7 |  | 39.5 | [7 empty] | 28 | 585
98 |  | 63.8 | 21.2 | 5.4 | 2 | 1.5 |  |  | 355.5 | 217 | 0.55 | [7 empty] | 767 | [9 empty] | 2.87 | 894 | [31 empty] | 0.4 | 91.5 | 0.2 | 1.5 | 0.7 |  | 39.5 | [7 empty] | 28 | 1543
98 |  | 63.8 | 21.2 | 5.4 | 2 | 1.5 |  |  | 355.5 | 217 | 0.55 | [7 empty] | 753 | [9 empty] | 2.87 | 881 | [31 empty] | 0.4 | 91.5 | 0.2 | 1.5 | 0.7 |  | 39.5 | [9 empty] | 43
104 |  | 64.2 | 21.1 | 5.2 | 1.2 | 4.3 |  |  | 450 | 216 | 0.48 | [5 empty] | 1051 | [12 empty] | 645 | [12 empty] | 41.8 | 34.1 | 13.2 | 6.3 | 0.7 | 0 | [13 empty] | 0.4 | 90 | 0.9 | 0.1 | 1.5 |  | 0 | [8 empty] | 5600
104 |  | 64.2 | 21.1 | 5.2 | 1.2 | 4.3 |  |  | 405 | 216 | 0.48 | [5 empty] | 1042 | [12 empty] | 639 | [12 empty] | 41.8 | 34.1 | 13.2 | 6.3 | 0.7 | 0 | [13 empty] | 0.4 | 90 | 0.9 | 0.1 | 1.5 |  | 45 | [8 empty] | 2200
104 |  | 64.2 | 21.1 | 5.2 | 1.2 | 4.3 |  |  | 337.5 | 216 | 0.48 | [5 empty] | 1025 | [12 empty] | 627 |  |  |  |  | 1 | 67.5 | 0.9 | 0.1 | 1.5 | 112.5 |  |  | 41.8 | 34.1 | 13.2 | 6.3 | 0.7 | 0 | [13 empty] | 0.4 | 90 | 0.9 | 0.1 | 1.5 |  | 0 | [8 empty] | 4800
104 |  | 64.2 | 21.1 | 5.2 | 1.2 | 4.3 |  |  | 292.5 | 216 | 0.48 | [5 empty] | 1015 | [12 empty] | 621 |  |  |  |  | 1 | 67.5 | 0.9 | 0.1 | 1.5 | 112.5 |  |  | 41.8 | 34.1 | 13.2 | 6.3 | 0.7 | 0 | [13 empty] | 0.4 | 90 | 0.9 | 0.1 | 1.5 |  | 45 | [8 empty] | 3900
104 |  | 64.2 | 21.1 | 5.2 | 1.2 | 4.3 |  |  | 225 | 216 | 0.48 | [5 empty] | 996 | [12 empty] | 611 |  |  |  |  | 1 | 67.5 | 0.9 | 0.1 | 1.5 | 225 |  |  | 41.8 | 34.1 | 13.2 | 6.3 | 0.7 | 0 | [13 empty] | 0.4 | 90 | 0.9 | 0.1 | 1.5 |  | 0 | [8 empty] | 4700
104 |  | 64.2 | 21.1 | 5.2 | 1.2 | 4.3 |  |  | 180 | 216 | 0.48 | [5 empty] | 987 | [12 empty] | 605 |  |  |  |  | 1 | 67.5 | 0.9 | 0.1 | 1.5 | 225 |  |  | 41.8 | 34.1 | 13.2 | 6.3 | 0.7 | 0 | [13 empty] | 0.4 | 90 | 0.9 | 0.1 | 1.5 |  | 45 | [8 empty] | 5400
104 |  | 64.2 | 21.1 | 5.2 | 1.2 | 4.3 |  |  | 135 | 216 | 0.48 | [5 empty] | 978 | [12 empty] | 600 |  |  |  |  | 1 | 67.5 | 0.9 | 0.1 | 1.5 | 315 |  |  | 41.8 | 34.1 | 13.2 | 6.3 | 0.7 | 0 | [13 empty] | 0.4 | 90 | 0.9 | 0.1 | 1.5 |  | 0
104 |  | 64.2 | 21.1 | 5.2 | 1.2 | 4.3 |  |  | 90 | 216 | 0.48 | [5 empty] | 969 | [12 empty] | 594 |  |  |  |  | 1 | 67.5 | 0.9 | 0.1 | 1.5 | 315 |  |  | 41.8 | 34.1 | 13.2 | 6.3 | 0.7 | 0 | [13 empty] | 0.4 | 90 | 0.9 | 0.1 | 1.5 |  | 45
104 |  | 64.2 | 21.1 | 5.2 | 1.2 | 4.3 |  |  | 450 | 216 | 0.48 | [5 empty] | 1051 | [12 empty] | 645 | [12 empty] | 41.8 | 34.1 | 13.2 | 6.3 | 0.7 | 0 | [13 empty] | 0.4 | 90 | 0.9 | 0.1 | 1.5 |  | 0 | [8 empty] | 5600
104 |  | 64.2 | 21.1 | 5.2 | 1.2 | 4.3 |  |  | 405 | 216 | 0.48 | [5 empty] | 1042 | [12 empty] | 639 | [12 empty] | 41.8 | 34.1 | 13.2 | 6.3 | 0.7 | 0 | [13 empty] | 0.4 | 90 | 0.9 | 0.1 | 1.5 |  | 45 | [8 empty] | 2200
104 |  | 64.2 | 21.1 | 5.2 | 1.2 | 4.3 |  |  | 337.5 | 216 | 0.48 | [5 empty] | 1047 | [12 empty] | 641 | [12 empty] | 41.8 | 34.1 | 13.2 | 6.3 | 0.7 | 112.5 | [13 empty] | 0.4 | 90 | 0.9 | 0.1 | 1.5 |  | 0 | [8 empty] | 4200
104 |  | 64.2 | 21.1 | 5.2 | 1.2 | 4.3 |  |  | 292.5 | 216 | 0.48 | [5 empty] | 1037 | [12 empty] | 636 | [12 empty] | 41.8 | 34.1 | 13.2 | 6.3 | 0.7 | 112.5 | [13 empty] | 0.4 | 90 | 0.9 | 0.1 | 1.5 |  | 45 | [8 empty] | 2500
104 |  | 64.2 | 21.1 | 5.2 | 1.2 | 4.3 |  |  | 225 | 216 | 0.48 | [5 empty] | 1041 | [12 empty] | 639 | [12 empty] | 41.8 | 34.1 | 13.2 | 6.3 | 0.7 | 225 | [13 empty] | 0.4 | 90 | 0.9 | 0.1 | 1.5 |  | 0 | [8 empty] | 4800
104 |  | 64.2 | 21.1 | 5.2 | 1.2 | 4.3 |  |  | 180 | 216 | 0.48 |  | 0.25 |  |  |  | 1032 | [12 empty] | 633 | [12 empty] | 41.8 | 34.1 | 13.2 | 6.3 | 0.7 | 225 | [13 empty] | 0.4 | 90 | 0.9 | 0.1 | 1.5 |  | 45 | [8 empty] | 2200
104 |  | 64.2 | 21.1 | 5.2 | 1.2 | 4.3 |  |  | 135 | 216 | 0.48 |  | 0.28 |  |  |  | 1042 | [12 empty] | 639 | [12 empty] | 41.8 | 34.1 | 13.2 | 6.3 | 0.7 | 315 | [13 empty] | 0.4 | 90 | 0.9 | 0.1 | 1.5 |  | 0 | [8 empty] | 2800
104 |  | 64.2 | 21.1 | 5.2 | 1.2 | 4.3 |  |  | 90 | 216 | 0.48 |  | 0.6 |  |  |  | 1033 | [12 empty] | 633 | [12 empty] | 41.8 | 34.1 | 13.2 | 6.3 | 0.7 | 315 | [13 empty] | 0.4 | 90 | 0.9 | 0.1 | 1.5 |  | 45 | [8 empty] | 4100
109 |  | 64.7 | 21 | 5.9 | 0.9 | 3.4 |  |  | 100 | 150 | 0.3 | [8 empty] | 1086 | [9 empty] | 724 |  |  |  |  | 3 | 56.8 | 28.2 | 5.2 | 5.3 | 0 | [22 empty] | 90 |  |  |  |  | 0 | [8 empty] | 1899 | 86.8
109 |  | 64.7 | 21 | 5.9 | 0.9 | 3.4 |  |  | 85 | 150 | 0.3 | [8 empty] | 1086 | [9 empty] | 700 |  |  |  |  | 3 | 56.8 | 28.2 | 5.2 | 5.3 | 15 | [22 empty] | 90 |  |  |  |  | 0 | [8 empty] | 1629 | 86
109 |  | 64.7 | 21 | 5.9 | 0.9 | 3.4 |  |  | 75 | 150 | 0.3 | [8 empty] | 1086 | [9 empty] | 683 |  |  |  |  | 3 | 56.8 | 28.2 | 5.2 | 5.3 | 25 | [22 empty] | 90 |  |  |  |  | 0 | [8 empty] | 993 | 85.4
109 |  | 64.7 | 21 | 5.9 | 0.9 | 3.4 |  |  | 55 | 150 | 0.3 | [8 empty] | 1086 | [9 empty] | 650 |  |  |  |  | 3 | 56.8 | 28.2 | 5.2 | 5.3 | 45 | [22 empty] | 90 |  |  |  |  | 0 | [8 empty] | 814 | 71.8
109 |  | 64.7 | 21 | 5.9 | 0.9 | 3.4 |  |  | 45 | 150 | 0.3 | [8 empty] | 1086 | [9 empty] | 634 |  |  |  |  | 3 | 56.8 | 28.2 | 5.2 | 5.3 | 55 | [22 empty] | 90 |  |  |  |  | 0 | [8 empty] | 963 | 57.4
109 |  | 64.7 | 21 | 5.9 | 0.9 | 3.4 |  |  | 95 | 150 | 0.3 | [8 empty] | 1086 | [9 empty] | 719 |  |  |  |  | 3 | 56.8 | 28.2 | 5.2 | 5.3 | 0 | [22 empty] | 90 |  |  |  |  | 5 | [8 empty] | 345 | 87.8
109 |  | 64.7 | 21 | 5.9 | 0.9 | 3.4 |  |  | 75 | 150 | 0.3 | [8 empty] | 1086 | [9 empty] | 686 |  |  |  |  | 3 | 56.8 | 28.2 | 5.2 | 5.3 | 20 | [22 empty] | 90 |  |  |  |  | 5 | [8 empty] | 375 | 78.5
109 |  | 64.7 | 21 | 5.9 | 0.9 | 3.4 |  |  | 55 | 150 | 0.3 | [8 empty] | 1086 | [9 empty] | 654 |  |  |  |  | 3 | 56.8 | 28.2 | 5.2 | 5.3 | 40 | [22 empty] | 90 |  |  |  |  | 5 | [8 empty] | 464 | 71.1
109 |  | 64.7 | 21 | 5.9 | 0.9 | 3.4 |  |  | 100 | 205 | 0.5 | [8 empty] | 1132 | [9 empty] | 609 |  |  |  |  | 3 | 56.8 | 28.2 | 5.2 | 5.3 | 0 | [22 empty] | 90 |  |  |  |  | 0 | [8 empty] | 3678 | 50.8
109 |  | 64.7 | 21 | 5.9 | 0.9 | 3.4 |  |  | 85 | 205 | 0.5 | [8 empty] | 1132 | [9 empty] | 589 |  |  |  |  | 3 | 56.8 | 28.2 | 5.2 | 5.3 | 15 | [22 empty] | 90 |  |  |  |  | 0 | [8 empty] | 3596 | 48.9
109 |  | 64.7 | 21 | 5.9 | 0.9 | 3.4 |  |  | 75 | 205 | 0.5 | [8 empty] | 1132 | [9 empty] | 576 |  |  |  |  | 3 | 56.8 | 28.2 | 5.2 | 5.3 | 25 | [22 empty] | 90 |  |  |  |  | 0 | [8 empty] | 2830 | 41.7
109 |  | 64.7 | 21 | 5.9 | 0.9 | 3.4 |  |  | 55 | 205 | 0.5 | [8 empty] | 1132 | [9 empty] | 549 |  |  |  |  | 3 | 56.8 | 28.2 | 5.2 | 5.3 | 45 | [22 empty] | 90 |  |  |  |  | 0 | [8 empty] | 2531 | 35.6
109 |  | 64.7 | 21 | 5.9 | 0.9 | 3.4 |  |  | 45 | 205 | 0.5 | [8 empty] | 1132 | [9 empty] | 536 |  |  |  |  | 3 | 56.8 | 28.2 | 5.2 | 5.3 | 55 | [22 empty] | 90 |  |  |  |  | 0 | [8 empty] | 2006 | 24
109 |  | 64.7 | 21 | 5.9 | 0.9 | 3.4 |  |  | 95 | 205 | 0.5 | [8 empty] | 1132 | [9 empty] | 605 |  |  |  |  | 3 | 56.8 | 28.2 | 5.2 | 5.3 | 0 | [22 empty] | 90 |  |  |  |  | 5 | [8 empty] | 2162 | 57.3
109 |  | 64.7 | 21 | 5.9 | 0.9 | 3.4 |  |  | 75 | 205 | 0.5 | [8 empty] | 1132 | [9 empty] | 578 |  |  |  |  | 3 | 56.8 | 28.2 | 5.2 | 5.3 | 20 | [22 empty] | 90 |  |  |  |  | 5 | [8 empty] | 1418 | 52.9
109 |  | 64.7 | 21 | 5.9 | 0.9 | 3.4 |  |  | 55 | 205 | 0.5 | [8 empty] | 1132 | [9 empty] | 552 |  |  |  |  | 3 | 56.8 | 28.2 | 5.2 | 5.3 | 40 | [22 empty] | 90 |  |  |  |  | 5 | [8 empty] | 1449 | 38.7
129 |  | 61.9 | 20.2 | 4.7 | 2.6 | 3 |  |  | 416 | 167 | 0.4 |  | 0.24 | [10 empty] | 928 | [5 empty] | 816 | [25 empty] | 20.2 | 4.7 | 2.6 | 3 |  | 0 | 3 | 85 | 0.13 | 1.55 | 0.45 |  | 0 | [8 empty] | 4900 | 45.7
129 |  | 61.9 | 20.2 | 4.7 | 2.6 | 3 |  |  | 375 | 154 | 0.37 |  | 0.32 | [10 empty] | 908 | [5 empty] | 798 | [25 empty] | 20.2 | 4.7 | 2.6 | 3 |  | 41.6 | 3 | 85 | 0.13 | 1.55 | 0.45 |  | 0 | [8 empty] | 4800 | 39.7
129 |  | 61.9 | 20.2 | 4.7 | 2.6 | 3 |  |  | 416 | 154 | 0.37 |  | 0.32 | [10 empty] | 945 | [5 empty] | 831 | [25 empty] | 20.2 | 4.7 | 2.6 | 3 |  | 0 | 3 | 85 | 0.13 | 1.55 | 0.45 |  | 0 | [8 empty] | 4200 | 46.8
129 |  | 61.9 | 20.2 | 4.7 | 2.6 | 3 |  |  | 354 | 142 | 0.34 |  | 0.45 | [10 empty] | 906 | [5 empty] | 797 | [25 empty] | 20.2 | 4.7 | 2.6 | 3 |  | 62.4 | 3 | 85 | 0.13 | 1.55 | 0.45 |  | 0 | [8 empty] | 4100 | 44.3
129 |  | 61.9 | 20.2 | 4.7 | 2.6 | 3 |  |  | 416 | 142 | 0.34 |  | 0.45 | [10 empty] | 962 | [5 empty] | 846 | [25 empty] | 20.2 | 4.7 | 2.6 | 3 |  | 0 | 3 | 85 | 0.13 | 1.55 | 0.45 |  | 0 | [8 empty] | 3000 | 58.9
129 |  | 61.9 | 20.2 | 4.7 | 2.6 | 3 |  |  | 354 | 154 | 0.37 |  | 0.35 | [10 empty] | 871 | [5 empty] | 766 | [25 empty] | 20.2 | 4.7 | 2.6 | 3 |  | 41.6 | 3 | 85 | 0.13 | 1.55 | 0.45 |  | 20.8 | [8 empty] | 3200 | 41.1
129 |  | 61.9 | 20.2 | 4.7 | 2.6 | 3 |  |  | 333 | 142 | 0.34 |  | 0.45 | [10 empty] | 868 | [5 empty] | 764 | [25 empty] | 20.2 | 4.7 | 2.6 | 3 |  | 62.4 | 3 | 85 | 0.13 | 1.55 | 0.45 |  | 20.8 | [8 empty] | 2600 | 48.5
135 | 20mm天然石子，10mm再生石子 | 64.7 | 21 | 5.9 | 0.9 | 3.4 |  |  | 390 | 195 | 0.5 | [18 empty] | 678 |  |  |  |  | 3 | 56.79 | 28.21 | 5.21 | 5.31 | 0 |  |  | 33.8 | 44.6 | 13.3 | 4.8 | 0.9 | 0 | [14 empty] | 90 |  |  |  |  | 0 | [8 empty] | 4500 | 60
135 | 20mm天然石子，10mm再生石子 | 64.7 | 21 | 5.9 | 0.9 | 3.4 |  |  | 351 | 195 | 0.5 | [18 empty] | 664 |  |  |  |  | 3 | 56.79 | 28.21 | 5.21 | 5.31 | 0 |  |  | 33.8 | 44.6 | 13.3 | 4.8 | 0.9 | 0 | [14 empty] | 90 |  |  |  |  | 39 | [8 empty] | 3800 | 63
135 | 20mm天然石子，10mm再生石子 | 64.7 | 21 | 5.9 | 0.9 | 3.4 |  |  | 253.5 | 195 | 0.5 | [18 empty] | 640 |  |  |  |  | 3 | 56.79 | 28.21 | 5.21 | 5.31 | 136.5 |  |  | 33.8 | 44.6 | 13.3 | 4.8 | 0.9 | 175.5 | [14 empty] | 90 |  |  |  |  | 0 | [8 empty] | 3400 | 43
135 | 20mm天然石子，10mm再生石子 | 64.7 | 21 | 5.9 | 0.9 | 3.4 |  |  | 175.5 | 195 | 0.5 | [18 empty] | 658 |  |  |  |  | 3 | 56.79 | 28.21 | 5.21 | 5.31 | 0 |  |  | 33.8 | 44.6 | 13.3 | 4.8 | 0.9 | 0 | [14 empty] | 90 |  |  |  |  | 0 | [8 empty] | 3200 | 45
135 | 20mm天然石子，10mm再生石子 | 64.7 | 21 | 5.9 | 0.9 | 3.4 |  |  | 390 | 195 | 0.5 | [18 empty] | 678 |  |  |  |  | 3 | 56.79 | 28.21 | 5.21 | 5.31 | 0 |  |  | 33.8 | 44.6 | 13.3 | 4.8 | 0.9 | 0 | [14 empty] | 90 |  |  |  |  | 0 | [8 empty] | 5000 | 56
135 | 20mm天然石子，10mm再生石子 | 64.7 | 21 | 5.9 | 0.9 | 3.4 |  |  | 351 | 195 | 0.5 | [18 empty] | 664 |  |  |  |  | 3 | 56.79 | 28.21 | 5.21 | 5.31 | 0 |  |  | 33.8 | 44.6 | 13.3 | 4.8 | 0.9 | 0 | [14 empty] | 90 |  |  |  |  | 39 | [8 empty] | 3300 | 56
135 | 20mm天然石子，10mm再生石子 | 64.7 | 21 | 5.9 | 0.9 | 3.4 |  |  | 253.5 | 195 | 0.5 | [18 empty] | 640 |  |  |  |  | 3 | 56.79 | 28.21 | 5.21 | 5.31 | 136.5 |  |  | 33.8 | 44.6 | 13.3 | 4.8 | 0.9 | 175.5 | [14 empty] | 90 |  |  |  |  | 0 | [8 empty] | 2700 | 44
135 | 20mm天然石子，10mm再生石子 | 64.7 | 21 | 5.9 | 0.9 | 3.4 |  |  | 175.5 | 195 | 0.5 | [18 empty] | 658 |  |  |  |  | 3 | 56.79 | 28.21 | 5.21 | 5.31 | 0 |  |  | 33.8 | 44.6 | 13.3 | 4.8 | 0.9 | 0 | [14 empty] | 90 |  |  |  |  | 0 | [8 empty] | 2200 | 46
135 | 20mm天然石子，10mm再生石子 | 64.7 | 21 | 5.9 | 0.9 | 3.4 |  |  | 390 | 195 | 0.5 | [18 empty] | 678 |  |  |  |  | 3 | 56.79 | 28.21 | 5.21 | 5.31 | 0 |  |  | 33.8 | 44.6 | 13.3 | 4.8 | 0.9 | 0 | [14 empty] | 90 |  |  |  |  | 0 | [8 empty] | 5200 | 57
135 | 20mm天然石子，10mm再生石子 | 64.7 | 21 | 5.9 | 0.9 | 3.4 |  |  | 351 | 195 | 0.5 | [18 empty] | 664 |  |  |  |  | 3 | 56.79 | 28.21 | 5.21 | 5.31 | 0 |  |  | 33.8 | 44.6 | 13.3 | 4.8 | 0.9 | 0 | [14 empty] | 90 |  |  |  |  | 39 | [8 empty] | 4100 | 55
135 | 20mm天然石子，10mm再生石子 | 64.7 | 21 | 5.9 | 0.9 | 3.4 |  |  | 253.5 | 195 | 0.5 | [18 empty] | 640 |  |  |  |  | 3 | 56.79 | 28.21 | 5.21 | 5.31 | 136.5 |  |  | 33.8 | 44.6 | 13.3 | 4.8 | 0.9 | 175.5 | [14 empty] | 90 |  |  |  |  | 0 | [8 empty] | 3700 | 37
135 | 20mm天然石子，10mm再生石子 | 64.7 | 21 | 5.9 | 0.9 | 3.4 |  |  | 175.5 | 195 | 0.5 | [18 empty] | 658 |  |  |  |  | 3 | 56.79 | 28.21 | 5.21 | 5.31 | 0 |  |  | 33.8 | 44.6 | 13.3 | 4.8 | 0.9 | 0 | [14 empty] | 90 |  |  |  |  | 0 | [8 empty] | 3600 | 39
138 | 轻粗骨料 | 62.58 | 20.25 | 5.31 | 2.82 | 4.04 |  |  | 550 | 192.5 | 0.35 |  | 1.5 | [10 empty] | 690 | [5 empty] | 624 | [31 empty] | 0.45 | 90.36 | 0.71 |  | 1.31 |  | 0 | [8 empty] | 8000 | 40
138 | 轻粗骨料 | 62.58 | 20.25 | 5.31 | 2.82 | 4.04 |  |  | 495 | 192.5 | 0.35 |  | 2 | [10 empty] | 679 | [5 empty] | 614 | [31 empty] | 0.45 | 90.36 | 0.71 |  | 1.31 |  | 55 | [8 empty] | 5300 | 50
138 | 轻粗骨料 | 62.58 | 20.25 | 5.31 | 2.82 | 4.04 |  |  | 550 | 192.5 | 0.35 |  | 1.5 | [10 empty] | 727 | [5 empty] | 624 | [31 empty] | 0.45 | 90.36 | 0.71 |  | 1.31 |  | 0 | [8 empty] | 3300 | 30
138 | 轻粗骨料 | 62.58 | 20.25 | 5.31 | 2.82 | 4.04 |  |  | 495 | 192.5 | 0.35 |  | 2 | [10 empty] | 715 | [5 empty] | 614 | [31 empty] | 0.45 | 90.36 | 0.71 |  | 1.31 |  | 55 | [8 empty] | 3000 | 32
138 | 轻粗骨料 | 62.58 | 20.25 | 5.31 | 2.82 | 4.04 |  |  | 400 | 220 | 0.55 |  | 0 | [10 empty] | 721 | [5 empty] | 641 | [31 empty] | 0.45 | 90.36 | 0.71 |  | 1.31 |  | 0 | [8 empty] | 3300 | 50
138 | 轻粗骨料 | 62.58 | 20.25 | 5.31 | 2.82 | 4.04 |  |  | 360 | 220 | 0.55 |  | 0.25 | [10 empty] | 714 | [5 empty] | 645 | [31 empty] | 0.45 | 90.36 | 0.71 |  | 1.31 |  | 40 | [8 empty] | 2800 | 53
138 | 轻粗骨料 | 62.58 | 20.25 | 5.31 | 2.82 | 4.04 |  |  | 400 | 220 | 0.55 |  | 0 | [10 empty] | 759 | [5 empty] | 641 | [31 empty] | 0.45 | 90.36 | 0.71 |  | 1.31 |  | 0 | [8 empty] | 2200 | 34
138 | 轻粗骨料 | 62.58 | 20.25 | 5.31 | 2.82 | 4.04 |  |  | 360 | 220 | 0.55 |  | 0.25 | [10 empty] | 752 | [5 empty] | 645 | [31 empty] | 0.45 | 90.36 | 0.71 |  | 1.31 |  | 40 | [8 empty] | 1300 | 43
143 |  | 64.39 | 21.1 | 5.24 | 1.1 | 3.1 |  |  | 450 | 180 | 0.4 | [12 empty] | 993 | [5 empty] | 735 | [32 empty] | 93 | 0.2 | 0.51 | 0.05 |  | 0 | [6 empty] | 5.3 |  | 4000
143 |  | 64.39 | 21.1 | 5.24 | 1.1 | 3.1 |  |  | 370 | 185 | 0.5 | [12 empty] | 934 | [5 empty] | 846 | [32 empty] | 93 | 0.2 | 0.51 | 0.05 |  | 0 | [6 empty] | 9.4 |  | 4200
143 |  | 64.39 | 21.1 | 5.24 | 1.1 | 3.1 |  |  | 317 | 190 | 0.6 | [12 empty] | 895 | [5 empty] | 914 | [32 empty] | 93 | 0.2 | 0.51 | 0.05 |  | 0 | [6 empty] | 12.6 |  | 5000
143 |  | 64.39 | 21.1 | 5.24 | 1.1 | 3.1 |  |  | 352 | 185 | 0.5 | [12 empty] | 929 | [5 empty] | 842 | [32 empty] | 93 | 0.2 | 0.51 | 0.05 |  | 18 | [6 empty] | 6.8 |  | 2300
143 |  | 64.39 | 21.1 | 5.24 | 1.1 | 3.1 |  |  | 333 | 185 | 0.5 | [12 empty] | 924 | [5 empty] | 837 | [32 empty] | 93 | 0.2 | 0.51 | 0.05 |  | 37 | [6 empty] | 5.4 |  | 1700
156 |  | 63.4 | 21.7 | 6.2 | 1 | 3.1 |  | 42.5 | 401.61 | 147 | 0.35 |  | 0.4 | [6 empty] | 1268 | [9 empty] | 665 | [31 empty] | 0.47 | 88.4 | 1.18 | 2.17 | 4.75 |  | 21.14 | [8 empty] | 500 | 55.2
156 |  | 63.4 | 21.7 | 6.2 | 1 | 3.1 |  | 42.5 | 401.61 | 157.33 | 0.35 |  | 0.48 | [6 empty] | 1268 | [9 empty] | 665 | [31 empty] | 0.47 | 88.4 | 1.18 | 2.17 | 4.75 |  | 21.14 | [8 empty] | 780 | 33.3
156 |  | 63.4 | 21.7 | 6.2 | 1 | 3.1 |  | 42.5 | 401.61 | 147 | 0.35 |  | 0.48 | [6 empty] | 1268 | [9 empty] | 665 | [31 empty] | 0.47 | 88.4 | 1.18 | 2.17 | 4.75 |  | 21.14 | [8 empty] | 580 | 41.7
156 |  | 63.4 | 21.7 | 6.2 | 1 | 3.1 |  | 42.5 | 401.61 | 147 | 0.35 |  | 0.48 | [6 empty] | 1268 | [9 empty] | 665 | [31 empty] | 0.47 | 88.4 | 1.18 | 2.17 | 4.75 |  | 21.14 | [8 empty] | 420 | 50.7
156 |  | 63.4 | 21.7 | 6.2 | 1 | 3.1 |  | 42.5 | 401.61 | 167.67 | 0.35 |  | 0.48 | [6 empty] | 1268 | [9 empty] | 665 | [31 empty] | 0.47 | 88.4 | 1.18 | 2.17 | 4.75 |  | 21.14 | [8 empty] | 980 | 30.1
156 |  | 63.4 | 21.7 | 6.2 | 1 | 3.1 |  | 42.5 | 401.61 | 147 | 0.35 |  | 0.48 | [6 empty] | 1268 | [9 empty] | 665 | [31 empty] | 0.47 | 88.4 | 1.18 | 2.17 | 4.75 |  | 21.14 | [8 empty] | 1420 | 35
156 |  | 63.4 | 21.7 | 6.2 | 1 | 3.1 |  | 42.5 | 401.61 | 147 | 0.35 |  | 0.48 | [6 empty] | 1268 | [9 empty] | 665 | [31 empty] | 0.47 | 88.4 | 1.18 | 2.17 | 4.75 |  | 21.14 | [8 empty] | 1100 | 40.1
160 |  | 62.95 | 20.74 | 4.9 | 1.2 | 3.5 |  |  | 375 | 150 | 0.4 | [8 empty] | 730.6 | [9 empty] | 1095.9 | [31 empty] | 1 | 94 | 1 | 0.6 | 0.1 |  | 0 | [6 empty] | 7.84 | 10.62 | 3449 | 43
160 |  | 62.95 | 20.74 | 4.9 | 1.2 | 3.5 |  |  | 345 | 150 | 0.4 | [8 empty] | 726.3 | [9 empty] | 1089.5 | [31 empty] | 1 | 94 | 1 | 0.6 | 0.1 |  | 30 | [6 empty] | 5.58 | 3 | 791 | 52
160 |  | 62.95 | 20.74 | 4.9 | 1.2 | 3.5 |  |  | 375 | 168.8 | 0.45 | [8 empty] | 711.3 | [9 empty] | 1067 | [31 empty] | 1 | 94 | 1 | 0.6 | 0.1 |  | 0 | [6 empty] | 8.94 | 13.08 | 4743 | 39
160 |  | 62.95 | 20.74 | 4.9 | 1.2 | 3.5 |  |  | 345 | 168.8 | 0.45 | [8 empty] | 707.1 | [9 empty] | 1060.6 | [31 empty] | 1 | 94 | 1 | 0.6 | 0.1 |  | 30 | [6 empty] | 6.04 | 6.67 | 1060 | 49
160 |  | 62.95 | 20.74 | 4.9 | 1.2 | 3.5 |  |  | 375 | 187.5 | 0.5 | [8 empty] | 692 | [9 empty] | 1038 | [31 empty] | 1 | 94 | 1 | 0.6 | 0.1 |  | 0 | [6 empty] | 10.54 | 18.71 | 6359 | 35
160 |  | 62.95 | 20.74 | 4.9 | 1.2 | 3.5 |  |  | 345 | 187.5 | 0.5 | [8 empty] | 687.8 | [9 empty] | 1031.7 | [31 empty] | 1 | 94 | 1 | 0.6 | 0.1 |  | 30 | [6 empty] | 6.58 | 7.44 | 2210 | 43
162 | 含再生骨料和天然骨料 | [6 empty] | 52.5 | 550 | 160.916 | 0.28 |  | 0.26 | [5 empty] | 889 | [10 empty] | 690 | [5 empty] | 54.7 | 24.7 |  | 5.4 | 55 | [22 empty] | 94.3 |  |  | 0.03 |  | 0 | [6 empty] | 4.1
162 | 含再生骨料和天然骨料 | [6 empty] | 52.5 | 550 | 166.663 | 0.29 |  | 0.24 | [5 empty] | 893 | [10 empty] | 390 | [5 empty] | 54.7 | 24.7 |  | 5.4 | 55 | [22 empty] | 94.3 |  |  | 0.03 |  | 0 | [6 empty] | 5
162 | 含再生骨料和天然骨料 | [6 empty] | 52.5 | 550 | 178.157 | 0.31 |  | 0.21 | [5 empty] | 829 | [10 empty] | 659 | [5 empty] | 54.7 | 24.7 |  | 5.4 | 55 | [22 empty] | 94.3 |  |  | 0.03 |  | 0 | [6 empty] | 5.8
162 | 含再生骨料和天然骨料 | [6 empty] | 52.5 | 550 | 166.663 | 0.29 |  | 0.24 | [5 empty] | 847 | [10 empty] | 683 | [5 empty] | 54.7 | 24.7 |  | 5.4 | 55 | [22 empty] | 94.3 |  |  | 0.03 |  | 0 | [6 empty] | 4.6
162 | 含再生骨料和天然骨料 | [6 empty] | 52.5 | 550 | 160.916 | 0.28 |  | 0.24 | [5 empty] | 857 | [10 empty] | 666 | [5 empty] | 54.7 | 24.7 |  | 5.4 | 55 | [22 empty] | 94.3 |  |  | 0.03 |  | 27.5 | [6 empty] | 3.7
162 | 含再生骨料和天然骨料 | [6 empty] | 52.5 | 550 | 166.663 | 0.29 |  | 0.23 | [5 empty] | 832 | [10 empty] | 653 | [5 empty] | 54.7 | 24.7 |  | 5.4 | 55 | [22 empty] | 94.3 |  |  | 0.03 |  | 27.5 | [6 empty] | 4.6
162 | 含再生骨料和天然骨料 | [6 empty] | 52.5 | 550 | 183.904 | 0.32 |  | 0.19 | [5 empty] | 788 | [10 empty] | 626 | [5 empty] | 54.7 | 24.7 |  | 5.4 | 55 | [22 empty] | 94.3 |  |  | 0.03 |  | 27.5 | [6 empty] | 5.2
162 | 含再生骨料和天然骨料 | [6 empty] | 52.5 | 550 | 166.663 | 0.29 |  | 0.23 | [5 empty] | 816 | [10 empty] | 658 | [5 empty] | 54.7 | 24.7 |  | 5.4 | 55 | [22 empty] | 94.3 |  |  | 0.03 |  | 27.5 | [6 empty] | 4.2
162 | 含再生骨料和天然骨料 | [6 empty] | 52.5 | 550 | 166.663 | 0.29 |  | 0.22 | [5 empty] | 815 | [10 empty] | 633 | [5 empty] | 54.7 | 24.7 |  | 5.4 | 55 | [22 empty] | 94.3 |  |  | 0.03 |  | 55 | [6 empty] | 3.3
162 | 含再生骨料和天然骨料 | [6 empty] | 52.5 | 550 | 172.41 | 0.3 |  | 0.2 | [5 empty] | 789 | [10 empty] | 621 | [5 empty] | 54.7 | 24.7 |  | 5.4 | 55 | [22 empty] | 94.3 |  |  | 0.03 |  | 55 | [6 empty] | 4.3
162 | 含再生骨料和天然骨料 | [6 empty] | 52.5 | 550 | 183.904 | 0.32 |  | 0.18 | [5 empty] | 756 | [10 empty] | 601 | [5 empty] | 54.7 | 24.7 |  | 5.4 | 55 | [22 empty] | 94.3 |  |  | 0.03 |  | 55 | [6 empty] | 4.8
162 | 含再生骨料和天然骨料 | [6 empty] | 52.5 | 550 | 166.663 | 0.29 |  | 0.22 | [5 empty] | 784 | [10 empty] | 633 | [5 empty] | 54.7 | 24.7 |  | 5.4 | 55 | [22 empty] | 94.3 |  |  | 0.03 |  | 55 | [6 empty] | 4.1
163 | 乍浦 | [7 empty] | 475 | 190 | 0.4 | [12 empty] | 1174 | [5 empty] | 552 | [45 empty] | 0.18 |  | 34
163 | 乍浦 | [7 empty] | 422 | 190 | 0.45 | [12 empty] | 1204 | [5 empty] | 567 | [45 empty] | 0.18 |  | 28.1
163 | 乍浦 | [7 empty] | 380 | 190 | 0.5 | [12 empty] | 1229 | [5 empty] | 578 | [45 empty] | 0.17 |  | 24.8
163 | 乍浦 | [7 empty] | 346 | 190 | 0.55 | [12 empty] | 1249 | [5 empty] | 589 | [45 empty] | 0.18 |  | 21.3
163 | 乍浦 | [7 empty] | 317 | 190.2 | 0.6 | [12 empty] | 1269 | [5 empty] | 597 | [45 empty] | 0.17 |  | 17.1
163 | 乍浦 | [7 empty] | 380 | 191 | 0.5 | [12 empty] | 1229 | [5 empty] | 578 | [45 empty] | 0.52 |  | 28.1
163 | 乍浦 | [7 empty] | 361 | 180.5 | 0.5 | [12 empty] | 1229 | [5 empty] | 578 | [45 empty] | 0.16 |  | 29.6
163 | 乍浦 | [7 empty] | 304 | 191 | 0.5 | [12 empty] | 1229 | [5 empty] | 578 | [45 empty] | 0.4 |  | 20.6
163 | 舟山 | [7 empty] | 475 | 190 | 0.4 | [12 empty] | 1174 | [5 empty] | 552 | [45 empty] | 0.5 |  | 34
163 | 舟山 | [7 empty] | 422 | 190 | 0.45 | [12 empty] | 1204 | [5 empty] | 567 | [45 empty] | 0.5 |  | 28.1
163 | 舟山 | [7 empty] | 380 | 190 | 0.5 | [12 empty] | 1229 | [5 empty] | 578 | [45 empty] | 0.4 |  | 24.8
163 | 舟山 | [7 empty] | 346 | 190 | 0.55 | [12 empty] | 1249 | [5 empty] | 589 | [45 empty] | 0.38 |  | 21.3
163 | 舟山 | [7 empty] | 317 | 190.2 | 0.6 | [12 empty] | 1269 | [5 empty] | 597 | [45 empty] | 0.31 |  | 17.1
163 | 舟山 | [7 empty] | 380 | 191 | 0.5 | [12 empty] | 1229 | [5 empty] | 578 | [45 empty] | 0.5 |  | 28.1
163 | 舟山 | [7 empty] | 361 | 180.5 | 0.5 | [12 empty] | 1229 | [5 empty] | 578 | [45 empty] | 0.17 |  | 29.6
163 | 舟山 | [7 empty] | 304 | 191 | 0.5 | [12 empty] | 1229 | [5 empty] | 578 | [45 empty] | 0.5 |  | 20.6
163 | [8 empty] | 475 | 190 | 0.4 | [12 empty] | 1174 | [5 empty] | 552 | [45 empty] | 1.2 |  | 34
163 | [8 empty] | 422 | 190 | 0.45 | [12 empty] | 1204 | [5 empty] | 567 | [45 empty] | 1.19 |  | 28.1
163 | [8 empty] | 380 | 190 | 0.5 | [12 empty] | 1229 | [5 empty] | 578 | [45 empty] | 1.08 |  | 24.8
163 | [8 empty] | 346 | 190 | 0.55 | [12 empty] | 1249 | [5 empty] | 589 | [45 empty] | 1.09 |  | 21.3
163 | [8 empty] | 317 | 190.2 | 0.6 | [12 empty] | 1269 | [5 empty] | 597 | [45 empty] | 0.93 |  | 17.1
163 | [8 empty] | 380 | 191 | 0.5 | [12 empty] | 1229 | [5 empty] | 578 | [45 empty] | 1.12 |  | 28.1
163 | [8 empty] | 361 | 180.5 | 0.5 | [12 empty] | 1229 | [5 empty] | 578 | [45 empty] | 0.9 |  | 29.6
163 | [8 empty] | 304 | 191 | 0.5 | [12 empty] | 1229 | [5 empty] | 578 | [45 empty] | 1.19 |  | 20.6
165 | 56天龄期（下同） | [7 empty] | 329 | 117 | 0.25 | [12 empty] | 881 | [5 empty] | 881 | [9 empty] | 117 | [7 empty] | 0 | [19 empty] | 25 | [8 empty] | 227
165 | 7 | [7 empty] | 450 | 118 | 0.25 | [12 empty] | 887 | [5 empty] | 887 | [9 empty] | 0 | [7 empty] | 0 | [19 empty] | 24 | [8 empty] | 1463
165 | 7 | [7 empty] | 354 | 118 | 0.25 | [12 empty] | 885 | [5 empty] | 885 | [9 empty] | 118 | [7 empty] | 0 | [19 empty] | 0 | [8 empty] | 2704
165 | 28 | [7 empty] | 354 | 118 | 0.25 | [12 empty] | 885 | [5 empty] | 885 | [9 empty] | 118 | [7 empty] | 0 | [19 empty] | 0 | [8 empty] | 1501
165 | 14 | [7 empty] | 475 | 166 | 0.28 | [12 empty] | 979 | [5 empty] | 515 | [9 empty] | 119 | [7 empty] | 0 | [19 empty] | 0 | [8 empty] | 4553
165 | 28 | [7 empty] | 475 | 166 | 0.28 | [12 empty] | 979 | [5 empty] | 515 | [9 empty] | 119 | [7 empty] | 0 | [19 empty] | 0 | [8 empty] | 3287
165 | 56 | [7 empty] | 475 | 166 | 0.28 | [12 empty] | 979 | [5 empty] | 515 | [9 empty] | 119 | [7 empty] | 0 | [19 empty] | 0 | [8 empty] | 2024
165 | 28 | [7 empty] | 485.89 | 189.5 | 0.346 | [12 empty] | 714.42 | [5 empty] | 883.09 | [17 empty] | 49.6 | [19 empty] | 12.27 | [8 empty] | 1824.3
165 | 7 | [7 empty] | 430 | 150 | 0.35 | [12 empty] | 870 | [5 empty] | 870 | [17 empty] | 0 | [19 empty] | 0 | [8 empty] | 2975
165 | 28 | [7 empty] | 430 | 150 | 0.35 | [12 empty] | 870 | [5 empty] | 870 | [17 empty] | 0 | [19 empty] | 0 | [8 empty] | 2279
165 | 56 | [7 empty] | 450 | 171 | 0.37 | [12 empty] | 850 | [5 empty] | 850 | [17 empty] | 0 | [19 empty] | 0 | [8 empty] | 3709
165 | 56 | [7 empty] | 180 | 171 | 0.37 | [12 empty] | 850 | [5 empty] | 850 | [9 empty] | 270 | [7 empty] | 0 | [19 empty] | 0 | [8 empty] | 1509
165 | 56 | [7 empty] | 135 | 171 | 0.37 | [12 empty] | 850 | [5 empty] | 850 | [17 empty] | 315 | [19 empty] | 0 | [8 empty] | 585
165 | 56 | [7 empty] | 135 | 171 | 0.37 | [12 empty] | 850 | [5 empty] | 850 | [17 empty] | 270 | [19 empty] | 45 | [8 empty] | 234
165 | 90 | [7 empty] | 450 | 160 | 0.38 | [12 empty] | 876 | [5 empty] | 876 | [17 empty] | 0 | [19 empty] | 0 | [8 empty] | 4956
165 | 28 | [7 empty] | 409.5 | 160 | 0.38 | [12 empty] | 874 | [5 empty] | 874 | [17 empty] | 0 | [19 empty] | 10.5 | [8 empty] | 3214
165 | 90 | [7 empty] | 409.5 | 160 | 0.38 | [12 empty] | 874 | [5 empty] | 874 | [17 empty] | 0 | [19 empty] | 10.5 | [8 empty] | 2298
165 | 90 | [7 empty] | 399 | 160 | 0.38 | [12 empty] | 872 | [5 empty] | 872 | [17 empty] | 0 | [19 empty] | 21 | [8 empty] | 955
165 | 56 | [7 empty] | 410 | 164 | 0.4 | [12 empty] | 861 | [5 empty] | 861 | [17 empty] | 0 | [19 empty] | 0 | [8 empty] | 2606
165 | 90 | [7 empty] | 200 | 160 | 0.4 | [12 empty] | 1108 | [5 empty] | 621 | [9 empty] | 200 | [7 empty] | 0 | [19 empty] | 0 | [8 empty] | 1625
165 | 365 | [7 empty] | 240 | 160 | 0.4 | [12 empty] | 1110 | [5 empty] | 639 | [9 empty] | 160 | [7 empty] | 0 | [19 empty] | 0 | [8 empty] | 473
165 | 365 | [7 empty] | 204 | 170 | 0.5 | [12 empty] | 1110 | [5 empty] | 680 | [9 empty] | 136 | [7 empty] | 0 | [19 empty] | 0 | [8 empty] | 620
165 | 365 | [7 empty] | 170 | 170 | 0.5 | [12 empty] | 1080 | [5 empty] | 710 | [9 empty] | 170 | [7 empty] | 0 | [19 empty] | 0 | [8 empty] | 284
166 |  | 57.21 | 22.36 | 7.73 | 3.1 | 3.66 |  | 42.5 | 350 | 140 | 0.4 | [9 empty] | 1077 | [8 empty] | 813 | [12 empty] | 43.37 | 19.11 | 7.46 | 5.17 | 18.01 | 0 | [28 empty] | 2900
166 |  | 57.21 | 22.36 | 7.73 | 3.1 | 3.66 |  | 42.5 | 297.5 | 140 | 0.4 | [9 empty] | 1077 | [8 empty] | 813 | [12 empty] | 43.37 | 19.11 | 7.46 | 5.17 | 18.01 | 52.5 | [28 empty] | 3100
166 |  | 57.21 | 22.36 | 7.73 | 3.1 | 3.66 |  | 42.5 | 297.5 | 140 | 0.4 | [9 empty] | 1077 | [8 empty] | 813 | [12 empty] | 43.37 | 19.11 | 7.46 | 5.17 | 18.01 | 52.5 | [28 empty] | 2850
166 |  | 57.21 | 22.36 | 7.73 | 3.1 | 3.66 |  | 42.5 | 245 | 140 | 0.4 | [9 empty] | 1077 | [8 empty] | 813 | [12 empty] | 43.37 | 19.11 | 7.46 | 5.17 | 18.01 | 105 | [28 empty] | 3000
166 |  | 57.21 | 22.36 | 7.73 | 3.1 | 3.66 |  | 42.5 | 245 | 140 | 0.4 | [9 empty] | 1077 | [8 empty] | 813 | [12 empty] | 43.37 | 19.11 | 7.46 | 5.17 | 18.01 | 105 | [28 empty] | 2900
167 | [8 empty] | 580 | 163 | 0.28 | [12 empty] | 950.1 |  |  |  |  | 2.3 | 702.6 | [37 empty] | 0 | [7 empty] | 8.4 | 4612 | 68.6
167 | [8 empty] | 559.7 | 163 | 0.28 | [12 empty] | 946.5 |  |  |  |  | 2.3 | 700 | [37 empty] | 20.3 | [7 empty] | 2.9 | 1402 | 73
167 | [8 empty] | 539.4 | 163 | 0.28 | [12 empty] | 943 |  |  |  |  | 2.3 | 697.3 | [37 empty] | 40.6 | [7 empty] | 1.4 | 565 | 74.2
167 | [8 empty] | 630 | 163 | 0.26 | [12 empty] | 520 |  |  |  |  | 2.3 | 685 | [37 empty] | 0 | [7 empty] | 8.2 | 6450 | 65.4
167 | [8 empty] | 608 | 163 | 0.26 | [12 empty] | 518 |  |  |  |  | 2.3 | 682 | [37 empty] | 22 | [7 empty] | 4.4 | 2456 | 71
167 | [8 empty] | 586 | 163 | 0.26 | [12 empty] | 515 |  |  |  |  | 2.3 | 679 | [37 empty] | 44 | [7 empty] | 2.5 | 1166 | 72.3
167 | [8 empty] | 640 | 155 | 0.24 | [12 empty] | 530.7 |  |  |  |  | 2.3 | 696.8 | [37 empty] | 0 | [7 empty] | 11.9 | 9751 | 46.1
167 | [8 empty] | 617.6 | 155 | 0.24 | [12 empty] | 528.5 |  |  |  |  | 2.3 | 693.9 | [37 empty] | 22.4 | [7 empty] | 7.1 | 4146 | 47
167 | [8 empty] | 595.2 | 155 | 0.24 | [12 empty] | 526.2 |  |  |  |  | 2.3 | 690.9 | [37 empty] | 44.8 | [7 empty] | 4.9 | 2075 | 47.9
77 | N11；为氯离子扩散系数 | [6 empty] | 42.5 | 369 | 205 | 0.56 | [8 empty] | 1134 | [8 empty] | 2.88 | 637 | [44 empty] | 1.45 |  |  | 37.3 | 华北水利水电大学 | 尚文彪
78 | 0.5-O；加了一列为外加剂掺量（抗分散剂-絮凝剂） | 61.16 | 21.49 | 5.24 | 2.12 | 2.89 |  | 42.5 | 400 | 200 | 0.5 | 25% | 1 |  | 3.5 |  |  |  |  | 1006 | [8 empty] | 2.8 | 759 | [12 empty] | 40.075 | 30.311 | 14.991 | 8.595 | 0.388 | 0 | [26 empty] | 29.75 |  |  | 35.9 | 大连理工大学 | 王梦赛
| 0.45-O | 61.16 | 21.49 | 5.24 | 2.12 | 2.89 |  | 42.5 | 445 | 200 | 0.45 | 25% | 0.5 |  | 2.8 |  |  |  |  | 1035 | [8 empty] | 2.8 | 690 | [12 empty] | 40.075 | 30.311 | 14.991 | 8.595 | 0.388 | 0 | [26 empty] | 24.72 |  |  | 41.6 | 大连理工大学 | 王梦赛
| 0.45-SL1 | 61.16 | 21.49 | 5.24 | 2.12 | 2.89 |  | 42.5 | 356 | 200 | 0.45 | 25% | 0.5 |  | 2.8 |  |  |  |  | 1035 | [8 empty] | 2.8 | 690 | [12 empty] | 40.075 | 30.311 | 14.991 | 8.595 | 0.388 | 20 | [26 empty] | 16.42 |  |  | 47.6 | 大连理工大学 | 王梦赛
| 0.45-SL2 | 61.16 | 21.49 | 5.24 | 2.12 | 2.89 |  | 42.5 | 267 | 200 | 0.45 | 25% | 0.5 |  | 2.8 |  |  |  |  | 1035 | [8 empty] | 2.8 | 690 | [12 empty] | 40.075 | 30.311 | 14.991 | 8.595 | 0.388 | 40 | [26 empty] | 14.87 |  |  | 50.4 | 大连理工大学 | 王梦赛
| 0.45-SL3 | 61.16 | 21.49 | 5.24 | 2.12 | 2.89 |  | 42.5 | 178 | 200 | 0.45 | 25% | 0.5 |  | 2.8 |  |  |  |  | 1035 | [8 empty] | 2.8 | 690 | [12 empty] | 40.075 | 30.311 | 14.991 | 8.595 | 0.388 | 60 | [26 empty] | 12.15 |  |  | 47.1 | 大连理工大学 | 王梦赛
| 0.45-SL4 | 61.16 | 21.49 | 5.24 | 2.12 | 2.89 |  | 42.5 | 89 | 200 | 0.45 | 25% | 0.5 |  | 2.8 |  |  |  |  | 1035 | [8 empty] | 2.8 | 690 | [12 empty] | 40.075 | 30.311 | 14.991 | 8.595 | 0.388 | 80 | [26 empty] | 18.73 |  |  | 44.6 | 大连理工大学 | 王梦赛
| 0.4-O | 61.16 | 21.49 | 5.24 | 2.12 | 2.89 |  | 42.5 | 500 | 200 | 0.4 | 25% | 0.5 |  | 2.5 |  |  |  |  | 1005 | [8 empty] | 2.8 | 670 | [12 empty] | 40.075 | 30.311 | 14.991 | 8.595 | 0.388 | 0 | [26 empty] | 23.3 |  |  | 44.3 | 大连理工大学 | 王梦赛
80 | JZ | 53.26 | 22.39 | 7.16 | 4.32 | 2.49 |  | 42.5 | 330 | 170 | 0.52 | 23% | 1.4 | [6 empty] | 1061 | [8 empty] | 2.4 | 837 |  |  |  |  | 21.77 | 48.83 | 11.18 |  | 15.7 |  | 61 | [28 empty] | 2.43% | 40.79% | 6.38% | 36.84% |  | 11.4 |  |  | 46.2 | 内蒙古科技大学 | 陈伟
84 | C40；F-1;各掺量单位为kg;氯离子扩散系数及电通量为碳化龄期28d下的 | 59.43 | 20.48 | 5.76 | 3.65 | 4.75 |  | 42.5 | 461 | 175 | [13 empty] | 1252 | [5 empty] | 512 | [44 empty] | 6.81 |  | 860 |  | 北京交通大学 | 丁晓
88 | A0；混凝土抗压强度、氯离子扩散系数、孔隙率为30d的 | [6 empty] | 42.5 | 327 | 175 |  | 30% | 0.8 | [7 empty] | 1207 | [7 empty] | 2.7 | 691 | [38 empty] | 6.75% | 11.1% | 45.6% |  | 43.39% |  | 4.12 |  |  | 36.17 | 武汉大学 | 胡慧莹
| B0 | [6 empty] | 42.5 | 373 | 175 |  | 30% | 0.8 | [7 empty] | 1241 | [7 empty] | 2.7 | 611 | [38 empty] | 3.84% | [5 empty] | 2.63 |  |  | 38.27 | 武汉大学 | 胡慧莹
| C0 | [6 empty] | 42.5 | 450 | 175 |  | 30% | 0.8 | [7 empty] | 1198 | [7 empty] | 2.7 | 577 | [38 empty] | 3.17% | [5 empty] | 1.8 |  |  | 41.52 | 武汉大学 | 胡慧莹
90 | PLH | 60.72 |  | 3.03 | 1.28 | 5.02 |  | 42.5 | 450 | 148.5 | 0.33 | 25% | 0.8 | [6 empty] | 1117 | [8 empty] | 2.7 | 684 | [44 empty] | 7.69 |  |  | 67.2 | 广州大学 | 刘慧娴
| PO | 63.49 |  | 4.73 | 3.08 | 4.33 |  | 42.5 | 450 | 148.5 | 0.33 | 25% | 0.8 | [6 empty] | 1117 | [8 empty] | 2.7 | 684 | [44 empty] | 7.41 |  |  | 67.3 | 广州大学 | 刘慧娴
| FA10 | 63.49 |  | 4.73 | 3.08 | 4.33 |  | 42.5 | 405 | 148.5 | 0.33 | 25% | 0.8 | [6 empty] | 1117 | [8 empty] | 2.7 | 684 |  |  |  |  | 3.01 | 49.1 | 38.03 | 0.35 | 3.62 | 45 | [34 empty] | 5.51 |  |  | 69.2 | 广州大学 | 刘慧娴
| FA20 | 63.49 |  | 4.73 | 3.08 | 4.33 |  | 42.5 | 360 | 148.5 | 0.33 | 25% | 0.8 | [6 empty] | 1117 | [8 empty] | 2.7 | 684 |  |  |  |  | 3.01 | 49.1 | 38.03 | 0.35 | 3.62 | 90 |  |  | 35.42 | 33.65 | 15.28 | 10.21 | 0.46 | 45 | [26 empty] | 5.64 |  |  | 69.9 | 广州大学 | 刘慧娴
| GS10 | 63.49 |  | 4.73 | 3.08 | 4.33 |  | 42.5 | 315 | 148.5 | 0.33 | 25% | 0.8 | [6 empty] | 1117 | [8 empty] | 2.7 | 684 |  |  |  |  | 3.01 | 49.1 | 38.03 | 0.35 | 3.62 | 135 |  |  | 35.42 | 33.65 | 15.28 | 10.21 | 0.46 | 90 | [26 empty] | 5.9 |  |  | 67 | 广州大学 | 刘慧娴
| GS20 | 63.49 |  | 4.73 | 3.08 | 4.33 |  | 42.5 | 405 | 148.5 | 0.33 | 25% | 0.8 | [6 empty] | 1117 | [8 empty] | 2.7 | 684 | [12 empty] | 35.42 | 33.65 | 15.28 | 10.21 | 0.46 | 135 | [26 empty] | 7.54 |  |  | 65.3 | 广州大学 | 刘慧娴
| GS30 | 63.49 |  | 4.73 | 3.08 | 4.33 |  | 42.5 | 360 | 148.5 | 0.33 | 25% | 0.8 | [6 empty] | 1117 | [8 empty] | 2.7 | 684 | [12 empty] | 35.42 | 33.65 | 15.28 | 10.21 | 0.46 | 90 | [26 empty] | 8.11 |  |  | 61.9 | 广州大学 | 刘慧娴
| DAGS | 63.49 |  | 4.73 | 3.08 | 4.33 |  | 42.5 | 315 | 148.5 | 0.33 | 25% | 0.8 | [6 empty] | 1117 | [8 empty] | 2.7 | 684 |  |  |  |  | 3.01 | 49.1 | 38.03 | 0.35 | 3.62 | 90 | [34 empty] | 4.72 |  |  | 62.3 | 广州大学 | 刘慧娴
| MPLH | 60.72 |  | 3.03 | 1.28 | 5.02 |  | 42.5 | 410 | 147.6 | 0.36 | 25% | 0.6 | [6 empty] | 1092 | [8 empty] | 2.7 | 700 | [44 empty] | 6.15 |  |  | 62.9 | 广州大学 | 刘慧娴
| A1 | 60.72 |  | 3.03 | 1.28 | 5.02 |  | 42.5 | 328 | 147.6 | 0.45 | 25% | 0.6 | [6 empty] | 1092 | [8 empty] | 2.7 | 700 |  |  |  |  | 3.01 | 49.1 | 38.03 | 0.35 | 3.62 | 82 |  |  | 35.42 | 33.65 | 15.28 | 10.21 | 0.46 | 123 | [26 empty] | 5.18 |  |  | 66.8 | 广州大学 | 刘慧娴
| A2 | 60.72 |  | 3.03 | 1.28 | 5.02 |  | 42.5 | 287 | 147.6 | 0.51 | 25% | 0.6 | [6 empty] | 1092 | [8 empty] | 2.7 | 700 | [12 empty] | 35.42 | 33.65 | 15.28 | 10.21 | 0.46 | 123 | [26 empty] | 4.82 |  |  | 60.5 | 广州大学 | 刘慧娴
| A3 | 60.72 |  | 3.03 | 1.28 | 5.02 |  | 42.5 | 205 | 147.6 | 0.72 | 25% | 0.6 | [6 empty] | 1092 | [8 empty] | 2.7 | 700 |  |  |  |  | 3.01 | 49.1 | 38.03 | 0.35 | 3.62 | 82 | [34 empty] | 5.36 |  |  | 59 | 广州大学 | 刘慧娴
91 | C-0；C30；各掺量单位为kg | [6 empty] | 42.5 | 325 | 185 | 0.57 | [12 empty] | 1228 |  |  |  |  | 2.9 | 662 | [46 empty] | 1045 |  | 宁夏大学 | 杨淑娟
| D-0；C40 | [6 empty] | 42.5 | 420 | 185 | 0.44 | [12 empty] | 1273 |  |  |  |  | 2.9 | 572 | [46 empty] | 931 |  | 宁夏大学 | 杨淑娟
298 | t-0 | [6 empty] | 42.5 | 371 | 180 | 0.4851752 | [13 empty] | 1146 |  |  |  | 2.89 | 703 | [10 empty] | 0 | [33 empty] | 1.9377 |  |  | 51.3 | 西南交通大学 | 汤海滨
| t-1 | [6 empty] | 42.5 | 334 | 180 | 0.5389222 | [13 empty] | 1146 |  |  |  | 2.89 | 703 | [10 empty] | 37 | [33 empty] | 1.5201 |  |  | 47.5
| t-2 | [6 empty] | 42.5 | 321.5 | 180 | 0.5598756 | [13 empty] | 1146 |  |  |  | 2.89 | 703 | [10 empty] | 49.5 | [33 empty] | 1.6916 |  |  | 46.6
| t-3 | [6 empty] | 42.5 | 309 | 180 | 0.5825243 | [13 empty] | 1146 |  |  |  | 2.89 | 703 | [10 empty] | 62 | [33 empty] | 1.9107 |  |  | 46.8
| t-4 | [6 empty] | 42.5 | 352.5 | 180 | 0.5106383 | [13 empty] | 1146 |  |  |  | 2.89 | 703 | [32 empty] | 93 |  |  |  |  | 18.5 | [6 empty] | 1.1677 |  |  | 56.7
| t-5 | [6 empty] | 42.5 | 334 | 180 | 0.5389222 | [13 empty] | 1146 |  |  |  | 2.89 | 703 | [32 empty] | 93 |  |  |  |  | 37 | [6 empty] | 0.91375 |  |  | 54.8
| t-6 | [6 empty] | 42.5 | 315.4 | 180 | 0.5707039 | [13 empty] | 1146 |  |  |  | 2.89 | 703 | [32 empty] | 93 |  |  |  |  | 55.6 | [6 empty] | 0.72326 |  |  | 54.5
300 | A | [6 empty] | 42.5 | 450 | 180 | 0.4 | 34.4% | 0.8 | [7 empty] | 1062 | [7 empty] | 2.5 | 708 | [44 empty] | 1.071 |  | 1859 | 60.2 | 北京交通大学 | 易全新
| B | [6 empty] | 42.5 | 270 | 180 | 0.6666667 | 34.4% | 0.6 | [7 empty] | 1062 | [7 empty] | 2.5 | 708 | [17 empty] | 180 | [26 empty] | 0.365 |  | 1795 | 57.6
| C | [6 empty] | 42.5 | 270 | 180 | 0.6666667 | 34.4% | 0.6 | [7 empty] | 1062 | [7 empty] | 2.5 | 708 | [9 empty] | 180 | [34 empty] | 0.761 |  | 1157 | 57.4
| D | [6 empty] | 42.5 | 270 | 180 | 0.6666667 | 34.4% | 0.6 | [7 empty] | 1062 | [7 empty] | 2.5 | 708 | [9 empty] | 90 | [7 empty] | 90 | [26 empty] | 0.514 |  | 997 | 53.3
| E | [6 empty] | 42.5 | 270 | 180 | 0.6666667 | 34.4% | 0.6 | [7 empty] | 1062 | [7 empty] | 2.5 | 708 | [9 empty] | 45 | [7 empty] | 135 | [26 empty] | 0.317 |  | 1324 | 51.2
| F | [6 empty] | 42.5 | 270 | 180 | 0.6666667 | 34.4% | 0.6 | [7 empty] | 1062 | [7 empty] | 2.5 | 708 | [9 empty] | 67.5 | [7 empty] | 112.5 | [26 empty] | 0.498 |  | 1201 | 52.4
| G | [6 empty] | 42.5 | 270 | 180 | 0.6666667 | 34.4% | 0.6 | [7 empty] | 1062 | [7 empty] | 2.5 | 708 | [17 empty] | 157.5 | [19 empty] | 22.5 | [6 empty] | 0.178 |  | 801 | 53.6
| H | [6 empty] | 42.5 | 270 | 180 | 0.6666667 | 34.4% | 0.6 | [7 empty] | 1062 | [7 empty] | 2.5 | 708 | [17 empty] | 144 | [19 empty] | 36 | [6 empty] | 0.098 |  | 724 | 61.2
302 | N1 | 63.67 | 21.4 | 5.63 | 2.15 | 3.65 |  | 42.5 | 400 | 160 | 0.4 | 20% | 0.8 | [7 empty] | 1231 | [7 empty] | 1.2 | 380.4 | [44 empty] | 1.284 |  | 2086 | 51.7 | 重庆大学 | 谭盐宾
| N2 | 63.67 | 21.4 | 5.63 | 2.15 | 3.65 |  | 42.5 | 460 | 163 | 0.3543478 | 20% | 0.65 | [7 empty] | 1246 | [7 empty] | 1.2 | 385.2 | [44 empty] | 1.01 |  | 1528 | 61
1050（6`15)
304 | X0 | [6 empty] | 42.5 | 250 | 150 | 0.6 | [17 empty] | 2.5 | 760 | [17 empty] | 250 | [28 empty] | 720 | 92.62 | 浙江工业大学 | 陈戎
| X1 | [6 empty] | 42.5 | 250 | 150 | 0.6 | [65 empty] | 680 | 90.45
| X3 | [6 empty] | 42.5 | 250 | 150 | 0.6 | [65 empty] | 850 | 96.98
| X7 | [6 empty] | 42.5 | 250 | 150 | 0.6 | [13 empty] | 1065 | [51 empty] | 790 | 94.77
| Y0 | [6 empty] | 42.5 | 212 | 170 | 0.8018868 | [17 empty] | 2.5 | 770 | [17 empty] | 213 | [28 empty] | 900 | 90.58
| Y1 | [6 empty] | 42.5 | 212 | 170 | 0.8018868 | [65 empty] | 680 | 94.13
| Y3 | [6 empty] | 42.5 | 212 | 170 | 0.8018868 | [65 empty] | 640 | 92.29
| Y7 | [6 empty] | 42.5 | 212 | 170 | 0.8018868 | [13 empty] | 1060 | [51 empty] | 720 | 94.85
| Z0 | [6 empty] | 42.5 | 190 | 190 | 1 | [17 empty] | 2.5 | 770 | [17 empty] | 190 | [28 empty] | 800 | 90.63
| Z1 | [6 empty] | 42.5 | 190 | 190 | 1 | [65 empty] | 780 | 96.12
| Z3 | [6 empty] | 42.5 | 190 | 190 | 1 | [65 empty] | 780 | 91.55
| Z7 | [6 empty] | 42.5 | 190 | 190 | 1 | [65 empty] | 730 | 86.69
305 | A1 | 62.28 | 21.08 | 5.47 | 1.73 | 3.96 |  | 42.5 | 450 | 247.5 | 0.55 | 30% | 0.47 | [6 empty] | 1051.5 | [8 empty] | 2.82 | 701 | [47 empty] | 1620 | 哈尔滨工业大学 | 张武满
| A2 | 62.28 | 21.08 | 5.47 | 1.73 | 3.96 |  | 42.5 | 450 | 225 | 0.5 | 30% | 0.53 | [6 empty] | 1065 | [8 empty] | 2.82 | 710 | [47 empty] | 1231
| A3 | 62.28 | 21.08 | 5.47 | 1.73 | 3.96 |  | 42.5 | 450 | 202.5 | 0.45 | 30% | 0.55 | [6 empty] | 1078.5 | [8 empty] | 2.82 | 719 | [47 empty] | 972
| A4 | 62.28 | 21.08 | 5.47 | 1.73 | 3.96 |  | 42.5 | 450 | 180 | 0.4 | 30% | 0.57 | [6 empty] | 1092 | [8 empty] | 2.82 | 728 | [47 empty] | 814
| A5 | 62.28 | 21.08 | 5.47 | 1.73 | 3.96 |  | 42.5 | 450 | 157.5 | 0.35 | 30% | 0.6 | [6 empty] | 1105.5 | [8 empty] | 2.82 | 737 | [47 empty] | 630
| A6 | 62.28 | 21.08 | 5.47 | 1.73 | 3.96 |  | 42.5 | 450 | 135 | 0.3 | 30% | 0.76 | [6 empty] | 1119 | [8 empty] | 2.82 | 746 | [47 empty] | 485
| A7 | 62.28 | 21.08 | 5.47 | 1.73 | 3.96 |  | 42.5 | 450 | 126 | 0.28 | 30% | 0.85 | [6 empty] | 1124.4 | [8 empty] | 2.82 | 749.6 | [47 empty] | 372
1253
306 | [7 empty] | 42.5 | 377.15 | 160 | 0.4242344 |  | 1 | [15 empty] | 2.6 | 563 |  |  |  |  | 1.71 | 55.7 | 25.25 | 1.72 | 5.29 |  | 87 | [33 empty] | 2.79 |  |  | 50.5 | 西南交通大学 | 李固华
308 | J | [6 empty] | 42.5 | 344 | 143 | 0.4156977 | 25% | 1.25 | [6 empty] | 1093 | [9 empty] | 792 | [44 empty] | 0.68 |  |  | 47.4 | 浙江大学 | 任七华
| J2 | [6 empty] | 42.5 | 258 | 143 | 0.5542636 | 25% | 1.25 | [6 empty] | 1093 | [9 empty] | 792 | [17 empty] | 68.8 | [19 empty] | 17.2 | [6 empty] | 0.25 |  |  | 61.4
| F10 | [6 empty] | 42.5 | 309.6 | 143 | 0.4618863 | 25% | 1.25 | [6 empty] | 1093 | [9 empty] | 792 | [10 empty] | 34.4 | [33 empty] | 0.79 |  |  | 42.5
| F20 | [6 empty] | 42.5 | 275.2 | 143 | 0.5196221 | 25% | 1.25 | [6 empty] | 1093 | [9 empty] | 792 | [10 empty] | 68.8 | [33 empty] | 0.68 |  |  | 39.9
| KF10 | [6 empty] | 42.5 | 309.6 | 143 | 0.4618863 | 25% | 1.25 | [6 empty] | 1093 | [9 empty] | 792 | [17 empty] | 34.4 | [26 empty] | 0.8 |  |  | 51.8
| KF20 | [6 empty] | 42.5 | 275.2 | 143 | 0.5196221 | 25% | 1.25 | [6 empty] | 1093 | [9 empty] | 792 | [17 empty] | 68.8 | [26 empty] | 1.06 |  |  | 52.6
| GF5 | [6 empty] | 42.5 | 326.8 | 143 | 0.4375765 | 25% | 1.25 | [6 empty] | 1093 | [9 empty] | 792 | [37 empty] | 17.2 | [6 empty] | 1.61 |  |  | 49.8
| Z1 | [6 empty] | 42.5 | 258 | 143 | 0.5542636 | 25% | 1.25 | [6 empty] | 1093 | [9 empty] | 792 | [17 empty] | 68.8 | [19 empty] | 17.2 | [6 empty] | 0.97 |  |  | 49
| B1 | [6 empty] | 42.5 | 258 | 143 | 0.5542636 | 25% | 1.25 | [6 empty] | 1093 | [9 empty] | 792 | [17 empty] | 68.8 | [19 empty] | 17.2 | [6 empty] | 0.54 |  |  | 56.1
| H5 | [6 empty] | 42.5 | 258 | 143 | 0.5542636 | 25% | 1.25 | [6 empty] | 1093 | [9 empty] | 792 | [17 empty] | 68.8 | [19 empty] | 17.2 | [6 empty] | 1.79 |  |  | 49.7
| ZB | [6 empty] | 42.5 | 258 | 143 | 0.5542636 | 25% | 1.25 | [6 empty] | 1093 | [9 empty] | 792 | [17 empty] | 68.8 | [19 empty] | 17.2 | [6 empty] | 1.55 |  |  | 48.1
| BH | [6 empty] | 42.5 | 258 | 143 | 0.5542636 | 25% | 1.25 | [6 empty] | 1093 | [9 empty] | 792 | [17 empty] | 68.8 | [19 empty] | 17.2 | [6 empty] | 1.24 |  |  | 52
309 | A | [6 empty] | 42.5 | 500 | 150 | 0.3 | 20% | 0.32 | [6 empty] | 1085 | [8 empty] | 2.5 | 725 | [17 empty] | 0 | [28 empty] | 1192 | 80 | 浙江工业大学 | 李丽琴
| A0 | [6 empty] | 42.5 | 250 | 150 | 0.6 | 20% | 0.32 | [6 empty] | 1085 | [8 empty] | 2.5 | 725 | [17 empty] | 250 | [28 empty] | 421 | 75
| A2 | [6 empty] | 42.5 | 225 | 150 | 0.6666667 | 20% | 0.32 | [6 empty] | 1085 | [8 empty] | 2.5 | 725 | [17 empty] | 250 | [28 empty] | 256 | 78
| A3 | [6 empty] | 42.5 | 212.5 | 150 | 0.7058824 | 20% | 0.32 |  |  | 37.5 |  |  |  | 1085 | [8 empty] | 2.5 | 725 | [17 empty] | 250 | [28 empty] | 215 | 79
| A4 | [6 empty] | 42.5 | 200 | 150 | 0.75 | 20% | 0.32 |  |  | 50 |  |  |  | 1085 | [8 empty] | 2.5 | 725 | [17 empty] | 250 | [28 empty] | 206 | 79.5
| A5 | [6 empty] | 42.5 | 187.5 | 150 | 0.8 | 20% | 0.32 |  |  | 62.5 |  |  |  | 1085 | [8 empty] | 2.5 | 725 | [17 empty] | 250 | [28 empty] | 150 | 75.5
| A6 | [6 empty] | 42.5 | 175 | 150 | 0.8571429 | 20% | 0.32 |  |  | 75 |  |  |  | 1085 | [8 empty] | 2.5 | 725 | [17 empty] | 250 | [28 empty] | 139 | 75
| B | [6 empty] | 42.5 | 425 | 170 | 0.4 | 20% | 0.28 | [6 empty] | 1100 | [8 empty] | 2.5 | 735 | [17 empty] | 0 | [28 empty] | 1619 | 56
| B0 | [6 empty] | 42.5 | 212.5 | 170 | 0.8 | 20% | 0.28 | [6 empty] | 1100 | [8 empty] | 2.5 | 735 | [17 empty] | 212.5 | [28 empty] | 631 | 57
| B2 | [6 empty] | 42.5 | 191.25 | 170 | 0.8888889 | 20% | 0.28 |  |  | 21.25 |  |  |  | 1100 | [8 empty] | 2.5 | 735 | [17 empty] | 212.5 | [28 empty] | 418 | 59
| B3 | [6 empty] | 42.5 | 180.63 | 170 | 0.9411504 | 20% | 0.28 |  |  | 31.88 |  |  |  | 1100 | [8 empty] | 2.5 | 735 | [17 empty] | 212.5 | [28 empty] | 375 | 60.5
| B4 | [6 empty] | 42.5 | 170 | 170 | 1 | 20% | 0.28 |  |  | 42.5 |  |  |  | 1100 | [8 empty] | 2.5 | 735 | [17 empty] | 212.5 | [28 empty] | 366 | 56
| B5 | [6 empty] | 42.5 | 159.38 | 170 | 1.066633 | 20% | 0.28 |  |  | 53.13 |  |  |  | 1100 | [8 empty] | 2.5 | 735 | [17 empty] | 212.5 | [28 empty] | 345 | 55
| B6 | [6 empty] | 42.5 | 148.75 | 170 | 1.142857 | 20% | 0.28 |  |  | 63.75 |  |  |  | 1100 | [8 empty] | 2.5 | 735 | [17 empty] | 212.5 | [28 empty] | 278 | 53
| C | [6 empty] | 42.5 | 380 | 190 | 0.5 | 20% | 0.26 | [6 empty] | 1100 | [8 empty] | 2.5 | 730 | [17 empty] | 0 | [28 empty] | 2213 | 46
| C0 | [6 empty] | 42.5 | 190 | 190 | 1 | 20% | 0.26 | [6 empty] | 1100 | [8 empty] | 2.5 | 730 | [17 empty] | 190 | [28 empty] | 958 | 43
| C2 | [6 empty] | 42.5 | 171 | 190 | 1.111111 | 20% | 0.26 |  |  | 19 |  |  |  | 1100 | [8 empty] | 2.5 | 730 | [17 empty] | 190 | [28 empty] | 777 | 44
| C3 | [6 empty] | 42.5 | 161.5 | 190 | 1.176471 | 20% | 0.26 |  |  | 28.5 |  |  |  | 1100 | [8 empty] | 2.5 | 730 | [17 empty] | 190 | [28 empty] | 491 | 42
| C4 | [6 empty] | 42.5 | 152 | 190 | 1.25 | 20% | 0.26 |  |  | 38 |  |  |  | 1100 | [8 empty] | 2.5 | 730 | [17 empty] | 190 | [28 empty] | 415 | 39.5
| C5 | [6 empty] | 42.5 | 142.5 | 190 | 1.333333 | 20% | 0.26 |  |  | 47.5 |  |  |  | 1100 | [8 empty] | 2.5 | 730 | [17 empty] | 190 | [28 empty] | 399 | 39.3
| C6 | [6 empty] | 42.5 | 133 | 190 | 1.428571 | 20% | 0.26 |  |  | 57 |  |  |  | 1100 | [8 empty] | 2.5 | 730 | [17 empty] | 190 | [28 empty] | 392 | 39
| 海工A5 | [6 empty] | 42.5 | 190 | 190 | 1 | 20% | 0.5 | [6 empty] | 1085 | [8 empty] | 2.5 | 725 | [17 empty] | 190 | [28 empty] | 932 | 47
| A4 | [6 empty] | 42.5 | 212 | 170 | 0.8018868 | 20% | 0.99 | [6 empty] | 1100 | [8 empty] | 2.5 | 735 | [17 empty] | 213 | [28 empty] | 794 | 66.6
| A3 | [6 empty] | 42.5 | 250 | 150 | 0.6 | 20% | 1.5 | [6 empty] | 1100 | [8 empty] | 2.5 | 730 | [17 empty] | 250 | [28 empty] | 641 | 82.8
| 普通B5 | [6 empty] | 42.5 | 380 | 190 | 0.5 | 20% | 0.5 | [6 empty] | 1085 | [8 empty] | 2.5 | 725 | [46 empty] | 3538 | 55.6
| B4 | [6 empty] | 42.5 | 425 | 170 | 0.4 | 20% | 0.99 | [6 empty] | 1100 | [8 empty] | 2.5 | 735 | [46 empty] | 2713 | 72.8
| B3 | [6 empty] | 42.5 | 500 | 150 | 0.3 | 20% | 1.5 | [6 empty] | 1100 | [8 empty] | 2.5 | 730 | [46 empty] | 1864 | 88.1
312 | B11 | 59.42 | 22.2 | 6.56 | 2.24 | 3.68 |  |  | 625 | 200 | 0.32 |  | 0.16 | [7 empty] | 1090 | [7 empty] | 3 | 640 | [44 empty] | 2.3 | 3.19 | 1053 |  | 南京水利科学研究院 | 胡彦君
| B12 | 59.42 | 22.2 | 6.56 | 2.24 | 3.68 |  |  | 313 | 200 | 0.6389776 |  | 0.16 | [7 empty] | 1090 | [7 empty] | 3 | 640 | [12 empty] | 35.73 | 32.74 | 15.33 | 10.32 | 1.66 | 313 | [26 empty] | 0.82 | 1.59 | 369
| B13 | 59.42 | 22.2 | 6.56 | 2.24 | 3.68 |  |  | 438 | 200 | 0.456621 |  | 0.53 | [7 empty] | 1090 | [7 empty] | 3 | 640 |  |  |  |  | 2.09 | 54.6 | 34.12 | 0.82 | 3.44 | 187 | [34 empty] | 0.58 | 1.9 | 216
| B14 | 59.42 | 22.2 | 6.56 | 2.24 | 3.68 |  |  | 562 | 200 | 0.3558719 |  | 0.32 | [7 empty] | 1090 | [7 empty] | 3 | 640 | [32 empty] | 90.72 |  |  |  | 24.1 | 63 | [6 empty] | 0.35 | 0.63 | 207
| B21 | 59.42 | 22.2 | 6.56 | 2.24 | 3.68 |  |  | 500 | 200 | 0.4 | [9 empty] | 1090 | [7 empty] | 3 | 640 | [44 empty] | 2.96 | 3.15 | 1863
| B22 | 59.42 | 22.2 | 6.56 | 2.24 | 3.68 |  |  | 250 | 200 | 0.8 | [9 empty] | 1090 | [7 empty] | 3 | 640 | [12 empty] | 35.73 | 32.74 | 15.33 | 10.32 | 1.66 | 250 | [26 empty] | 0.9 | 1.8 | 612
| B23 | 59.42 | 22.2 | 6.56 | 2.24 | 3.68 |  |  | 350 | 200 | 0.5714286 |  | 0.1 | [7 empty] | 1090 | [7 empty] | 3 | 640 |  |  |  |  | 2.09 | 54.6 | 34.12 | 0.82 | 3.44 | 150 | [34 empty] | 0.8 | 2.37 | 423
| B24 | 59.42 | 22.2 | 6.56 | 2.24 | 3.68 |  |  | 450 | 200 | 0.4444444 |  | 0.2 | [7 empty] | 1090 | [7 empty] | 3 | 640 | [32 empty] | 90.72 |  |  |  | 24.1 | 50 | [6 empty] | 0.58 | 1.1 | 405
| B31 | 59.42 | 22.2 | 6.56 | 2.24 | 3.68 |  |  | 364 | 200 | 0.5494505 | [9 empty] | 1090 | [7 empty] | 3 | 640 | [44 empty] | 2.9 | 4.03 | 1890
| B32 | 59.42 | 22.2 | 6.56 | 2.24 | 3.68 |  |  | 182 | 200 | 1.098901 | [9 empty] | 1090 | [7 empty] | 3 | 640 | [12 empty] | 35.73 | 32.74 | 15.33 | 10.32 | 1.66 | 182 | [26 empty] | 1.09 | 1.88 | 639
| B33 | 59.42 | 22.2 | 6.56 | 2.24 | 3.68 |  |  | 255 | 200 | 0.7843137 | [9 empty] | 1090 | [7 empty] | 3 | 640 |  |  |  |  | 2.09 | 54.6 | 34.12 | 0.82 | 3.44 | 109 | [34 empty] | 0.94 | 2.74 | 432
| B34 | 59.42 | 22.2 | 6.56 | 2.24 | 3.68 |  |  | 328 | 200 | 0.6097561 |  | 0.11 | [7 empty] | 1090 | [7 empty] | 3 | 640 | [32 empty] | 90.72 |  |  |  | 24.1 | 36 | [6 empty] | 0.72 | 1.65
314 | P4 | [6 empty] | 32.5 | 402 | 164 | 0.4079602 | [8 empty] | 1026 | [8 empty] | 3 | 684 | [44 empty] | 8.49 | 8.68 |  | 25 | 重庆大学 | 肖斐
| P5 | [6 empty] | 32.5 | 378 | 189 | 0.5 | [8 empty] | 1107 | [8 empty] | 3 | 739 | [44 empty] | 9 | 8.3 |  | 26.9
| P6 | [6 empty] | 32.5 | 323 | 194 | 0.6006192 | [8 empty] | 1128 | [8 empty] | 3 | 752 | [44 empty] | 9.65 | 9.02 |  | 39.4
| F2 | [6 empty] | 32.5 | 322 | 165 | 0.5124224 | [8 empty] | 1026 | [8 empty] | 3 | 666 |  |  |  |  | 5.68 | 50.8 | 31.58 | 1.16 | 4.5 | 96 | [34 empty] | 6 | 5.76 |  | 34.7
| F4 | [6 empty] | 32.5 | 249 | 169 | 0.6787149 |  | 0.5 | [6 empty] | 1026 | [8 empty] | 3 | 648 |  |  |  |  | 5.68 | 50.8 | 31.58 | 1.16 | 4.5 | 198 | [34 empty] | 6.11 | 6.54 |  | 23.7
| F6 | [6 empty] | 32.5 | 171 | 175 | 1.023392 |  | 0.5 | [6 empty] | 1026 | [8 empty] | 3 | 631 |  |  |  |  | 5.68 | 50.8 | 31.58 | 1.16 | 4.5 | 305 | [34 empty] | 8.06 | 7.79 |  | 11.7
| S2 | [6 empty] | 32.5 | 322 | 166 | 0.515528 | [8 empty] | 1026 | [8 empty] | 3 | 666 | [17 empty] | 96 | [26 empty] | 5.98 | 5.94 |  | 49.6
| S4 | [6 empty] | 32.5 | 249 | 169 | 0.6787149 |  | 0.4 | [6 empty] | 1026 | [8 empty] | 3 | 648 | [17 empty] | 198 | [26 empty] | 5.37 | 5.74 |  | 47.9
| S6 | [6 empty] | 32.5 | 171 | 175 | 1.023392 |  | 0.5 | [6 empty] | 1026 | [8 empty] | 3 | 631 | [17 empty] | 305 | [26 empty] | 5.66 | 6.78 |  | 28.9
316 | F1 | [6 empty] | 32.5 | 221 | 209 | 0.9457014 | 25% | 7.7 | [7 empty] | 1003 | [8 empty] | 670 | [10 empty] | 270 | [33 empty] | 0.3613 |  | 210.51 |  | 大连理工大学 | 王瓒
| F2 | [6 empty] | 32.5 | 255 | 131 | 0.5137255 | 25% | 7.7 | [7 empty] | 1003 | [8 empty] | 697 | [10 empty] | 109 | [33 empty] | 0.3716 |  | 231.39
| F4 | [6 empty] | 32.5 | 177 | 131 | 0.740113 | 25% | 7.7 | [7 empty] | 1003 | [8 empty] | 691 | [10 empty] | 216 | [33 empty] | 0.4306 |  | 351.72
| F6 | [6 empty] | 32.5 | 221 | 154 | 0.6968326 | 25% | 7.7 | [7 empty] | 1003 | [8 empty] | 670 | [9 empty] | 270 | [34 empty] | 0.318 |  | 122.4
| 0 | [6 empty] | 32.5 | 335 | 163 | 0.4865672 | 25% | 7.7 | [7 empty] | 1003 | [8 empty] | 761 | [44 empty] | 0.8133 |  | 1129.14
190 | OPC | 63.1 | 21.3 | 4.7 | 2.9 | 3.1 | 3410 |  | 607 | 170 | 0.2800659 | [8 empty] | 910 | [8 empty] | 2.84 | 676 | [44 empty] | 10 |  |  | 79 | The effects of cementitious materials on the mechanical and durability performance of high-strength concrete | Lee, Joo-Ha(1); Yoon, Young-Soo(2)
| FA10 | 63.1 | 21.3 | 4.7 | 2.9 | 3.1 | 3410 |  | 546 | 170 | 0.3113553 | [8 empty] | 898 | [8 empty] | 2.84 | 667 |  |  |  |  | 4.1 | 52.8 | 22.5 | 0.8 | 13.4 | 61 | [34 empty] | 9 |  |  | 65
| FA20 | 63.1 | 21.3 | 4.7 | 2.9 | 3.1 | 3410 |  | 486 | 170 | 0.3497942 | [8 empty] | 885 | [8 empty] | 2.84 | 658 |  |  |  |  | 4.1 | 52.8 | 22.5 | 0.8 | 13.4 | 121 | [34 empty] | 24 |  |  | 50
| BS30 | 63.1 | 21.3 | 4.7 | 2.9 | 3.1 | 3410 |  | 425 | 170 | 0.4 | [8 empty] | 900 | [8 empty] | 2.84 | 668 | [17 empty] | 182 | [26 empty] | 8 |  |  | 85
| BS50 | 63.1 | 21.3 | 4.7 | 2.9 | 3.1 | 3410 |  | 304 | 170 | 0.5592105 | [8 empty] | 892 | [8 empty] | 2.84 | 663 | [17 empty] | 304 | [26 empty] | 5.5 |  |  | 86
| FA15BS35 | 63.1 | 21.3 | 4.7 | 2.9 | 3.1 | 3410 |  | 304 | 170 | 0.5592105 | [8 empty] | 879 | [8 empty] | 2.84 | 653 | [9 empty] | 91 | [7 empty] | 213 | [26 empty] | 4.5 |  |  | 66
| LHC | 62.5 | 25.3 | 3.1 | 2 | 3.6 | 3570 |  | 607 | 170 | 0.2800659 | [8 empty] | 910 | [8 empty] | 2.84 | 676 | [44 empty] | 21 |  |  | 66
192 | C35 | [6 empty] | 42.5 | 209 | 152 | 0.7272727 |  | 2.363636 | [6 empty] | 1144 | [8 empty] | 2.77 | 731 | [9 empty] | 95 | [7 empty] | 76 | [28 empty] | 1000 |  | Study on resistance to chloride ion penetration of high performance concrete for high speed railway bridge pile | Cui, Shengai(1); Ye, Yuezhong(1); Fu, Fei(2); Liu, Zhifeng(3)
| C40 | [6 empty] | 42.5 | 220 | 152 | 0.6909091 |  | 1.818182 | [6 empty] | 1130 | [8 empty] | 2.77 | 722 | [9 empty] | 100 | [7 empty] | 80 | [28 empty] | 950
| C45 | [6 empty] | 42.5 | 248 | 153 | 0.6169355 |  | 1.814516 | [6 empty] | 1130 | [8 empty] | 2.77 | 665 | [9 empty] | 112 | [7 empty] | 90 | [28 empty] | 700
| C50 | [6 empty] | 42.5 | 267 | 150 | 0.5617978 |  | 2.359551 | [6 empty] | 1153 | [8 empty] | 2.77 | 621 | [9 empty] | 121 | [7 empty] | 97 | [28 empty] | 660
3新 | S
L5S
L10S
L15S