## Sheet1
| 文献序号 | 备注 | C-CaO | C-SiO2 | C-Al2O3 | C-MgO | C-Fe2O3 | 细度 | 抗压强度 | 水泥掺量 | 水掺量 | 水灰比 | 减水剂减水率 | 减水剂掺量 | 减水剂减水量 | 外加剂掺量 | 引气剂掺量 | 碎石1 | 碎石2 | 碎石3 | 碎石4 | 碎石5 | 碎石6 | 碎石7 | 碎石掺量 | 河卵石1 | 河卵石2 | 河卵石3 | 河卵石掺量 | 河砂细度模数 | 河砂掺量 | 机制砂细度模数 | 机制砂石粉含量 | 机制砂掺量 | 机制砂砂率 | MH-CaO | MH-SiO2 | MH-Al2O3 | MH-MgO | MH-Fe2O3 | MH-I级掺量 | MH-II级掺量 | MH掺量 | KZ-CaO | KZ-SiO2 | KZ-Al2O3 | KZ-MgO | KZ-Fe2O3 | KZ-掺量 | CKZ-CaO | CKZ-SiO2 | CKZ-Al2O3 | CKZ-MgO | CKZ-Fe2O3 | CKZ掺量 | SHS-CaO | SHS-SiO2 | SHS-Al2O3 | SHS-MgO | SHS-Fe2O3 | SHS-比表面积 | SHS-掺量 | GF-CaO | GF-SiO2 | GF-Al2O3 | GF-MgO | GF-Fe2O3 | GF-比表面积 | GF-掺量 | 孔隙率 | 孔隙范围1 | 孔隙范围2 | 孔隙范围3 | 孔隙范围4 | 孔隙范围5 | 扩散系数 | 渗透系数 | 电通量 | 28d抗压强度 | 文献来源期刊 | 作者信息 | SS总用量
16 | 3 | plain | 61.9 | 20.2 | 4.7 | 2.6 | 3 |  |  | 416 | 167 | 0.4 |  | 0.24 |  |  |  |  | 928 | [11 empty] | 816 | [9 empty] | 30.9 | [7 empty] | 72.1 | [6 empty] | 0 | 0.8 | 0.17 | 0.5 | 0.1 |  | 0 | 3 | 85 | 0.13 | 1.55 | 0.45 |  | 0 | [6 empty] | 11.6 |  | 4900 | 45.7 | Strength and Transport Properties of Concretes Modified with Coarse Limestone Powder to Compensate for Dilution Effects | Narayanan Neithalath and Hieu T. Cam | 928
17 | 3 | plain | 61.9 | 20.2 | 4.7 | 2.6 | 3 |  |  | 416 | 154 | 0.37 |  | 0.32 |  |  |  |  | 945 | [11 empty] | 831 | [24 empty] | 0 | 0.8 | 0.17 | 0.5 | 0.1 |  | 0 | 3 | 85 | 0.13 | 1.55 | 0.45 |  | 0 | [6 empty] | 10.5 |  | 4400 | 46.8 |  |  | 945
18 | 3 | plain | 61.9 | 20.2 | 4.7 | 2.6 | 3 |  |  | 416 | 142 | 0.34 |  | 0.45 |  |  |  |  | 962 | [11 empty] | 846 | [24 empty] | 0 | 0.8 | 0.17 | 0.5 | 0.1 |  | 0 | 3 | 85 | 0.13 | 1.55 | 0.45 |  | 0 | [6 empty] | 9.6 |  | 3000 | 58.9 |  |  | 962
19 | 3 | 10%LS | 61.9 | 20.2 | 4.7 | 2.6 | 3 |  |  | 375 | 154 | 0.37 |  | 0.32 |  |  |  |  | 908 | [11 empty] | 798 | [24 empty] | 0 | 0.8 | 0.17 | 0.5 | 0.1 |  | 41.6 | 3 | 85 | 0.13 | 1.55 | 0.45 |  | 0 | [6 empty] | 13 |  | 4750 | 39.7 |  |  | 908
20 | 3 | 15%LS | 61.9 | 20.2 | 4.7 | 2.6 | 3 |  |  | 354 | 142 | 0.34 |  | 0.45 |  |  |  |  | 906 | [11 empty] | 797 | [24 empty] | 0 | 0.8 | 0.17 | 0.5 | 0.1 |  | 62.4 | 3 | 85 | 0.13 | 1.55 | 0.45 |  | 0 | [6 empty] | 12.8 |  | 4250 | 44.3 |  |  | 906
21 | 3 | 10%LS+5%SF | 61.9 | 20.2 | 4.7 | 2.6 | 3 |  |  | 354 | 154 | 0.37 |  | 0.35 |  |  |  |  | 871 | [11 empty] | 766 | [24 empty] | 0 | 0.8 | 0.17 | 0.5 | 0.1 |  | 41.6 | 3 | 85 | 0.13 | 1.55 | 0.45 |  | 20.8 | [6 empty] | 11.6 |  | 3350 | 41.1 |  |  | 871
22 | 3 | 15%LS+5%SF | 61.9 | 20.2 | 4.7 | 2.6 | 3 |  |  | 333 | 142 | 0.34 |  | 0.45 |  |  |  |  | 868 | [11 empty] | 764 | [24 empty] | 0 | 0.8 | 0.17 | 0.5 | 0.1 |  | 62.4 | 3 | 85 | 0.13 | 1.55 | 0.45 |  | 20.8 | [6 empty] | 10.4 |  | 2600 | 48.5 |  |  | 868
52 | 13 | HLIA0 | 61.06 | 19.9 | 5.17 | 1.69 | 2.55 |  | 42.5 | 378 | 170 | 0.45 | [5 empty] | 450.2 |  |  |  |  | 675.3 | [7 empty] | 750.3 |  |  |  |  | 7.95 | 42.39 | 24.53 | 1.29 | 17.82 | 0 | [34 empty] | 16 |  |  | 41 | Durability and cementing efficiency of fly ash in concretes | Diego Fernando Aponte, Marilda Barra, Enric Vàzquez | 1125.5
53 | 13 | HLIA25 | 61.06 | 19.9 | 5.17 | 1.69 | 2.55 |  | 42.5 | 302.4 | 170 | 0.56 | [5 empty] | 450.2 |  |  |  |  | 675.3 | [7 empty] | 750.3 |  |  |  |  | 7.95 | 42.39 | 24.53 | 1.29 | 17.82 | 99.4 | [34 empty] | 18 |  |  | 33 |  |  | 1125.5
54 | 13 | HLIA43 | 61.06 | 19.9 | 5.17 | 1.69 | 2.55 |  | 42.5 | 264.3 | 170 | 0.64 | [5 empty] | 450.2 |  |  |  |  | 675.3 | [7 empty] | 750.3 |  |  |  |  | 7.95 | 42.39 | 24.53 | 1.29 | 17.82 | 149.1 | [34 empty] | 18 |  |  | 30.8 |  |  | 1125.5
55 | 13 | HLIIA0 | 61.06 | 19.9 | 5.17 | 1.69 | 2.55 |  | 42.5 | 378 | 170 | 0.45 | [5 empty] | 450.2 |  |  |  |  | 675.3 | [7 empty] | 750.3 |  |  |  |  | 27.39 | 38.71 | 16.46 | 1.34 | 6.21 | 0 | [34 empty] | 15.1 |  |  | 41 |  |  | 1125.5
56 | 13 | HLIIA25 | 61.06 | 19.9 | 5.17 | 1.69 | 2.55 |  | 42.5 | 302.4 | 170 | 0.56 | [5 empty] | 450.2 |  |  |  |  | 675.3 | [7 empty] | 750.3 |  |  |  |  | 27.39 | 38.71 | 16.46 | 1.34 | 6.21 | 99.4 | [34 empty] | 15 |  |  | 36 |  |  | 1125.5
57 | 13 | HLIIA43 | 61.06 | 19.9 | 5.17 | 1.69 | 2.55 |  | 42.5 | 264.3 | 170 | 0.64 | [5 empty] | 450.2 |  |  |  |  | 675.3 | [7 empty] | 750.3 |  |  |  |  | 27.39 | 38.71 | 16.46 | 1.34 | 6.21 | 149.1 | [34 empty] | 15 |  |  | 35.9 |  |  | 1125.5
58 | 13 | HLIIIA0 | 61.06 | 19.9 | 5.17 | 1.69 | 2.55 |  | 42.5 | 378 | 170 | 0.45 | [5 empty] | 450.2 |  |  |  |  | 675.3 | [7 empty] | 750.3 |  |  |  |  | 7.86 | 40.93 | 24.79 | 1.18 | 19.16 | 0 | [34 empty] | 15.7 |  |  | 41 |  |  | 1125.5
59 | 13 | HLIIIA25 | 61.06 | 19.9 | 5.17 | 1.69 | 2.55 |  | 42.5 | 302.4 | 170 | 0.56 | [5 empty] | 450.2 |  |  |  |  | 675.3 | [7 empty] | 750.3 |  |  |  |  | 7.86 | 40.93 | 24.79 | 1.18 | 19.16 | 99.4 | [34 empty] | 15.1 |  |  | 38 |  |  | 1125.5
60 | 13 | HLIIIA43 | 61.06 | 19.9 | 5.17 | 1.69 | 2.55 |  | 42.5 | 264.3 | 170 | 0.64 | [5 empty] | 450.2 |  |  |  |  | 675.3 | [7 empty] | 750.3 |  |  |  |  | 7.86 | 40.93 | 24.79 | 1.18 | 19.16 | 149.1 | [34 empty] | 15.1 |  |  | 37 |  |  | 1125.5
61 | 13 | HLIB0 | 61.21 | 19.33 | 5.07 | 1.86 | 2.21 |  | 52.5 | 283.3 | 170 | 0.6 | [5 empty] | 463.6 |  |  |  |  | 695.3 | [7 empty] | 772.6 |  |  |  |  | 7.95 | 42.39 | 24.53 | 1.29 | 17.82 | 0 | [34 empty] | 27.5 |  |  | 28 |  |  | 1158.9
62 | 13 | HLIB25 | 61.21 | 19.33 | 5.07 | 1.86 | 2.21 |  | 52.5 | 226.6 | 170 | 0.75 | [5 empty] | 463.6 |  |  |  |  | 695.3 | [7 empty] | 772.6 |  |  |  |  | 7.95 | 42.39 | 24.53 | 1.29 | 17.82 | 74 | [34 empty] | 38 |  |  | 23 |  |  | 1158.9
63 | 13 | HLIB43 | 61.21 | 19.33 | 5.07 | 1.86 | 2.21 |  | 52.5 | 198.1 | 170 | 0.86 | [5 empty] | 463.6 |  |  |  |  | 695.3 | [7 empty] | 772.6 |  |  |  |  | 7.95 | 42.39 | 24.53 | 1.29 | 17.82 | 111.3 | [34 empty] | 37 |  |  | 23 |  |  | 1158.9
64 | 13 | HLIIB0 | 61.21 | 19.33 | 5.07 | 1.86 | 2.21 |  | 52.5 | 283.3 | 170 | 0.6 | [5 empty] | 463.6 |  |  |  |  | 695.3 | [7 empty] | 772.6 |  |  |  |  | 27.39 | 38.71 | 16.46 | 1.34 | 6.21 | 0 | [34 empty] | 27.8 |  |  | 27.5 |  |  | 1158.9
65 | 13 | HLIIB25 | 61.21 | 19.33 | 5.07 | 1.86 | 2.21 |  | 52.5 | 226.6 | 170 | 0.75 | [5 empty] | 463.6 |  |  |  |  | 695.3 | [7 empty] | 772.6 |  |  |  |  | 27.39 | 38.71 | 16.46 | 1.34 | 6.21 | 74 | [34 empty] | 28 |  |  | 23 |  |  | 1158.9
66 | 13 | HLIIB43 | 61.21 | 19.33 | 5.07 | 1.86 | 2.21 |  | 52.5 | 198.1 | 170 | 0.86 | [5 empty] | 463.6 |  |  |  |  | 695.3 | [7 empty] | 772.6 |  |  |  |  | 27.39 | 38.71 | 16.46 | 1.34 | 6.21 | 111.3 | [34 empty] | 28 |  |  | 23 |  |  | 1158.9
67 | 13 | HLIIIB0 | 61.21 | 19.33 | 5.07 | 1.86 | 2.21 |  | 52.5 | 283.3 | 170 | 0.6 | [5 empty] | 463.6 |  |  |  |  | 695.3 | [7 empty] | 772.6 |  |  |  |  | 7.86 | 40.93 | 24.79 | 1.18 | 19.16 | 0 | [34 empty] | 27 |  |  | 28 |  |  | 1158.9
68 | 13 | HLIIIB25 | 61.21 | 19.33 | 5.07 | 1.86 | 2.21 |  | 52.5 | 226.6 | 170 | 0.75 | [5 empty] | 463.6 |  |  |  |  | 695.3 | [7 empty] | 772.6 |  |  |  |  | 7.86 | 40.93 | 24.79 | 1.18 | 19.16 | 74 | [34 empty] | 26.8 |  |  | 24.5 |  |  | 1158.9
69 | 13 | HLIIIB43 | 61.21 | 19.33 | 5.07 | 1.86 | 2.21 |  | 52.5 | 198.1 | 170 | 0.86 | [5 empty] | 463.6 |  |  |  |  | 695.3 | [7 empty] | 772.6 |  |  |  |  | 7.86 | 40.93 | 24.79 | 1.18 | 19.16 | 111.3 | [34 empty] | 25 |  |  | 24.5 |  |  | 1158.9
70 | 13 | HMIA0 | 61.06 | 19.9 | 5.17 | 1.69 | 2.55 |  | 42.5 | 378 | 170 | 0.45 | [5 empty] | 450.2 |  |  |  |  | 675.3 | [7 empty] | 750.3 |  |  |  |  | 7.95 | 42.39 | 24.53 | 1.29 | 17.82 | 0 | [34 empty] | 12 |  |  | 46.2 |  |  | 1125.5
71 | 13 | HMIA25 | 61.06 | 19.9 | 5.17 | 1.69 | 2.55 |  | 42.5 | 302.4 | 170 | 0.56 | [5 empty] | 450.2 |  |  |  |  | 675.3 | [7 empty] | 750.3 |  |  |  |  | 7.95 | 42.39 | 24.53 | 1.29 | 17.82 | 99.4 | [34 empty] | 12.5 |  |  | 39.8 |  |  | 1125.5
72 | 13 | HMIA43 | 61.06 | 19.9 | 5.17 | 1.69 | 2.55 |  | 42.5 | 264.3 | 170 | 0.64 | [5 empty] | 450.2 |  |  |  |  | 675.3 | [7 empty] | 750.3 |  |  |  |  | 7.95 | 42.39 | 24.53 | 1.29 | 17.82 | 149.1 | [34 empty] | 11.7 |  |  | 32 |  |  | 1125.5
73 | 13 | HMIIA0 | 61.06 | 19.9 | 5.17 | 1.69 | 2.55 |  | 42.5 | 378 | 170 | 0.45 | [5 empty] | 450.2 |  |  |  |  | 675.3 | [7 empty] | 750.3 |  |  |  |  | 27.39 | 38.71 | 16.46 | 1.34 | 6.21 | 0 | [34 empty] | 12 |  |  | 46.2 |  |  | 1125.5
74 | 13 | HMIIA25 | 61.06 | 19.9 | 5.17 | 1.69 | 2.55 |  | 42.5 | 302.4 | 170 | 0.56 | [5 empty] | 450.2 |  |  |  |  | 675.3 | [7 empty] | 750.3 |  |  |  |  | 27.39 | 38.71 | 16.46 | 1.34 | 6.21 | 99.4 | [34 empty] | 12 |  |  | 39.7 |  |  | 1125.5
75 | 13 | HMIIA43 | 61.06 | 19.9 | 5.17 | 1.69 | 2.55 |  | 42.5 | 264.3 | 170 | 0.64 | [5 empty] | 450.2 |  |  |  |  | 675.3 | [7 empty] | 750.3 |  |  |  |  | 27.39 | 38.71 | 16.46 | 1.34 | 6.21 | 149.1 | [34 empty] | 9 |  |  | 38 |  |  | 1125.5
76 | 13 | HMIIIA0 | 61.06 | 19.9 | 5.17 | 1.69 | 2.55 |  | 42.5 | 378 | 170 | 0.45 | [5 empty] | 450.2 |  |  |  |  | 675.3 | [7 empty] | 750.3 |  |  |  |  | 7.86 | 40.93 | 24.79 | 1.18 | 19.16 | 0 | [34 empty] | 12 |  |  | 46.2 |  |  | 1125.5
77 | 13 | HMIIIA25 | 61.06 | 19.9 | 5.17 | 1.69 | 2.55 |  | 42.5 | 302.4 | 170 | 0.56 | [5 empty] | 450.2 |  |  |  |  | 675.3 | [7 empty] | 750.3 |  |  |  |  | 7.86 | 40.93 | 24.79 | 1.18 | 19.16 | 99.4 | [34 empty] | 13.8 |  |  | 41.7 |  |  | 1125.5
78 | 13 | HMIIIA43 | 61.06 | 19.9 | 5.17 | 1.69 | 2.55 |  | 42.5 | 264.3 | 170 | 0.64 | [5 empty] | 450.2 |  |  |  |  | 675.3 | [7 empty] | 750.3 |  |  |  |  | 7.86 | 40.93 | 24.79 | 1.18 | 19.16 | 149.1 | [34 empty] | 14 |  |  | 40 |  |  | 1125.5
79 | 13 | HMIB0 | 61.21 | 19.33 | 5.07 | 1.86 | 2.21 |  | 52.5 | 283.3 | 170 | 0.6 | [5 empty] | 463.6 |  |  |  |  | 695.3 | [7 empty] | 772.6 |  |  |  |  | 7.95 | 42.39 | 24.53 | 1.29 | 17.82 | 0 | [34 empty] | 21 |  |  | 32 |  |  | 1158.9
80 | 13 | HMIB25 | 61.21 | 19.33 | 5.07 | 1.86 | 2.21 |  | 52.5 | 226.6 | 170 | 0.75 | [5 empty] | 463.6 |  |  |  |  | 695.3 | [7 empty] | 772.6 |  |  |  |  | 7.95 | 42.39 | 24.53 | 1.29 | 17.82 | 99.4 | [34 empty] | 21.3 |  |  | 28.3 |  |  | 1158.9
81 | 13 | HMIB43 | 61.21 | 19.33 | 5.07 | 1.86 | 2.21 |  | 52.5 | 198.1 | 170 | 0.86 | [5 empty] | 463.6 |  |  |  |  | 695.3 | [7 empty] | 772.6 |  |  |  |  | 7.95 | 42.39 | 24.53 | 1.29 | 17.82 | 149.1 | [34 empty] | 21.5 |  |  | 23 |  |  | 1158.9
82 | 13 | HMIIB0 | 61.21 | 19.33 | 5.07 | 1.86 | 2.21 |  | 52.5 | 283.3 | 170 | 0.6 | [5 empty] | 463.6 |  |  |  |  | 695.3 | [7 empty] | 772.6 |  |  |  |  | 27.39 | 38.71 | 16.46 | 1.34 | 6.21 | 0 | [34 empty] | 21.5 |  |  | 32 |  |  | 1158.9
83 | 13 | HMIIB25 | 61.21 | 19.33 | 5.07 | 1.86 | 2.21 |  | 52.5 | 226.6 | 170 | 0.75 | [5 empty] | 463.6 |  |  |  |  | 695.3 | [7 empty] | 772.6 |  |  |  |  | 27.39 | 38.71 | 16.46 | 1.34 | 6.21 | 99.4 | [34 empty] | 24.1 |  |  | 36.5 |  |  | 1158.9
84 | 13 | HMIIB43 | 61.21 | 19.33 | 5.07 | 1.86 | 2.21 |  | 52.5 | 198.1 | 170 | 0.86 | [5 empty] | 463.6 |  |  |  |  | 695.3 | [7 empty] | 772.6 |  |  |  |  | 27.39 | 38.71 | 16.46 | 1.34 | 6.21 | 149.1 | [34 empty] | 21.5 |  |  | 36.4 |  |  | 1158.9
85 | 13 | HMIIIB0 | 61.21 | 19.33 | 5.07 | 1.86 | 2.21 |  | 52.5 | 283.3 | 170 | 0.6 | [5 empty] | 463.6 |  |  |  |  | 695.3 | [7 empty] | 772.6 |  |  |  |  | 7.86 | 40.93 | 24.79 | 1.18 | 19.16 | 0 | [34 empty] | 21.8 |  |  | 32 |  |  | 1158.9
86 | 13 | HMIIIB25 | 61.21 | 19.33 | 5.07 | 1.86 | 2.21 |  | 52.5 | 226.6 | 170 | 0.75 | [5 empty] | 463.6 |  |  |  |  | 695.3 | [7 empty] | 772.6 |  |  |  |  | 7.86 | 40.93 | 24.79 | 1.18 | 19.16 | 99.4 | [34 empty] | 21.8 |  |  | 36.8 |  |  | 1158.9
87 | 13 | HMIIIB43 | 61.21 | 19.33 | 5.07 | 1.86 | 2.21 |  | 52.5 | 198.1 | 170 | 0.86 | [5 empty] | 463.6 |  |  |  |  | 695.3 | [7 empty] | 772.6 |  |  |  |  | 7.86 | 40.93 | 24.79 | 1.18 | 19.16 | 149.1 | [34 empty] | 22 |  |  | 36.6 |  |  | 1158.9
88 | 19 | Plain | 63 | 21 | 3.61 | 3.26 | 3.47 |  |  | 480 | 192 | 0.4 | [12 empty] | 1066 | [5 empty] | 661 |  |  |  |  | 7.32 | 58.4 | 23.8 | 1.11 | 4.19 | 0 | [20 empty] | 0 | [7 empty] | 9.9 | [5 empty] | 10.7 |  | 4230 | 55.5 | Electrically driven chloride ion transport in blended binder concretes: Insights from experiments and numerical simulations | Electrically driven chloride ion transport in blended binder concretes: Insights from experiments and numerical simulations | 1066
89 | 19 | LS20 | 63 | 21 | 3.61 | 3.26 | 3.47 |  |  | 395 | 158 | 0.4 | [12 empty] | 1065 | [5 empty] | 660 |  |  |  |  | 7.32 | 58.4 | 23.8 | 1.11 | 4.19 | 0 | [20 empty] | 85 | [7 empty] | 12.2 | [5 empty] | 10.6 |  | 5950 | 54 |  |  | 1065
90 | 19 | FA20 | 63 | 21 | 3.61 | 3.26 | 3.47 |  |  | 399 | 159.6 | 0.4 | [12 empty] | 1065 | [5 empty] | 660 |  |  |  |  | 7.32 | 58.4 | 23.8 | 1.11 | 4.19 | 80 | [20 empty] | 0 | [7 empty] | 12.7 | [5 empty] | 7.7 |  | 7450 | 50 |  |  | 1065
91 | 19 | LS10FA10 | 63 | 21 | 3.61 | 3.26 | 3.47 |  |  | 397 | 158.8 | 0.4 | [12 empty] | 1065 | [5 empty] | 660 |  |  |  |  | 7.32 | 58.4 | 23.8 | 1.11 | 4.19 | 40 | [20 empty] | 43 | [7 empty] | 12.1 | [5 empty] | 9.1 |  | 5730 | 50 |  |  | 1065
92 | 19 | LS35 | 63 | 21 | 3.61 | 3.26 | 3.47 |  |  | 327 | 130.8 | 0.4 | [12 empty] | 1061 | [5 empty] | 658 |  |  |  |  | 7.32 | 58.4 | 23.8 | 1.11 | 4.19 | 0 | [20 empty] | 151 | [7 empty] | 13.2 | [5 empty] | 18.1 |  | 4370 | 44 |  |  | 1061
93 | 19 | FA35 | 63 | 21 | 3.61 | 3.26 | 3.47 |  |  | 333 | 133.2 | 0.4 | [12 empty] | 1061 | [5 empty] | 658 |  |  |  |  | 7.32 | 58.4 | 23.8 | 1.11 | 4.19 | 145 | [20 empty] | 0 | [7 empty] | 13.2 | [5 empty] | 10.5 |  | 4670 | 43.6 |  |  | 1061
94 | 19 | LS10FA25 | 63 | 21 | 3.61 | 3.26 | 3.47 |  |  | 331 | 132.4 | 0.4 | [12 empty] | 1060 | [5 empty] | 657 |  |  |  |  | 7.32 | 58.4 | 23.8 | 1.11 | 4.19 | 103 | [20 empty] | 44 | [7 empty] | 13.6 | [5 empty] | 13.2 |  | 4320 | 43.4 |  |  | 1060
95 | 19 | LS20FA15 | 63 | 21 | 3.61 | 3.26 | 3.47 |  |  | 330 | 132 | 0.4 | [12 empty] | 1062 | [5 empty] | 659 |  |  |  |  | 7.32 | 58.4 | 23.8 | 1.11 | 4.19 | 61 | [20 empty] | 87 | [13 empty] | 15 |  | 1750 | 43 |  |  | 1062
96 | 20 | plain | 61.9 | 20.2 | 4.7 | 2.6 | 3 |  |  | 430 | 172 | 0.4 | [12 empty] | 1058 | [5 empty] | 743 |  |  |  |  | 5.86 | 50.24 | 28.78 | 1.74 | 5.72 | 0 | [21 empty] | 1.91 | 93.4 | 0.42 | 0 | 0.52 |  | 0 | [6 empty] | 9.94 |  |  |  | Electrical impedance analysis based quantification of microstructural changes in concretes due to non-steady state chloride migration | Jitendra Jaina, Narayanan Neithalath | 1058
97 | 20 | FA10 | 61.9 | 20.2 | 4.7 | 2.6 | 3 |  |  | 387 | 154.8 | 0.4 | [12 empty] | 1054 | [5 empty] | 735 |  |  |  |  | 5.86 | 50.24 | 28.78 | 1.74 | 5.72 | 43 | [21 empty] | 1.91 | 93.4 | 0.42 | 0 | 0.52 |  | 0 | [6 empty] | 9.15 | [5 empty] | 1054
98 | 20 | FA20 | 61.9 | 20.2 | 4.7 | 2.6 | 3 |  |  | 344 | 137.6 | 0.4 | [12 empty] | 1050 | [5 empty] | 730 |  |  |  |  | 5.86 | 50.24 | 28.78 | 1.74 | 5.72 | 86 | [21 empty] | 1.91 | 93.4 | 0.42 | 0 | 0.52 |  | 0 | [6 empty] | 7.2 | [5 empty] | 1050
99 | 20 | SF6 | 61.9 | 20.2 | 4.7 | 2.6 | 3 |  |  | 404 | 161.6 | 0.4 | [12 empty] | 1053 | [5 empty] | 738 |  |  |  |  | 5.86 | 50.24 | 28.78 | 1.74 | 5.72 | 0 | [21 empty] | 1.91 | 93.4 | 0.42 | 0 | 0.52 |  | 26 | [6 empty] | 5.14 | [5 empty] | 1053
100 | 20 | SF9 | 61.9 | 20.2 | 4.7 | 2.6 | 3 |  |  | 391 | 156.4 | 0.4 | [12 empty] | 1053 | [5 empty] | 730 |  |  |  |  | 5.86 | 50.24 | 28.78 | 1.74 | 5.72 | 0 | [21 empty] | 1.91 | 93.4 | 0.42 | 0 | 0.52 |  | 39 | [6 empty] | 3.95 | [5 empty] | 1053
101 | 26 | HP-CC | 64.49 | 20.54 | 6.06 | 1.72 | 2.77 |  | 42.5 | 485 | 145 | 0.3 |  | 1.1 |  |  |  | 1150 | [12 empty] | 689 |  |  |  |  | 2.38 | 50.7 | 28.8 | 1.39 | 8.8 | 0 |  |  | 41.21 | 35.76 | 13.96 | 8.18 | 0.25 | 0 | [13 empty] | 0.3 | 92 | 0.7 | 0.2 | 1.2 |  | 0 | 3.5 | [5 empty] | 3.1 |  |  | 100 | Mechanical and durability properties of high performance concretes containing supplementary cementitious materials | A. Elahi, P.A.M. Basheer, S.V. Nanukuttan, Q.U.Z. Khan | 1150
102 | 26 | HP-SF7.5 | 64.49 | 20.54 | 6.06 | 1.72 | 2.77 |  | 42.5 | 449 | 145 | 0.3 |  | 1.35 |  |  |  | 1150 | [12 empty] | 673 |  |  |  |  | 2.38 | 50.7 | 28.8 | 1.39 | 8.8 | 0 |  |  | 41.21 | 35.76 | 13.96 | 8.18 | 0.25 | 0 | [13 empty] | 0.3 | 92 | 0.7 | 0.2 | 1.2 |  | 36 | 3 | [5 empty] | 0.75 |  |  | 117.3 |  |  | 1150
103 | 26 | HP-SF15 | 64.49 | 20.54 | 6.06 | 1.72 | 2.77 |  | 42.5 | 412 | 145 | 0.3 |  | 1.75 |  |  |  | 1150 | [12 empty] | 652 |  |  |  |  | 2.38 | 50.7 | 28.8 | 1.39 | 8.8 | 0 |  |  | 41.21 | 35.76 | 13.96 | 8.18 | 0.25 | 0 | [13 empty] | 0.3 | 92 | 0.7 | 0.2 | 1.2 |  | 73 | 2.5 | [5 empty] | 0.65 |  |  | 120.8 |  |  | 1150
104 | 26 | HP-BS50 | 64.49 | 20.54 | 6.06 | 1.72 | 2.77 |  | 42.5 | 243 | 145 | 0.3 |  | 1.75 |  |  |  | 1150 | [12 empty] | 676 |  |  |  |  | 2.38 | 50.7 | 28.8 | 1.39 | 8.8 | 0 |  |  | 41.21 | 35.76 | 13.96 | 8.18 | 0.25 | 243 | [13 empty] | 0.3 | 92 | 0.7 | 0.2 | 1.2 |  | 0 | 2.75 | [5 empty] | 1 |  |  | 98.6 |  |  | 1150
105 | 26 | HP-BS70 | 64.49 | 20.54 | 6.06 | 1.72 | 2.77 |  | 42.5 | 146 | 145 | 0.3 |  | 3 |  |  |  | 1150 | [12 empty] | 665 |  |  |  |  | 2.38 | 50.7 | 28.8 | 1.39 | 8.8 | 0 |  |  | 41.21 | 35.76 | 13.96 | 8.18 | 0.25 | 340 | [13 empty] | 0.3 | 92 | 0.7 | 0.2 | 1.2 |  | 0 | 2.5 | [5 empty] | 0.89 |  |  | 74.3 |  |  | 1150
106 | 26 | HP-SF+BS50 | 64.49 | 20.54 | 6.06 | 1.72 | 2.77 |  | 42.5 | 206 | 145 | 0.3 |  | 2.5 |  |  |  | 1150 | [12 empty] | 657 |  |  |  |  | 2.38 | 50.7 | 28.8 | 1.39 | 8.8 | 0 |  |  | 41.21 | 35.76 | 13.96 | 8.18 | 0.25 | 243 | [13 empty] | 0.3 | 92 | 0.7 | 0.2 | 1.2 |  | 36 | 2.75 | [5 empty] | 0.2 |  |  | 105.8 |  |  | 1150
107 | 26 | HP-FA20 | 64.49 | 20.54 | 6.06 | 1.72 | 2.77 |  | 42.5 | 388 | 145 | 0.3 |  | 1.75 |  |  |  | 1150 | [12 empty] | 668 |  |  |  |  | 2.38 | 50.7 | 28.8 | 1.39 | 8.8 | 97 |  |  | 41.21 | 35.76 | 13.96 | 8.18 | 0.25 | 0 | [13 empty] | 0.3 | 92 | 0.7 | 0.2 | 1.2 |  | 0 | 3 | [5 empty] | 1.35 |  |  | 79.5 |  |  | 1150
108 | 26 | HP-FA40 | 64.49 | 20.54 | 6.06 | 1.72 | 2.77 |  | 42.5 | 291 | 145 | 0.3 |  | 1.75 |  |  |  | 1150 | [12 empty] | 646 |  |  |  |  | 2.38 | 50.7 | 28.8 | 1.39 | 8.8 | 194 |  |  | 41.21 | 35.76 | 13.96 | 8.18 | 0.25 | 0 | [13 empty] | 0.3 | 92 | 0.7 | 0.2 | 1.2 |  | 0 | 2.5 | [5 empty] | 1.65 |  |  | 58 |  |  | 1150
109 | 26 | HP-SF+FA20 | 64.49 | 20.54 | 6.06 | 1.72 | 2.77 |  | 42.5 | 352 | 145 | 0.3 |  | 1.75 |  |  |  | 1150 | [12 empty] | 652 |  |  |  |  | 2.38 | 50.7 | 28.8 | 1.39 | 8.8 | 97 |  |  | 41.21 | 35.76 | 13.96 | 8.18 | 0.25 | 0 | [13 empty] | 0.3 | 92 | 0.7 | 0.2 | 1.2 |  | 36 | 2.5 | [5 empty] | 0.65 |  |  | 94.3 |  |  | 1150
110 | 26 | HP-SF+FA40 | 64.49 | 20.54 | 6.06 | 1.72 | 2.77 |  | 42.5 | 255 | 145 | 0.3 |  | 2.25 |  |  |  | 1150 | [12 empty] | 633 |  |  |  |  | 2.38 | 50.7 | 28.8 | 1.39 | 8.8 | 194 |  |  | 41.21 | 35.76 | 13.96 | 8.18 | 0.25 | 0 | [13 empty] | 0.3 | 92 | 0.7 | 0.2 | 1.2 |  | 36 | 2.5 | [5 empty] | 0.55 |  |  | 76 |  |  | 1150
130 | 51 | cement | 63.68 | 20.9 | 4.82 | 1.88 | 4.05 |  | 42.5 | 390 | 195 | 0.5 | [8 empty] | 1180 | [8 empty] | 2.7 | 633 | [44 empty] | 3.05 |  |  |  | Comparisons of instantaneous chloride diffusion coefficients determined by RCM method and chloride natural diffusion test | Yuanzhan Wang, Kun Fu | 1180
156 | 75 | PC | 63.9 | 20.2 | 4.9 | 2 | 2.8 |  |  | 400 | 160 | 0.4 | [12 empty] | 1184 | [8 empty] | 1100 |  | 1.61 | 51.8 | 26.4 | 1.17 | 13.2 | 0 | [28 empty] | 15 | [5 empty] | 4.1 |  | 3443 | 28.5 | Compressive strength and durability properties of high volume fly ash (HVFA) concretes containing ultrafine fly ash (UFFA) | Faiz U.A. Shaikh, Steve W.M. Supit | 1184
157 | 75 | FA40 | 63.9 | 20.2 | 4.9 | 2 | 2.8 |  |  | 240 | 160 | 0.67 | [12 empty] | 1184 | [8 empty] | 1100 |  | 1.61 | 51.8 | 26.4 | 1.17 | 13.2 | 160 | [28 empty] | 13 | [5 empty] | 3.16 |  | 4996 | 26 |  |  | 1184
158 | 75 | FA60 | 63.9 | 20.2 | 4.9 | 2 | 2.8 |  |  | 160 | 160 | 1 | [12 empty] | 1184 | [8 empty] | 1100 |  | 1.61 | 51.8 | 26.4 | 1.17 | 13.2 | 240 | [28 empty] | 15 | [5 empty] | 3.57 |  | 6076 | 20 |  |  | 1184
159 | 75 | UFFA8 | 63.9 | 20.2 | 4.9 | 2 | 2.8 |  |  | 368 | 160 | 0.43 | [12 empty] | 1184 | [8 empty] | 1100 |  | 0.9 | 73.4 | 17.7 | 0.6 | 4.4 |  | 32 | [27 empty] | 12 | [5 empty] | 1.28 |  | 2775 | 45 |  |  | 1184
161 | 75 | FA32.UFFA8 | 63.9 | 20.2 | 4.9 | 2 | 2.8 |  |  | 240 | 160 | 0.67 | [12 empty] | 1184 | [8 empty] | 1100 |  | 1.61 | 51.8 | 26.4 | 1.17 | 13.2 | 128 | 32 | [27 empty] | 11 | [5 empty] | 1.6 |  | 2459 | 28 |  |  | 1184
162 | 75 | FA52.UFFA8 | 63.9 | 20.2 | 4.9 | 2 | 2.8 |  |  | 160 | 160 | 1 | [12 empty] | 1184 | [8 empty] | 1100 |  | 1.61 | 51.8 | 26.4 | 1.17 | 13.2 | 208 | 32 | [27 empty] | 13 | [5 empty] | 2.7 |  | 5617 | 20 |  |  | 1184
305 | 98 | H28 | 52.68 | 27.07 | 9.14 | 5.13 | 1.96 |  | 46 | 400 | 145 | 0.36 |  | 1 | [6 empty] | 1005 | [9 empty] | 839 | [38 empty] | 14.03 | [5 empty] | 3.068 |  |  | 38.17 | Effect of curing environments on strength, porosity and chloride ingress resistance of blast furnace slag cement concretes: A construction site study | How-Ji Chen,Shao-Siang Huang,Chao-Wei Tang,M.A.Malek | 1005
306 | 98 | HS34 | 52.68 | 27.07 | 9.14 | 5.13 | 1.96 |  | 46 | 475 | 160 | 0.34 |  | 1.5 | [6 empty] | 839 | [9 empty] | 898 | [38 empty] | 9.32 | [5 empty] | 1.776 |  |  | 40.92 |  |  | 839
307 | 98 | H34 | 52.68 | 27.07 | 9.14 | 5.13 | 1.96 |  | 46 | 455 | 150 | 0.33 |  | 1 | [6 empty] | 971 | [9 empty] | 808 | [38 empty] | 10.66 | [5 empty] | 2.831 |  |  | 42.88 |  |  | 971
308 | 98 | O28 | 64.03 | 20.88 | 5.29 | 1.24 | 3.21 |  | 42 | 400 | 145 | 0.36 |  | 1 | [6 empty] | 1005 | [9 empty] | 853 | [38 empty] | 14.51 | [5 empty] | 1.199 |  |  | 45.72 |  |  | 1005
309 | 98 | OS34 | 64.03 | 20.88 | 5.29 | 1.24 | 3.21 |  | 42 | 475 | 160 | 0.34 |  | 1.5 | [6 empty] | 839 | [9 empty] | 915 | [38 empty] | 11.69 | [5 empty] | 9.273 |  |  | 43.22 |  |  | 839
310 | 98 | O34 | 64.03 | 20.88 | 5.29 | 1.24 | 3.21 |  | 42 | 455 | 150 | 0.33 |  | 1 | [6 empty] | 971 | [9 empty] | 824 | [38 empty] | 10.31 | [5 empty] | 9.688 |  |  | 45.47 |  |  | 971
327 | 106 | CTL0.5 | 65.3 | 20.8 | 4.3 | 2.17 | 2.2 | 3200 |  | 375 | 187.5 | 0.5 |  | 0 |  |  |  |  | 785 | [11 empty] | 959 | [12 empty] | 34.8 | 37.5 | 6.4 | 8.6 | 0.51 | 0 | [26 empty] | 18 |  | 5160 | 44 | Studying effects of low-reactivity GGBFS on chloride resistance of conventional and high strength concretes | A. A. Ramezanianpour . A. Kazemian . M. A. Moghaddam . F. Moodi . A. M. Ramezanianpour | 785
328 | 106 | CTL0.4 | 65.3 | 20.8 | 4.3 | 2.17 | 2.2 | 3200 |  | 375 | 150 | 0.4 |  | 0.36 |  |  |  |  | 828 | [11 empty] | 1012 | [12 empty] | 34.8 | 37.5 | 6.4 | 8.6 | 0.51 | 0 | [26 empty] | 16.2 |  | 4244 | 51 |  |  | 828
329 | 106 | CTL0.35 | 65.3 | 20.8 | 4.3 | 2.17 | 2.2 | 3200 |  | 375 | 131.25 | 0.35 |  | 0.52 |  |  |  |  | 850 | [11 empty] | 1038 | [12 empty] | 34.8 | 37.5 | 6.4 | 8.6 | 0.51 | 0 | [26 empty] | 13.9 |  | 4349 | 60.5 |  |  | 850
330 | 106 | S1-0.5(20) | 65.3 | 20.8 | 4.3 | 2.17 | 2.2 | 3200 |  | 300 | 150 | 0.5 |  | 0 |  |  |  |  | 782 | [11 empty] | 955 | [12 empty] | 34.8 | 37.5 | 6.4 | 8.6 | 0.51 | 75 | [26 empty] | 17.9 |  | 3690 | 38 |  |  | 782
331 | 106 | S1-0.4(20) | 65.3 | 20.8 | 4.3 | 2.17 | 2.2 | 3200 |  | 300 | 120 | 0.4 |  | 0.3 |  |  |  |  | 825 | [11 empty] | 1008 | [12 empty] | 34.8 | 37.5 | 6.4 | 8.6 | 0.51 | 75 | [26 empty] | 16 |  | 3494 | 44 |  |  | 825
332 | 106 | S1-0.35(20) | 65.3 | 20.8 | 4.3 | 2.17 | 2.2 | 3200 |  | 300 | 105 | 0.35 |  | 0.52 |  |  |  |  | 847 | [11 empty] | 1035 | [12 empty] | 34.8 | 37.5 | 6.4 | 8.6 | 0.51 | 75 | [26 empty] | 13.6 |  | 3513 | 58 |  |  | 847
333 | 106 | S2-0.5(20) | 65.3 | 20.8 | 4.3 | 2.17 | 2.2 | 3200 |  | 300 | 150 | 0.5 |  | 0.12 |  |  |  |  | 782 | [11 empty] | 955 | [12 empty] | 34.8 | 37.5 | 6.4 | 8.6 | 0.51 | 75 | [26 empty] | 13.1 |  | 3042 | 41 |  |  | 782
334 | 106 | S2-0.5(20) | 65.3 | 20.8 | 4.3 | 2.17 | 2.2 | 3200 |  | 300 | 120 | 0.4 |  | 0.4 |  |  |  |  | 825 | [11 empty] | 1008 | [12 empty] | 34.8 | 37.5 | 6.4 | 8.6 | 0.51 | 75 | [26 empty] | 16.2 |  | 3120 | 49.5 |  |  | 825
335 | 106 | S2-0.5(20) | 65.3 | 20.8 | 4.3 | 2.17 | 2.2 | 3200 |  | 300 | 105 | 0.35 |  | 0.57 |  |  |  |  | 847 | [11 empty] | 1035 | [12 empty] | 34.8 | 37.5 | 6.4 | 8.6 | 0.51 | 75 | [26 empty] | 13.3 |  | 3211 | 60 |  |  | 847
343 | 115 | C | 62.28 | 21.08 | 5.47 | 1.73 | 3.96 |  | 42.5 | 450 | 157.5 | 0.35 |  | 0.6 | [10 empty] | 1105.5 |  |  |  |  | 2.82 | 737 |  |  |  |  | 2.93 | 65.5 | 20.6 | 2.23 | 4.61 | 0 | [34 empty] | 0.243 |  |  | 45.1 | Effect of fly ash and repeated loading on diffusion coefficient in chloride migration test | Wu-man Zhang | 1105.5
344 | 115 | F20 | 62.28 | 21.08 | 5.47 | 1.73 | 3.96 |  | 42.5 | 360 | 157.5 | 0.35 |  | 0.75 | [10 empty] | 1105.5 |  |  |  |  | 2.82 | 737 |  |  |  |  | 2.93 | 65.5 | 20.6 | 2.23 | 4.61 | 90 | [34 empty] | 0.26 |  |  | 38.8 |  |  | 1105.5
345 | 115 | F30 | 62.28 | 21.08 | 5.47 | 1.73 | 3.96 |  | 42.5 | 315 | 157.5 | 0.35 |  | 10.5 | [10 empty] | 1105.5 |  |  |  |  | 2.82 | 737 |  |  |  |  | 2.93 | 65.5 | 20.6 | 2.23 | 4.61 | 135 | [34 empty] | 0.276 |  |  | 29.8 |  |  | 1105.5
346 | 115 | F40 | 62.28 | 21.08 | 5.47 | 1.73 | 3.96 |  | 42.5 | 270 | 157.5 | 0.35 |  | 12.2 | [10 empty] | 1105.5 |  |  |  |  | 2.82 | 737 |  |  |  |  | 2.93 | 65.5 | 20.6 | 2.23 | 4.61 | 180 | [34 empty] | 0.564 |  |  | 27.3 |  |  | 1105.5
347 | 124 | Control | 63.22 | 22.6 | 4.12 | 2.7 | 3.51 |  |  | 420 | 159.6 | 0.38 |  | 0.44 | [6 empty] | 876 | [9 empty] | 876 | [44 empty] | 20 |  | 5400 | 64.5 | Comparing the performance of fine fly ash and silica fume in enhancing the properties of concretes containing fly ash | Alireza Bagheri, Hamed Zanganeh, Hadi Alizadeh | 876
348 | 124 | SF2.5 | 63.22 | 22.6 | 4.12 | 2.7 | 3.51 |  |  | 409.5 | 155.61 | 0.38 |  | 0.48 | [6 empty] | 869 | [9 empty] | 869 | [31 empty] | 0.49 | 94.3 | 1.1 | 0.87 | 0.7 |  | 10.5 | [6 empty] | 15.8 |  | 3200 | 71.5 |  |  | 869
349 | 124 | SF5 | 63.22 | 22.6 | 4.12 | 2.7 | 3.51 |  |  | 399 | 151.62 | 0.38 |  | 0.51 | [6 empty] | 868 | [9 empty] | 868 | [31 empty] | 0.49 | 94.3 | 1.1 | 0.87 | 0.7 |  | 21 | [6 empty] | 9 |  | 2200 | 73.5 |  |  | 868
350 | 124 | SF7.5 | 63.22 | 22.6 | 4.12 | 2.7 | 3.51 |  |  | 388.5 | 147.63 | 0.38 |  | 0.54 | [6 empty] | 865 | [9 empty] | 865 | [31 empty] | 0.49 | 94.3 | 1.1 | 0.87 | 0.7 |  | 31.5 | [6 empty] | 8 |  | 1500 | 76 |  |  | 865
351 | 124 | SF210 | 63.22 | 22.6 | 4.12 | 2.7 | 3.51 |  |  | 378 | 143.64 | 0.38 |  | 0.56 | [6 empty] | 869 | [9 empty] | 869 | [31 empty] | 0.49 | 94.3 | 1.1 | 0.87 | 0.7 |  | 42 | [6 empty] | 7 |  | 1100 | 78 |  |  | 869
352 | 124 | FFA7.5 | 63.22 | 22.6 | 4.12 | 2.7 | 3.51 |  |  | 388.5 | 147.63 | 0.38 |  | 0.4 | [6 empty] | 871 | [9 empty] | 871 |  |  |  |  | 2 | 58.8 | 32.17 | 0.7 | 3.83 | 31.5 | [34 empty] | 24 |  | 4600 | 65 |  |  | 871
353 | 124 | FFA15 | 63.22 | 22.6 | 4.12 | 2.7 | 3.51 |  |  | 357 | 135.66 | 0.38 |  | 0.33 | [6 empty] | 866 | [9 empty] | 866 |  |  |  |  | 2 | 58.8 | 32.17 | 0.7 | 3.83 | 63 | [34 empty] | 25 |  | 4550 | 63 |  |  | 866
354 | 124 | FA15 | 63.22 | 22.6 | 4.12 | 2.7 | 3.51 |  |  | 357 | 135.66 | 0.38 |  | 0.39 | [6 empty] | 865 | [9 empty] | 865 |  |  |  |  | 0.73 | 58.7 | 31.4 | 0.7 | 3.7 | 63 | [34 empty] | 24 |  | 4300 | 80 |  |  | 865
355 | 124 | FA30 | 63.22 | 22.6 | 4.12 | 2.7 | 3.51 |  |  | 294 | 111.72 | 0.38 |  | 0.3 | [6 empty] | 855 | [9 empty] | 855 |  |  |  |  | 0.73 | 58.7 | 31.4 | 0.7 | 3.7 | 126 | [34 empty] | 26.5 |  | 4350 | 65 |  |  | 855
356 | 124 | FA15-SF2.5 | 63.22 | 22.6 | 4.12 | 2.7 | 3.51 |  |  | 346.5 | 131.67 | 0.38 |  | 0.4 | [6 empty] | 864 | [9 empty] | 864 |  |  |  |  | 0.73 | 58.7 | 31.4 | 0.7 | 3.7 | 63 | [21 empty] | 0.49 | 94.3 | 1.1 | 0.87 | 0.7 |  | 10.5 | [6 empty] | 16 |  | 3900 | 61 |  |  | 864
357 | 124 | FA15-SF5 | 63.22 | 22.6 | 4.12 | 2.7 | 3.51 |  |  | 336 | 127.68 | 0.38 |  | 0.42 | [6 empty] | 861 | [9 empty] | 861 |  |  |  |  | 0.73 | 58.7 | 31.4 | 0.7 | 3.7 | 63 | [21 empty] | 0.49 | 94.3 | 1.1 | 0.87 | 0.7 |  | 21 | [6 empty] | 12 |  | 2300 | 73 |  |  | 861
358 | 124 | FA15-SF7.5 | 63.22 | 22.6 | 4.12 | 2.7 | 3.51 |  |  | 325.5 | 123.69 | 0.38 |  | 0.45 | [6 empty] | 860 | [9 empty] | 860 |  |  |  |  | 0.73 | 58.7 | 31.4 | 0.7 | 3.7 | 63 | [21 empty] | 0.49 | 94.3 | 1.1 | 0.87 | 0.7 |  | 31.5 | [6 empty] | 13 |  | 1600 | 71 |  |  | 860
359 | 124 | FA30-SF2.5 | 63.22 | 22.6 | 4.12 | 2.7 | 3.51 |  |  | 283.5 | 107.73 | 0.38 |  | 0.32 | [6 empty] | 853 | [9 empty] | 853 |  |  |  |  | 0.73 | 58.7 | 31.4 | 0.7 | 3.7 | 126 | [21 empty] | 0.49 | 94.3 | 1.1 | 0.87 | 0.7 |  | 10.5 | [6 empty] | 20 |  | 3700 | 60 |  |  | 853
360 | 124 | FA30-SF5 | 63.22 | 22.6 | 4.12 | 2.7 | 3.51 |  |  | 273 | 103.74 | 0.38 |  | 0.33 | [6 empty] | 851 | [9 empty] | 851 |  |  |  |  | 0.73 | 58.7 | 31.4 | 0.7 | 3.7 | 126 | [21 empty] | 0.49 | 94.3 | 1.1 | 0.87 | 0.7 |  | 21 | [6 empty] | 12.5 |  | 3650 | 62 |  |  | 851
361 | 124 | FA30-SF7.5 | 63.22 | 22.6 | 4.12 | 2.7 | 3.51 |  |  | 262.5 | 99.75 | 0.38 |  | 0.34 | [6 empty] | 849 | [9 empty] | 849 |  |  |  |  | 0.73 | 58.7 | 31.4 | 0.7 | 3.7 | 126 | [21 empty] | 0.49 | 94.3 | 1.1 | 0.87 | 0.7 |  | 31.5 | [6 empty] | 15 |  | 3600 | 59 |  |  | 849
362 | 124 | FA15FFA7.5 | 63.22 | 22.6 | 4.12 | 2.7 | 3.51 |  |  | 325.5 | 123.69 | 0.38 |  | 0.32 | [6 empty] | 861 | [9 empty] | 861 |  |  |  |  | 0.73 | 58.7 | 31.4 | 0.7 | 3.7 | 94.5 | [34 empty] | 20 |  | 5300 | 60 |  |  | 861
363 | 124 | FA15FFA15 | 63.22 | 22.6 | 4.12 | 2.7 | 3.51 |  |  | 294 | 111.72 | 0.38 |  | 0.28 | [6 empty] | 856 | [9 empty] | 856 |  |  |  |  | 0.73 | 58.7 | 31.4 | 0.7 | 3.7 | 126 | [34 empty] | 26 |  | 3050 | 58.5 |  |  | 856
364 | 124 | FA30FFA7.5 | 63.22 | 22.6 | 4.12 | 2.7 | 3.51 |  |  | 262.5 | 99.75 | 0.38 |  | 0.26 | [6 empty] | 851 | [9 empty] | 851 |  |  |  |  | 0.73 | 58.7 | 31.4 | 0.7 | 3.7 | 157.5 | [34 empty] | 25 |  | 6200 | 50 |  |  | 851
365 | 124 | FA30FFA15 | 63.22 | 22.6 | 4.12 | 2.7 | 3.51 |  |  | 231 | 87.78 | 0.38 |  | 0.22 | [6 empty] | 846 | [9 empty] | 846 |  |  |  |  | 0.73 | 58.7 | 31.4 | 0.7 | 3.7 | 189 | [34 empty] | 27 |  | 5000 | 48 |  |  | 846
382 | 152 | FA-C | 64.59 | 19.01 | 4.17 | 0.88 | 3.89 |  |  | 252 | 162 | 0.45 |  | 0.23 | [6 empty] | 1157 | [9 empty] | 721 |  |  |  |  | 1.28 | 59.32 | 29.95 | 0.61 | 4.32 | 108 | [28 empty] | 6.9 | [5 empty] | 0.66 |  |  | 41 | Simulation of chloride diffusion in fly ash and limestone-calcined clay cement (LC 3 ) concretes and the influence of damage on service-life | Pu Yan，Yuvaraj Dhandapani, Manu Santhanam,Narayanan Neithalath | 1157
383 | 152 | LC3-C | 64.59 | 19.01 | 4.17 | 0.88 | 3.89 |  |  | 360 | 162 | 0.45 |  | 0.36 | [6 empty] | 1191 | [9 empty] | 687 |  |  |  |  | 1.28 | 59.32 | 29.95 | 0.61 | 4.32 | [29 empty] | 9.7 | [5 empty] | 0.33 |  |  | 37 |  |  | 1191
384 | 152 | OPC-30 | 64.59 | 19.01 | 4.17 | 0.88 | 3.89 |  |  | 310 | 155 | 0.5 |  | 0.02 | [6 empty] | 1240 | [9 empty] | 695 |  |  |  |  | 1.28 | 59.32 | 29.95 | 0.61 | 4.32 | [29 empty] | 7.6 | [5 empty] | 2.65 |  |  | 38 |  |  | 1240
385 | 152 | LC3-C | 64.59 | 19.01 | 4.17 | 0.88 | 3.89 |  |  | 310 | 155 | 0.5 |  | 1 | [6 empty] | 1227 | [9 empty] | 708 |  |  |  |  | 1.28 | 59.32 | 29.95 | 0.61 | 4.32 | [29 empty] | 10 | [5 empty] | 0.25 |  |  | 40 |  |  | 1227
386 | 152 | OPC-50 | 64.59 | 19.01 | 4.17 | 0.88 | 3.89 |  |  | 360 | 144 | 0.4 |  | 0.65 | [6 empty] | 1193 | [9 empty] | 703 |  |  |  |  | 1.28 | 59.32 | 29.95 | 0.61 | 4.32 | [29 empty] | 6.2 | [5 empty] | 2.25 |  |  | 58 |  |  | 1193
387 | 152 | FA-50 | 64.59 | 19.01 | 4.17 | 0.88 | 3.89 |  |  | 266 | 133 | 0.35 |  | 0.6 | [6 empty] | 1188 | [9 empty] | 699 |  |  |  |  | 1.28 | 59.32 | 29.95 | 0.61 | 4.32 | 114 | [28 empty] | 6.9 | [5 empty] | 0.32 |  |  | 60 |  |  | 1188
388 | 152 | LC3-50 | 64.59 | 19.01 | 4.17 | 0.88 | 3.89 |  |  | 340 | 136 | 0.4 |  | 0.85 | [6 empty] | 1220 | [9 empty] | 704 |  |  |  |  | 1.28 | 59.32 | 29.95 | 0.61 | 4.32 | [29 empty] | 5.2 | [5 empty] | 0.23 |  |  | 61 |  |  | 1220
389 | 157 | OPC | 63.3 | 19.7 | 4.9 | 2.1 | 2.4 |  |  | 394 | 193.06 | 0.49 | [12 empty] | 988 | [5 empty] | 692 |  |  |  |  | 2.33 | 47.2 | 25.35 | 1.74 | 9.27 | 0 |  |  | 38.7 | 34.5 | 13.16 | 7.75 | 0.74 | 0 | [26 empty] | 194 |  | 4644 |  | Determination of the transport properties of a blended concrete from its electrical properties measured during a migration test | J. Lizarazo-Marriaga，P. Claisse | 988
390 | 157 | 10%PFA | 63.3 | 19.7 | 4.9 | 2.1 | 2.4 |  |  | 355 | 193.06 | 0.49 | [12 empty] | 984 | [5 empty] | 689 |  |  |  |  | 2.33 | 47.2 | 25.35 | 1.74 | 9.27 | 39 |  |  | 38.7 | 34.5 | 13.16 | 7.75 | 0.74 | 0 | [26 empty] | 109 |  | 2435 |  |  |  | 984
391 | 157 | 20%PFA | 63.3 | 19.7 | 4.9 | 2.1 | 2.4 |  |  | 276 | 193.06 | 0.49 | [12 empty] | 977 | [5 empty] | 684 |  |  |  |  | 2.33 | 47.2 | 25.35 | 1.74 | 9.27 | 118 |  |  | 38.7 | 34.5 | 13.16 | 7.75 | 0.74 | 0 | [26 empty] | 81.7 |  | 1237 |  |  |  | 977
392 | 157 | 30%PFA | 63.3 | 19.7 | 4.9 | 2.1 | 2.4 |  |  | 197 | 193.06 | 0.49 | [12 empty] | 969 | [5 empty] | 678 |  |  |  |  | 2.33 | 47.2 | 25.35 | 1.74 | 9.27 | 197 |  |  | 38.7 | 34.5 | 13.16 | 7.75 | 0.74 | 0 | [26 empty] | 105 |  | 1253 |  |  |  | 969
393 | 157 | 10%GGBS | 63.3 | 19.7 | 4.9 | 2.1 | 2.4 |  |  | 355 | 193.06 | 0.49 | [12 empty] | 987 | [5 empty] | 691 |  |  |  |  | 2.33 | 47.2 | 25.35 | 1.74 | 9.27 | 0 |  |  | 38.7 | 34.5 | 13.16 | 7.75 | 0.74 | 39 | [26 empty] | 206 |  | 4202 |  |  |  | 987
394 | 157 | 30%GGBS | 63.3 | 19.7 | 4.9 | 2.1 | 2.4 |  |  | 276 | 193.06 | 0.49 | [12 empty] | 986 | [5 empty] | 690 |  |  |  |  | 2.33 | 47.2 | 25.35 | 1.74 | 9.27 | 0 |  |  | 38.7 | 34.5 | 13.16 | 7.75 | 0.74 | 118 | [26 empty] | 100 |  | 1848 |  |  |  | 986
395 | 157 | 50%GGBS | 63.3 | 19.7 | 4.9 | 2.1 | 2.4 |  |  | 197 | 193.06 | 0.49 | [12 empty] | 985 | [5 empty] | 690 |  |  |  |  | 2.33 | 47.2 | 25.35 | 1.74 | 9.27 | 0 |  |  | 38.7 | 34.5 | 13.16 | 7.75 | 0.74 | 197 | [26 empty] | 93.2 |  | 1097 |  |  |  | 985
396 | 163 | Ref | 62.87 | 21.15 | 5.38 | 1.82 | 3.94 | 3170 |  | 420 | 168 | 0.4 |  | 0.47 | [6 empty] | 867 | [9 empty] | 867 |  |  |  |  | 0.81 | 57.8 | 30.4 | 0.65 | 4.7 | 0 | [21 empty] | 0.49 | 94.3 | 1.1 | 0.87 | 0.7 |  | 0 | [6 empty] | 17 |  |  | 55.4 | Effect of very early age exposure on chloride ingress and service life performance of binary and ternary concretes | Alireza Bagheri, Abbas Ajam, Hamed Zanganeh | 867
397 | 163 | SF10 | 62.87 | 21.15 | 5.38 | 1.82 | 3.94 | 3170 |  | 378 | 168 | 0.4 |  | 0.54 | [6 empty] | 860 | [9 empty] | 860 |  |  |  |  | 0.81 | 57.8 | 30.4 | 0.65 | 4.7 | 0 | [21 empty] | 0.49 | 94.3 | 1.1 | 0.87 | 0.7 |  | 42 | [6 empty] | 8 |  |  | 71 |  |  | 860
398 | 163 | FA30 | 62.87 | 21.15 | 5.38 | 1.82 | 3.94 | 3170 |  | 294 | 168 | 0.4 |  | 0.34 | [6 empty] | 844 | [9 empty] | 844 |  |  |  |  | 0.81 | 57.8 | 30.4 | 0.65 | 4.7 | 126 | [21 empty] | 0.49 | 94.3 | 1.1 | 0.87 | 0.7 |  | 0 | [6 empty] | 23 |  |  | 47.2 |  |  | 844
399 | 163 | SF5FA15 | 62.87 | 21.15 | 5.38 | 1.82 | 3.94 | 3170 |  | 336 | 168 | 0.4 |  | 0.44 | [6 empty] | 852 | [9 empty] | 852 |  |  |  |  | 0.81 | 57.8 | 30.4 | 0.65 | 4.7 | 63 | [21 empty] | 0.49 | 94.3 | 1.1 | 0.87 | 0.7 |  | 21 | [6 empty] | 14 |  |  | 66.1 |  |  | 852
423 | 1 | CT | 55 | 25.1 | 5.5 | 3.4 | 5.9 | 3600 |  | 560 | 168 | 0.3 |  | 1.339286 |  |  |  |  | 924 | [10 empty] | 2.85 | 710 |  |  |  | 0.43 | [34 empty] | 7.2 | [5 empty] | 225 |  | 1780 | 66 | Utilization of bagasse ash in high-strength concrete | Rukzon, Sumrerng (1); Chindaprasirt, Prinya (2) | 924
425 | 3 | SCC1 | 61.5 | 19.6 | 5 | 0.8 | 3 |  | 42.5 | 360 | 165 | 0.4583333 |  | 0.6 | [10 empty] | 698 | [5 empty] | 853 |  |  |  | 0.5499678 | [26 empty] | 240 | [13 empty] | 5.55 |  |  | 57.3 | On the time dependency of the chloride migration coefficient in concrete | Audenaert, K. (1); Yuan, Q. (1, 2); De Schutter, G. (1) | 698
426 | 3 | SCC2 | 64 | 20.3 | 4.5 | 2.2 | 2.3 |  | 52.5 | 360 | 165 | 0.4583333 |  | 0.6 | [10 empty] | 698 | [5 empty] | 853 |  |  |  | 0.5499678 | [26 empty] | 240 | [13 empty] | 3.31 |  |  | 68 |  |  | 698
427 | 3 | SCC3 | 49.3 | 26.1 | 7.8 | 5.8 | 2 |  | 42.5 | 360 | 165 | 0.4583333 |  | 0.6 | [10 empty] | 698 | [5 empty] | 853 |  |  |  | 0.5499678 | [26 empty] | 240 | [13 empty] | 1.66 |  |  | 66.1 |  |  | 698
428 | 3 | SCC4 | 64.2 | 20.8 | 3.6 | 2.4 | 3.9 |  | 52.5 | 360 | 165 | 0.4583333 |  | 0.5 | [10 empty] | 698 | [5 empty] | 853 |  |  |  | 0.5499678 | [26 empty] | 240 | [13 empty] | 6.59 |  |  | 70.1 |  |  | 698
429 | 3 | SCC5 | 61.5 | 19.6 | 5 | 0.8 | 3 |  | 42.5 | 300 | 165 | 0.55 |  | 0.67 | [10 empty] | 698 | [5 empty] | 853 |  |  |  | 0.5499678 | [26 empty] | 300 | [13 empty] | 8.39 |  |  | 46.5 |  |  | 698
430 | 3 | SCC6 | 61.5 | 19.6 | 5 | 0.8 | 3 |  | 42.5 | 400 | 165 | 0.4125 |  | 0.75 | [10 empty] | 698 | [5 empty] | 853 |  |  |  | 0.5499678 | [26 empty] | 200 | [13 empty] | 5.38 |  |  | 64.2 |  |  | 698
431 | 3 | SCC7 | 61.5 | 19.6 | 5 | 0.8 | 3 |  | 42.5 | 450 | 165 | 0.3666667 |  | 0.6 | [10 empty] | 698 | [5 empty] | 853 |  |  |  | 0.5499678 | [26 empty] | 150 | [13 empty] | 3.09 |  |  | 68.7 |  |  | 698
432 | 3 | SCC8 | 61.5 | 19.6 | 5 | 0.8 | 3 |  | 42.5 | 360 | 165 | 0.4583333 |  | 0.6 | [10 empty] | 698 | [5 empty] | 853 |  |  |  | 0.5499678 | [26 empty] | 240 | [13 empty] | 4.95 |  |  | 56.9 |  |  | 698
433 | 3 | SCC9 | 61.5 | 19.6 | 5 | 0.8 | 3 |  | 42.5 | 360 | 165 | 0.4583333 |  | 0.6 | [10 empty] | 698 | [5 empty] | 853 |  |  |  | 0.5499678 | [6 empty] | 240 | [19 empty] | 0 | [13 empty] | 0.15 |  |  | 66.2 |  |  | 698
434 | 3 | SCC10 | 61.5 | 19.6 | 5 | 0.8 | 3 |  | 42.5 | 300 | 137 | 0.4566667 |  | 0.57 | [10 empty] | 755 | [5 empty] | 823 |  |  |  | 0.5215463 | [26 empty] | 200 | [13 empty] | 5.09 |  |  | 60.1 |  |  | 755
435 | 3 | SCC11 | 61.5 | 19.6 | 5 | 0.8 | 3 |  | 42.5 | 400 | 192 | 0.48 |  | 0.56 | [10 empty] | 640 | [5 empty] | 782 |  |  |  | 0.5499297 | [26 empty] | 300 | [13 empty] | 6.11 |  |  | 55.9 |  |  | 640
436 | 3 | SCC12 | 61.5 | 19.6 | 5 | 0.8 | 3 |  | 42.5 | 450 | 220 | 0.4888889 |  | 0.6 | [10 empty] | 583 | [5 empty] | 712 |  |  |  | 0.5498069 | [26 empty] | 350 | [13 empty] | 7.42 |  |  | 50.9 |  |  | 583
437 | 3 | SCC13 | 61.5 | 19.6 | 5 | 0.8 | 3 |  | 42.5 | 360 | 144 | 0.4 |  | 0.6 | [10 empty] | 707 | [5 empty] | 865 |  |  |  | 0.5502545 | [26 empty] | 240 | [13 empty] | 3.65 |  |  | 68.7 |  |  | 707
438 | 3 | SCC14 | 61.5 | 19.6 | 5 | 0.8 | 3 |  | 42.5 | 360 | 198 | 0.55 |  | 0.6 | [10 empty] | 683 | [5 empty] | 835 |  |  |  | 0.5500659 | [26 empty] | 240 | [13 empty] | 9.16 |  |  | 46.6 |  |  | 683
439 | 3 | SCC15 | 61.5 | 19.6 | 5 | 0.8 | 3 |  | 42.5 | 360 | 216 | 0.6 |  | 0.6 | [10 empty] | 675 | [5 empty] | 825 |  |  |  | 0.55 | [26 empty] | 240 | [13 empty] | 13.52 |  |  | 40.3 |  |  | 675
440 | 3 | SCC16 | 61.5 | 19.6 | 5 | 0.8 | 3 |  | 42.5 | 360 | 165 | 0.4583333 |  | 1 | [10 empty] | 734 | [5 empty] | 816 |  |  |  | 0.5264516 | [26 empty] | 240 | [13 empty] | 3.99 |  |  | 74.7 |  |  | 734
441 | 3 | TC1 | 61.5 | 19.6 | 5 | 0.8 | 3 |  | 42.5 | 360 | 165 | 0.4583333 |  | 1 | [10 empty] | 1225 | [5 empty] | 640 |  |  |  | 0.3431635 | [26 empty] | 0 | [13 empty] | 6.32 |  |  | 48.6 |  |  | 1225
442 | 3 | TC2 | 49.3 | 26.1 | 7.8 | 5.8 | 2 |  | 42.5 | 360 | 165 | 0.4583333 |  | 1 | [10 empty] | 1225 | [5 empty] | 640 |  |  |  | 0.3431635 | [26 empty] | 0 | [13 empty] | 3.8 |  |  | 49.7 |  |  | 1225
443 | 3 | TC3 | 61.5 | 19.6 | 5 | 0.8 | 3 |  | 42.5 | 400 | 165 | 0.4125 |  | 1 | [10 empty] | 1200 | [5 empty] | 626 |  |  |  | 0.3428258 | [26 empty] | 0 | [13 empty] | 4.84 |  |  | 53.7 |  |  | 1200
444 | 3 | TC4 | 64.2 | 20.8 | 3.6 | 2.4 | 3.9 |  | 52.5 | 360 | 165 | 0.4583333 |  | 1 | [10 empty] | 1225 | [5 empty] | 640 |  |  |  | 0.3431635 | [26 empty] | 0 | [13 empty] | 7.6 |  |  | 50.2 |  |  | 1225
445 | 1 | PSC | 44.62 | 25.06 | 9.34 | 2.41 | 2.68 |  |  | 380 | 152 | 0.4 | 0.3 |  | 65.14286 | [6 empty] | 1090.8 | [7 empty] | 2.73 | 727.2 |  |  |  | 0.4 | [34 empty] | 19.02 | [5 empty] | 8.78 |  | 1811 | 35 | Properties of supersulphated phosphogysumslag cement (SSC) concrete | Ding, Sha (1); Shui, Zhonghe (1); Chen, Wei (1); Lu, Jianxin (1); Tian, Sufang (1) | 1090.8
452 | 1 | P4500 | 65.3 | 20.8 | 4.3 | 2.17 | 2.2 | 2800 |  | 350 | 157.5 | 0.45 | [8 empty] | 712 | [8 empty] | 2.95 | 1043 |  |  |  | 0.594302 | [40 empty] | 25.6 |  | 6769 | 43.3 | Effects of calcined perlite powder as a SCM on the strength and permeability of concrete | Ramezanianpour, A.A. (1); Motahari Karein, S. Mahmoud (2); Vosoughi, Payam (2); Pilvar, Amirreza (2); Isapour, Soroush (3); Moodi, Faramarz (1) | 712
453 |  | P3500 | 65.3 | 20.8 | 4.3 | 2.17 | 2.2 | 2800 |  | 350 | 122.5 | 0.35 | [8 empty] | 754 | [8 empty] | 2.95 | 1131 |  |  |  | 0.6 | [40 empty] | 17.1 |  | 3922 | 59 |  |  | 754
455 | 2 | A1 | 63.83 | 20.24 | 4.43 | 0.97 | 5.3 |  | 42.5 | 230 | 80.5 | 0.35 |  | 0.8 | [6 empty] | 1126 | [8 empty] | 2.3 | 723 |  |  |  | 0.3910222 | [6 empty] | 0 |  | 38.2 | 60.81 | 13.39 | 9.02 | 1.2 | 230 | [20 empty] | 14.79 |  | 13.62 | 55.44 | 22.28 | 8.66 | 2.45 |  |  | 66 | Influence of binder composition and concrete pore structure on chloride diffusion coefficient in concrete | Li, Pengping (1); Su, Dagen (1); Wang, Shengnian (2); Fan, Zhihong (1, 2) | 1126
456 | 2 | A2 | 63.83 | 20.24 | 4.43 | 0.97 | 5.3 |  | 42.5 | 230 | 80.5 | 0.35 |  | 0.7 | [6 empty] | 1089 | [8 empty] | 2.3 | 718 |  |  |  | 0.3973437 | 3.03 | 60.81 | 24.12 | 0.55 | 5.76 |  | 46 |  | 38.2 | 60.81 | 13.39 | 9.02 | 1.2 | 184 | [20 empty] | 11.91 |  | 18.69 | 61.57 | 15.44 | 4.3 | 1.59 |  |  | 68.2 |  |  | 1089
457 | 2 | A3 | 63.83 | 20.24 | 4.43 | 0.97 | 5.3 |  | 42.5 | 230 | 80.5 | 0.35 |  | 0.8 | [6 empty] | 1084 | [8 empty] | 2.3 | 712 |  |  |  | 0.3964365 | 3.03 | 60.81 | 24.12 | 0.55 | 5.76 |  | 92 |  | 38.2 | 60.81 | 13.39 | 9.02 | 1.2 | 138 | [20 empty] | 12.32 |  | 18.66 | 59.64 | 16.92 | 4.78 | 1.81 |  |  | 65.7 |  |  | 1084
458 | 2 | A4 | 63.83 | 20.24 | 4.43 | 0.97 | 5.3 |  | 42.5 | 230 | 80.5 | 0.35 |  | 0.7 | [6 empty] | 1082 | [8 empty] | 2.3 | 709 |  |  |  | 0.3958682 | 3.03 | 60.81 | 24.12 | 0.55 | 5.76 |  | 115 |  | 38.2 | 60.81 | 13.39 | 9.02 | 1.2 | 115 | [20 empty] | 12.99 |  | 16.42 | 60.35 | 17.26 | 5.97 | 1.93 |  |  | 64.1 |  |  | 1082
459 | 2 | A5 | 63.83 | 20.24 | 4.43 | 0.97 | 5.3 |  | 42.5 | 230 | 80.5 | 0.35 |  | 0.7 | [6 empty] | 1075 | [8 empty] | 2.3 | 701 |  |  |  | 0.3947072 | 3.03 | 60.81 | 24.12 | 0.55 | 5.76 |  | 184 |  | 38.2 | 60.81 | 13.39 | 9.02 | 1.2 | 16 | [20 empty] | 14.55 |  | 13.37 | 56.37 | 22.41 | 7.85 | 2.29 |  |  | 59.7 |  |  | 1075
460 | 2 | A2 | 63.83 | 20.24 | 4.43 | 0.97 | 5.3 |  | 42.5 | 230 | 80.5 | 0.35 |  | 0.7 | [6 empty] | 1089 | [8 empty] | 2.3 | 718 |  |  |  | 0.3973437 | 3.03 | 60.81 | 24.12 | 0.55 | 5.76 |  | 46 |  | 38.2 | 60.81 | 13.39 | 9.02 | 1.2 | 184 | [20 empty] | 13.94 | [5 empty] | 3.15 | [5 empty] | 1089
461 | 2 | A3 | 63.83 | 20.24 | 4.43 | 0.97 | 5.3 |  | 42.5 | 230 | 80.5 | 0.35 |  | 0.8 | [6 empty] | 1084 | [8 empty] | 2.3 | 712 |  |  |  | 0.3964365 | 3.03 | 60.81 | 24.12 | 0.55 | 5.76 |  | 92 |  | 38.2 | 60.81 | 13.39 | 9.02 | 1.2 | 138 | [20 empty] | 15.05 | [5 empty] | 3.42 | [5 empty] | 1084
462 | 2 | A4 | 63.83 | 20.24 | 4.43 | 0.97 | 5.3 |  | 42.5 | 230 | 80.5 | 0.35 |  | 0.7 | [6 empty] | 1082 | [8 empty] | 2.3 | 709 |  |  |  | 0.3958682 | 3.03 | 60.81 | 24.12 | 0.55 | 5.76 |  | 115 |  | 38.2 | 60.81 | 13.39 | 9.02 | 1.2 | 115 | [20 empty] | 15.58 | [5 empty] | 3.98 | [5 empty] | 1082
463 | 2 | A5 | 63.83 | 20.24 | 4.43 | 0.97 | 5.3 |  | 42.5 | 230 | 80.5 | 0.35 |  | 0.7 | [6 empty] | 1075 | [8 empty] | 2.3 | 701 |  |  |  | 0.3947072 | 3.03 | 60.81 | 24.12 | 0.55 | 5.76 |  | 184 |  | 38.2 | 60.81 | 13.39 | 9.02 | 1.2 | 16 | [20 empty] | 17.07 |  | 11.34 | 56.78 | 22.31 | 9.57 | 4.57 | [5 empty] | 1075
464 | 2 | A2 | 63.83 | 20.24 | 4.43 | 0.97 | 5.3 |  | 42.5 | 230 | 80.5 | 0.35 |  | 0.7 | [6 empty] | 1089 | [8 empty] | 2.3 | 718 |  |  |  | 0.3973437 | 3.03 | 60.81 | 24.12 | 0.55 | 5.76 |  | 46 |  | 38.2 | 60.81 | 13.39 | 9.02 | 1.2 | 184 | [20 empty] | 11.57 | [5 empty] | 1.51 | [5 empty] | 1089
465 | 2 | A3 | 63.83 | 20.24 | 4.43 | 0.97 | 5.3 |  | 42.5 | 230 | 80.5 | 0.35 |  | 0.8 | [6 empty] | 1084 | [8 empty] | 2.3 | 712 |  |  |  | 0.3964365 | 3.03 | 60.81 | 24.12 | 0.55 | 5.76 |  | 92 |  | 38.2 | 60.81 | 13.39 | 9.02 | 1.2 | 138 | [20 empty] | 11.86 | [5 empty] | 1.54 | [5 empty] | 1084
466 | 2 | A4 | 63.83 | 20.24 | 4.43 | 0.97 | 5.3 |  | 42.5 | 230 | 80.5 | 0.35 |  | 0.7 | [6 empty] | 1082 | [8 empty] | 2.3 | 709 |  |  |  | 0.3958682 | 3.03 | 60.81 | 24.12 | 0.55 | 5.76 |  | 115 |  | 38.2 | 60.81 | 13.39 | 9.02 | 1.2 | 115 | [20 empty] | 12.02 | [5 empty] | 1.63 | [5 empty] | 1082
467 | 2 | A5 | 63.83 | 20.24 | 4.43 | 0.97 | 5.3 |  | 42.5 | 230 | 80.5 | 0.35 |  | 0.7 | [6 empty] | 1075 | [8 empty] | 2.3 | 701 |  |  |  | 0.3947072 | 3.03 | 60.81 | 24.12 | 0.55 | 5.76 |  | 184 |  | 38.2 | 60.81 | 13.39 | 9.02 | 1.2 | 16 | [20 empty] | 14.01 |  | 15.59 | 57.01 | 21.98 | 5.42 | 1.84 | [5 empty] | 1075
468 | 2 | A2 | 63.83 | 20.24 | 4.43 | 0.97 | 5.3 |  | 42.5 | 230 | 80.5 | 0.35 |  | 0.7 | [6 empty] | 1089 | [8 empty] | 2.3 | 718 |  |  |  | 0.3973437 | 3.03 | 60.81 | 24.12 | 0.55 | 5.76 |  | 46 |  | 38.2 | 60.81 | 13.39 | 9.02 | 1.2 | 184 | [20 empty] | 11.24 | [5 empty] | 1.29 | [5 empty] | 1089
469 | 2 | A3 | 63.83 | 20.24 | 4.43 | 0.97 | 5.3 |  | 42.5 | 230 | 80.5 | 0.35 |  | 0.8 | [6 empty] | 1084 | [8 empty] | 2.3 | 712 |  |  |  | 0.3964365 | 3.03 | 60.81 | 24.12 | 0.55 | 5.76 |  | 92 |  | 38.2 | 60.81 | 13.39 | 9.02 | 1.2 | 138 | [20 empty] | 11.07 | [5 empty] | 1.21 | [5 empty] | 1084
470 | 2 | A4 | 63.83 | 20.24 | 4.43 | 0.97 | 5.3 |  | 42.5 | 230 | 80.5 | 0.35 |  | 0.7 | [6 empty] | 1082 | [8 empty] | 2.3 | 709 |  |  |  | 0.3958682 | 3.03 | 60.81 | 24.12 | 0.55 | 5.76 |  | 115 |  | 38.2 | 60.81 | 13.39 | 9.02 | 1.2 | 115 | [20 empty] | 11.79 | [5 empty] | 1.38 | [5 empty] | 1082
471 | 2 | A5 | 63.83 | 20.24 | 4.43 | 0.97 | 5.3 |  | 42.5 | 230 | 80.5 | 0.35 |  | 0.7 | [6 empty] | 1075 | [8 empty] | 2.3 | 701 |  |  |  | 0.3947072 | 3.03 | 60.81 | 24.12 | 0.55 | 5.76 |  | 184 |  | 38.2 | 60.81 | 13.39 | 9.02 | 1.2 | 16 | [20 empty] | 12.58 |  | 19.67 | 62.1 | 15.57 | 2.66 | 1.57 | [5 empty] | 1075
472 | 2 | A2 | 63.83 | 20.24 | 4.43 | 0.97 | 5.3 |  | 42.5 | 230 | 80.5 | 0.35 |  | 0.7 | [6 empty] | 1089 | [8 empty] | 2.3 | 718 |  |  |  | 0.3973437 | 3.03 | 60.81 | 24.12 | 0.55 | 5.76 |  | 46 |  | 38.2 | 60.81 | 13.39 | 9.02 | 1.2 | 184 | [20 empty] | 13.59 | [5 empty] | 2.1 | [5 empty] | 1089
473 | 2 | A3 | 63.83 | 20.24 | 4.43 | 0.97 | 5.3 |  | 42.5 | 230 | 80.5 | 0.35 |  | 0.8 | [6 empty] | 1084 | [8 empty] | 2.3 | 712 |  |  |  | 0.3964365 | 3.03 | 60.81 | 24.12 | 0.55 | 5.76 |  | 92 |  | 38.2 | 60.81 | 13.39 | 9.02 | 1.2 | 138 | [20 empty] | 14.87 | [5 empty] | 2.56 | [5 empty] | 1084
474 | 2 | A4 | 63.83 | 20.24 | 4.43 | 0.97 | 5.3 |  | 42.5 | 230 | 80.5 | 0.35 |  | 0.7 | [6 empty] | 1082 | [8 empty] | 2.3 | 709 |  |  |  | 0.3958682 | 3.03 | 60.81 | 24.12 | 0.55 | 5.76 |  | 115 |  | 38.2 | 60.81 | 13.39 | 9.02 | 1.2 | 115 | [20 empty] | 15.16 | [5 empty] | 2.71 | [5 empty] | 1082
475 | 2 | A5 | 63.83 | 20.24 | 4.43 | 0.97 | 5.3 |  | 42.5 | 230 | 80.5 | 0.35 |  | 0.7 | [6 empty] | 1075 | [8 empty] | 2.3 | 701 |  |  |  | 0.3947072 | 3.03 | 60.81 | 24.12 | 0.55 | 5.76 |  | 184 |  | 38.2 | 60.81 | 13.39 | 9.02 | 1.2 | 16 | [20 empty] | 15.51 |  | 15.27 | 53.96 | 25.92 | 4.85 | 3.05 | [5 empty] | 1075
476 | 2 | A2 | 63.83 | 20.24 | 4.43 | 0.97 | 5.3 |  | 42.5 | 230 | 80.5 | 0.35 |  | 0.7 | [6 empty] | 1089 | [8 empty] | 2.3 | 718 |  |  |  | 0.3973437 | 3.03 | 60.81 | 24.12 | 0.55 | 5.76 |  | 46 |  | 38.2 | 60.81 | 13.39 | 9.02 | 1.2 | 184 | [20 empty] | 13.05 | [5 empty] | 1.92 | [5 empty] | 1089
477 | 2 | A3 | 63.83 | 20.24 | 4.43 | 0.97 | 5.3 |  | 42.5 | 230 | 80.5 | 0.35 |  | 0.8 | [6 empty] | 1084 | [8 empty] | 2.3 | 712 |  |  |  | 0.3964365 | 3.03 | 60.81 | 24.12 | 0.55 | 5.76 |  | 92 |  | 38.2 | 60.81 | 13.39 | 9.02 | 1.2 | 138 | [20 empty] | 14.14 | [5 empty] | 2.07 | [5 empty] | 1084
478 | 2 | A4 | 63.83 | 20.24 | 4.43 | 0.97 | 5.3 |  | 42.5 | 230 | 80.5 | 0.35 |  | 0.7 | [6 empty] | 1082 | [8 empty] | 2.3 | 709 |  |  |  | 0.3958682 | 3.03 | 60.81 | 24.12 | 0.55 | 5.76 |  | 115 |  | 38.2 | 60.81 | 13.39 | 9.02 | 1.2 | 115 | [20 empty] | 14.86 | [5 empty] | 2.39 | [5 empty] | 1082
479 | 2 | A5 | 63.83 | 20.24 | 4.43 | 0.97 | 5.3 |  | 42.5 | 230 | 80.5 | 0.35 |  | 0.7 | [6 empty] | 1075 | [8 empty] | 2.3 | 701 |  |  |  | 0.3947072 | 3.03 | 60.81 | 24.12 | 0.55 | 5.76 |  | 184 |  | 38.2 | 60.81 | 13.39 | 9.02 | 1.2 | 16 | [20 empty] | 14.17 |  | 16.41 | 54.69 | 25.27 | 3.63 | 2.56 | [5 empty] | 1075
480 | 2 | A2 | 63.83 | 20.24 | 4.43 | 0.97 | 5.3 |  | 42.5 | 230 | 80.5 | 0.35 |  | 0.7 | [6 empty] | 1089 | [8 empty] | 2.3 | 718 |  |  |  | 0.3973437 | 3.03 | 60.81 | 24.12 | 0.55 | 5.76 |  | 46 |  | 38.2 | 60.81 | 13.39 | 9.02 | 1.2 | 184 | [20 empty] | 12.22 | [5 empty] | 1.53 | [5 empty] | 1089
481 | 2 | A3 | 63.83 | 20.24 | 4.43 | 0.97 | 5.3 |  | 42.5 | 230 | 80.5 | 0.35 |  | 0.8 | [6 empty] | 1084 | [8 empty] | 2.3 | 712 |  |  |  | 0.3964365 | 3.03 | 60.81 | 24.12 | 0.55 | 5.76 |  | 92 |  | 38.2 | 60.81 | 13.39 | 9.02 | 1.2 | 138 | [20 empty] | 13.04 | [5 empty] | 1.55 | [5 empty] | 1084
482 | 2 | A4 | 63.83 | 20.24 | 4.43 | 0.97 | 5.3 |  | 42.5 | 230 | 80.5 | 0.35 |  | 0.7 | [6 empty] | 1082 | [8 empty] | 2.3 | 709 |  |  |  | 0.3958682 | 3.03 | 60.81 | 24.12 | 0.55 | 5.76 |  | 115 |  | 38.2 | 60.81 | 13.39 | 9.02 | 1.2 | 115 | [20 empty] | 13.51 | [5 empty] | 1.74 | [5 empty] | 1082
483 | 2 | A5 | 63.83 | 20.24 | 4.43 | 0.97 | 5.3 |  | 42.5 | 230 | 80.5 | 0.35 |  | 0.7 | [6 empty] | 1075 | [8 empty] | 2.3 | 701 |  |  |  | 0.3947072 | 3.03 | 60.81 | 24.12 | 0.55 | 5.76 |  | 184 |  | 38.2 | 60.81 | 13.39 | 9.02 | 1.2 | 16 | [20 empty] | 13.85 |  | 17.62 | 56.93 | 22.71 | 2.74 | 2.21 | [5 empty] | 1075
491 | 2 | R04 | 64.4 | 20.36 | 4.96 | 2.09 | 3.17 |  | 42.5 | 390 | 156 | 0.4 | [12 empty] | 1103 | [5 empty] | 676 |  |  |  | 0.3799888 | [6 empty] | 0 | [33 empty] | 13 |  |  |  | New perspective of service life prediction of fly ash concrete | Yu, Zhuqing (1); Ye, Guang (1, 2) | 1103
492 |  | FA3004 | 64.4 | 20.36 | 4.96 | 2.09 | 3.17 |  | 42.5 | 273 | 156 | 0.5714286 | [12 empty] | 1103 | [5 empty] | 676 |  |  |  | 0.3799888 | 7.14 | 48.36 | 31.36 | 1.35 | 4.44 |  | 117 | [33 empty] | 12 | [5 empty] | 1103
493 |  | FA3005 | 64.4 | 20.36 | 4.96 | 2.09 | 3.17 |  | 42.5 | 273 | 195 | 0.7142857 | [12 empty] | 1103 | [5 empty] | 676 |  |  |  | 0.3799888 | 7.14 | 48.36 | 31.36 | 1.35 | 4.44 |  | 117 | [33 empty] | 16 | [5 empty] | 1103
494 |  | FA3006 | 64.4 | 20.36 | 4.96 | 2.09 | 3.17 |  | 42.5 | 273 | 234 | 0.8571429 | [12 empty] | 1103 | [5 empty] | 676 |  |  |  | 0.3799888 | 7.14 | 48.36 | 31.36 | 1.35 | 4.44 |  | 117 | [33 empty] | 18 | [5 empty] | 1103
495 |  | FA5004 | 64.4 | 20.36 | 4.96 | 2.09 | 3.17 |  | 42.5 | 195 | 156 | 0.8 | [12 empty] | 1103 | [5 empty] | 676 |  |  |  | 0.3799888 | 7.14 | 48.36 | 31.36 | 1.35 | 4.44 |  | 195 | [33 empty] | 12 | [5 empty] | 1103
496 |  | FA5005 | 64.4 | 20.36 | 4.96 | 2.09 | 3.17 |  | 42.5 | 195 | 195 | 1 | [12 empty] | 1103 | [5 empty] | 676 |  |  |  | 0.3799888 | 7.14 | 48.36 | 31.36 | 1.35 | 4.44 |  | 195 | [33 empty] | 13 | [5 empty] | 1103
538 | 4 | C | 62.28 | 21.08 | 5.47 | 1.73 | 3.96 |  | 42.5 | 450 | 157.5 | 0.35 |  | 0.6 | [10 empty] | 1105.5 |  |  |  |  | 2.82 | 737 |  |  |  | 0.4 | [40 empty] | 0.242 |  |  | 44.2 | Effect of silica fume addition and repeated loading on chloride diffusion coefficient of concrete | Zhang, Wu-Man (1, 2); Ba, Heng-Jing (3) | 1105.5
539 |  | SF5 | 62.28 | 21.08 | 5.47 | 1.73 | 3.96 |  | 42.5 | 427.5 | 157.5 | 0.3684211 |  | 0.7111111 | [10 empty] | 1105.5 |  |  |  |  | 2.82 | 737 |  |  |  | 0.4 | [27 empty] | 0.2 | 93.7 | 0.3 | 0.2 | 0.8 | 15 | 22.5 | [6 empty] | 0.132 |  |  | 54 |  |  | 1105.5
540 |  | SF10 | 62.28 | 21.08 | 5.47 | 1.73 | 3.96 |  | 42.5 | 405 | 157.5 | 0.3888889 |  | 0.7333333 | [10 empty] | 1105.5 |  |  |  |  | 2.82 | 737 |  |  |  | 0.4 | [27 empty] | 0.2 | 93.7 | 0.3 | 0.2 | 0.8 | 15 | 45 | [6 empty] | 0.0828 |  |  | 58.6 |  |  | 1105.5
578 | 357 | C1 | 54.28 | 23.57 | 9.34 | 1.35 | 3.1 |  |  | 403 | 145 | 0.36 |  | 0.5 | [6 empty] | 1119 | [8 empty] | 2.8 | 746 | [44 empty] | 8.58 |  |  | 56.3 | Impact of compressive fatigue on chloride diffusion coefficient in OPC concrete: An analysis using EIS method | Song, Zijian (1); Jiang, Linhua (1); Li, Wei (2); Xiong, Chuansheng (1); Chu, Hongqiang (1) | 1119
579 |  | C2 | 54.28 | 23.57 | 9.34 | 1.35 | 3.1 |  |  | 322 | 161 | 0.5 | [8 empty] | 1128 | [8 empty] | 2.8 | 752 | [44 empty] | 13.63 |  |  | 36.1 |  |  | 1128
581 | 383 | OPC45 | 61.6 | 19.4 | 5.1 | 2.6 | 3.26 |  |  | 415 | 187 | 0.4506024 | [7 empty] | 1076 | [10 empty] | 712 | [44 empty] | 6.6 |  |  | 40 | Application of X-ray microfluorescence for the determination of chloride diffusion coefficients in concrete chloride penetration experiments | Dehghan, Alireza (1); Peterson, Karl (1); Riehm, Graham (1); Herzog Bromerchenkel, Lucas (1) | 1076
582 |  | OPC48 | 61.6 | 19.4 | 5.1 | 2.6 | 3.26 |  |  | 415 | 199 | 0.4795181 | [7 empty] | 1072 | [10 empty] | 709 | [44 empty] | 7.4 |  |  | 34 |  |  | 1072
593 | 386 |  | 63.41 | 32.74 | 13.23 | 5.62 | 0.41 | 3214 |  | 454 | 168 | 0.37 |  | 1 | [10 empty] | 952 | [5 empty] | 767 | [12 empty] | 44.14 | 32.74 | 13.23 | 5.62 | 0.41 | 0 | [26 empty] | 13 |  |  |  | Prediction of Time-Dependent Chloride Diffusion Coefficients for Slag-Blended Concrete | Park, Ki-Bong (1); Lee, Han-Seung (2); Wang, Xiao-Yong (1) | 952
594 |  |  | 63.41 | 32.74 | 13.23 | 5.62 | 0.41 | 3214 |  | 400 | 168 | 0.42 |  | 0.9 | [10 empty] | 976 | [5 empty] | 787 | [12 empty] | 44.14 | 32.74 | 13.23 | 5.62 | 0.41 | 0 | [26 empty] | 15 | [5 empty] | 976
595 |  |  | 63.41 | 32.74 | 13.23 | 5.62 | 0.41 | 3214 |  | 357 | 168 | 0.47 |  | 0.85 | [10 empty] | 960 | [5 empty] | 838 | [12 empty] | 44.14 | 32.74 | 13.23 | 5.62 | 0.41 | 0 | [26 empty] | 18 | [5 empty] | 960
596 |  |  | 63.41 | 32.74 | 13.23 | 5.62 | 0.41 | 3214 |  | 318 | 168 | 0.37 |  | 0.8 | [10 empty] | 946 | [5 empty] | 762 | [12 empty] | 44.14 | 32.74 | 13.23 | 5.62 | 0.41 | 136 | [26 empty] | 9 | [5 empty] | 946
597 |  |  | 63.41 | 32.74 | 13.23 | 5.62 | 0.41 | 3214 |  | 280 | 168 | 0.42 |  | 0.75 | [10 empty] | 972 | [5 empty] | 783 | [12 empty] | 44.14 | 32.74 | 13.23 | 5.62 | 0.41 | 120 | [26 empty] | 12 | [5 empty] | 972
598 |  |  | 63.41 | 32.74 | 13.23 | 5.62 | 0.41 | 3214 |  | 250 | 168 | 0.47 |  | 0.65 | [10 empty] | 956 | [5 empty] | 835 | [12 empty] | 44.14 | 32.74 | 13.23 | 5.62 | 0.41 | 107 | [26 empty] | 13 | [5 empty] | 956
599 |  |  | 63.41 | 32.74 | 13.23 | 5.62 | 0.41 | 3214 |  | 227 | 168 | 0.37 |  | 0.75 | [10 empty] | 943 | [5 empty] | 760 | [12 empty] | 44.14 | 32.74 | 13.23 | 5.62 | 0.41 | 227 | [26 empty] | 6 | [5 empty] | 943
600 |  |  | 63.41 | 32.74 | 13.23 | 5.62 | 0.41 | 3214 |  | 200 | 168 | 0.42 |  | 0.7 | [10 empty] | 969 | [5 empty] | 780 | [12 empty] | 44.14 | 32.74 | 13.23 | 5.62 | 0.41 | 200 | [26 empty] | 8 | [5 empty] | 969
601 |  |  | 63.41 | 32.74 | 13.23 | 5.62 | 0.41 | 3214 |  | 178 | 168 | 0.47 |  | 0.6 | [10 empty] | 853 | [5 empty] | 832 | [12 empty] | 44.14 | 32.74 | 13.23 | 5.62 | 0.41 | 179 | [26 empty] | 11 | [5 empty] | 853
608 |  | NPC | 62.25 | 21.22 | 4.68 | 3.63 | 3.68 |  |  | 400 | 200 | 0.5 |  | 1.2 |  |  |  |  | 956 | [10 empty] | 3.2 | 778 | [32 empty] | 93.16 | 1.13 | 1.6 | 0.72 | [8 empty] | 32 |  |  | 31.3 | Effect of Wet Curing Duration on Long-Term Performance of Concrete in Tidal Zone of Marine Environment | Khanzadeh-Moradllo, Mehdi (1, 2); Meshkini, Mohammad H. (1); Eslamdoost, Ehsan (1); Sadati, Seyedhamed (3); Shekarchi, Mohammad (1) | 956
609 |  | SFC | 62.25 | 21.22 | 4.68 | 3.63 | 3.68 |  |  | 370 | 200 | 0.5 |  | 1.2 |  |  |  |  | 959 | [10 empty] | 3.2 | 784 | [32 empty] | 93.16 | 1.13 | 1.6 | 0.72 |  | 30 | [6 empty] | 9 |  |  | 37.1 |  |  | 959
611 |  | C30 | 61.89 | 22.95 | 6.35 | 1.02 | 4.1 |  |  | 390 | 195 | 0.5 | [7 empty] | 1225 | [10 empty] | 635 | [44 empty] | 16 |  |  | 35.6 | The effect of tensile fatigue on chloride ion diffusion in concrete | Jiang, Linhua (1); Li, Chenzhi (1); Zhu, Chenglong (1); Song, Zijian (1); Chu, Hongqiang (1) | 1225
618 |  | 矿渣水泥 | 48.18 | 32.59 | 8.68 | 3.58 | 1.97 |  |  | 280 | 160 | 0.58 | [12 empty] | 1036 | [5 empty] | 915 | [44 empty] | 4.7 |  |  | 33 | Chlorine signal attenuation in concrete | Naqvi, A.A. (1); Maslehuddin, M. (2); ur-Rehman, Khateeb (1); Al-Amoudi, O.S.B (3) | 1036
619 |  | 矿渣水泥 | 48.18 | 32.59 | 8.68 | 3.58 | 1.97 |  |  | 280 | 161 | 0.58 | [12 empty] | 1036 | [5 empty] | 915 | [44 empty] | 4.2 |  |  | 39 |  |  | 1036
620 |  | 矿渣水泥 | 48.18 | 32.59 | 8.68 | 3.58 | 1.97 |  |  | 280 | 161 | 0.58 | [12 empty] | 1036 | [5 empty] | 915 | [44 empty] | 3.1 |  |  | 40 |  |  | 1036
621 |  | 矿渣水泥 | 48.18 | 32.59 | 8.68 | 3.58 | 1.97 |  |  | 280 | 161 | 0.58 | [12 empty] | 1036 | [5 empty] | 915 | [44 empty] | 3.3 |  |  | 44 |  |  | 1036
622 |  | 矿渣水泥 | 48.18 | 32.59 | 8.68 | 3.58 | 1.97 |  |  | 280 | 161 | 0.58 | [12 empty] | 1036 | [5 empty] | 915 | [44 empty] | 3.4 |  |  | 42 |  |  | 1036
623 |  | 矿渣水泥 | 48.18 | 32.59 | 8.68 | 3.58 | 1.97 |  |  | 280 | 161 | 0.58 | [12 empty] | 987 | [5 empty] | 915 | [44 empty] | 2.9 |  |  | 46 |  |  | 987
624 |  | 矿渣水泥 | 48.18 | 32.59 | 8.68 | 3.58 | 1.97 |  |  | 380 | 142 | 0.38 | [12 empty] | 987 | [5 empty] | 915 | [44 empty] | 2.3 |  |  | 72 |  |  | 987
625 |  | 矿渣水泥 | 48.18 | 32.59 | 8.68 | 3.58 | 1.97 |  |  | 380 | 142 | 0.38 | [12 empty] | 987 | [5 empty] | 915 | [44 empty] | 2.2 |  |  | 73 |  |  | 987
626 |  | 矿渣水泥 | 48.18 | 32.59 | 8.68 | 3.58 | 1.97 |  |  | 380 | 142 | 0.38 | [12 empty] | 987 | [5 empty] | 915 | [44 empty] | 1.7 |  |  | 66 |  |  | 987
627 |  | 矿渣水泥 | 48.18 | 32.59 | 8.68 | 3.58 | 1.97 |  |  | 380 | 142 | 0.38 | [12 empty] | 987 | [5 empty] | 915 | [44 empty] | 1.5 |  |  | 71 |  |  | 987
628 |  | 矿渣水泥 | 48.18 | 32.59 | 8.68 | 3.58 | 1.97 |  |  | 380 | 141 | 0.38 | [12 empty] | 987 | [5 empty] | 915 | [44 empty] | 1.6 |  |  | 67 |  |  | 987
629 |  | 矿渣水泥 | 48.18 | 32.59 | 8.68 | 3.58 | 1.97 |  |  | 380 | 141 | 0.38 | [12 empty] | 1240 | [5 empty] | 915 | [44 empty] | 1.3 |  |  | 74 |  |  | 1240
630 |  | 330-0 | 62.21 | 19.55 | 4.24 | 2.51 | 3.34 |  | 42.5 | 330 | 198 | 0.6 | [12 empty] | 1240 | [5 empty] | 710 | [44 empty] | 31.3 |  |  | 23.9 | Effect of metakaolin on the chloride ingress properties of concrete | Ferreira, R.M. (1, 3); Castro-Gomes, J.P. (2); Costa, P. (3); Malheiro, R. (3) | 1240
631 |  | 330-15 | 43.97 | 38.06 | 4.67 | 2.51 | 3.8 |  | 42.5 | 440 | 200 | 0.45 | [18 empty] | 600 | [44 empty] | 15.5 |  |  | 40.6 | Effect of metakaolin on the chloride ingress properties of concrete | Ferreira, R.M. (1, 3); Castro-Gomes, J.P. (2); Costa, P. (3); Malheiro, R. (3) | 0
633 |  | NC | 65.4 | 20.8 | 4.6 | 1.3 | 2.8 |  | 52.5 | 390 | 185 | 0.47 |  | 1 | [7 empty] | 1070 | [7 empty] | 2.71 | 890 | [38 empty] | 18.4 | [5 empty] | 31 |  |  | 45 |  |  | 1070
646 | 731 | OPC | 69.89 | 17.3 | 3.14 | 2.09 | 3.76 |  | 42.5 | 440 | 176 | 0.4 |  | 1 | [10 empty] | 1106 | [5 empty] | 678 |  |  |  |  | 11.2 | 52.3 | 29.7 |  | 6.5 | 125 |  |  | 46.6 | 45.7 | 5.8 |  | 0.3 | 115 | [13 empty] | 0.8 | 92.7 | 1.1 |  | 0.7 |  | 20 | [6 empty] | 1.74 |  |  | 40.97 |  |  | 1106
650 | 740 | Control | 63.99 | 20.34 | 3.21 | 2.96 | 3.42 |  |  | 255 | 114.75 | 0.45 | [12 empty] | 818 |  |  |  |  | 2.5 | 434 |  |  |  |  | 11.51 | 47.66 | 20.81 | 1.51 | 9.84 | 0 | [21 empty] | 0.29 | 98.02 | 0.42 | 0.41 | 0.09 |  | 0 | [6 empty] | 12.02 |  |  | 33.8 |  |  | 818
651 | 749 | A1 | 51.16 | 24.55 | 10.48 | 6.01 | 2.16 |  | 32.5 | 380 | 190 | 0.5 | [12 empty] | 1299 |  |  |  |  | 2.4 | 578 |  |  |  |  | 11.51 | 47.66 | 20.81 | 1.51 | 9.84 | 0 | [21 empty] | 0.29 | 98.02 | 0.42 | 0.41 | 0.09 |  | 19 | [6 empty] | 7.53 |  |  | 23.9 |  |  | 1299
652 | 749 | A3b | 51.16 | 24.55 | 10.48 | 6.01 | 2.16 |  | 32.5 | 361 | 190 | 0.5 | [12 empty] | 1229 |  |  |  |  | 2.4 | 578 |  |  |  |  | 11.51 | 47.66 | 20.81 | 1.51 | 9.84 | 76 | [21 empty] | 0.29 | 98.02 | 0.42 | 0.41 | 0.09 |  | 0 | [6 empty] | 10.02 |  |  | 18 |  |  | 1229
653 | 749 | A4c | 51.16 | 24.55 | 10.48 | 6.01 | 2.16 |  | 32.5 | 304 | 190 | 0.5 | [12 empty] | 1229 |  |  |  |  | 2.4 | 578 |  |  |  |  | 11.51 | 47.66 | 20.81 | 1.51 | 9.84 | 57 | [21 empty] | 0.29 | 98.02 | 0.42 | 0.41 | 0.09 |  | 19 | [6 empty] | 7.15 |  |  | 20.6 |  |  | 1229
654 | 749 | A5d | 51.16 | 24.55 | 10.48 | 6.01 | 2.16 |  | 32.5 | 304 | 190 | 0.5 | [12 empty] | 1229 |  |  |  |  | 2.4 | 578 | [44 empty] | 4.7 |  |  | 33 |  |  | 1229
655 | 438 | LS-H-00 | 48.18 | 32.59 | 8.68 | 3.58 | 1.97 |  | 32.5 | 280 | 160 | 0.58 |  | 0.9 | [10 empty] | 1036 | [5 empty] | 915 | [44 empty] | 4.1 |  |  | 39 |  |  | 1036
656 | 438 | LS-H-03 | 48.18 | 32.59 | 8.68 | 3.58 | 1.97 |  | 32.5 | 280 | 161 | 0.58 |  | 0.9 | [10 empty] | 1036 | [5 empty] | 915 | [44 empty] | 3.1 |  |  | 41 |  |  | 1036
657 | 438 | LS-H-06 | 48.18 | 32.59 | 8.68 | 3.58 | 1.97 |  | 32.5 | 280 | 161 | 0.58 |  | 0.9 | [10 empty] | 1036 | [5 empty] | 915 | [44 empty] | 3.3 |  |  | 43 |  |  | 1036
658 | 438 | LS-H-09 | 48.18 | 32.59 | 8.68 | 3.58 | 1.97 |  | 32.5 | 280 | 161 | 0.58 |  | 0.9 | [10 empty] | 1036 | [5 empty] | 915 | [44 empty] | 3.4 |  |  | 42 |  |  | 1036
659 | 438 | LS-H-12 | 48.18 | 32.59 | 8.68 | 3.58 | 1.97 |  | 32.5 | 280 | 161 | 0.58 |  | 0.9 | [10 empty] | 1037 | [5 empty] | 915 | [44 empty] | 2.9 |  |  | 46 |  |  | 1037
660 | 438 | LS-H-15 | 48.18 | 32.59 | 8.68 | 3.58 | 1.97 |  | 32.5 | 280 | 161 | 0.58 |  | 1 | [10 empty] | 1036 | [5 empty] | 915 | [44 empty] | 2.3 |  |  | 72 |  |  | 1036
661 | 438 | LS-L-00 | 48.18 | 32.59 | 8.68 | 3.58 | 1.97 |  | 32.5 | 380 | 142 | 0.38 |  | 0.9 | [10 empty] | 988 | [5 empty] | 915 | [44 empty] | 2.2 |  |  | 73 |  |  | 988
662 | 438 | LS-L-03 | 48.18 | 32.59 | 8.68 | 3.58 | 1.97 |  | 32.5 | 380 | 142 | 0.38 |  | 0.9 | [10 empty] | 988 | [5 empty] | 915 | [44 empty] | 1.7 |  |  | 66 |  |  | 988
663 | 438 | LS-L-06 | 48.18 | 32.59 | 8.68 | 3.58 | 1.97 |  | 32.5 | 380 | 142 | 0.38 |  | 0.9 | [10 empty] | 988 | [5 empty] | 915 | [44 empty] | 1.5 |  |  | 72 |  |  | 988
664 | 438 | LS-L-09 | 48.18 | 32.59 | 8.68 | 3.58 | 1.97 |  | 32.5 | 380 | 142 | 0.38 |  | 0.9 | [10 empty] | 989 | [5 empty] | 915 | [44 empty] | 1.6 |  |  | 67 |  |  | 989
665 | 438 | LS-L-12 | 48.18 | 32.59 | 8.68 | 3.58 | 1.97 |  | 32.5 | 380 | 141 | 0.38 |  | 1.4 | [10 empty] | 988 | [5 empty] | 915 | [44 empty] | 1.3 |  |  | 75 |  |  | 988
670 | 750 | Mix-3 | 59.75 | 20.74 | 5.13 | 2.2 | 2.81 |  |  | 230.43 | 167.6 | 0.7077105 |  | 0.8 | [10 empty] | 1085 | [5 empty] | 827 |  |  |  |  | 3.76 | 53.28 | 32.34 | 0.75 | 4.23 | 0 |  |  | 41.06 | 32.87 | 13.4 | 5.64 | 1.34 | 0 | [26 empty] | 3.9 | [5 empty] | 1085
671 | 753 | PC | 63.85 | 21.8 | 5.42 | 1.26 | 3.44 |  | 52.5 | 470 | 165 | 0.35 | [12 empty] | 1090 |  |  |  |  | 2.7 | 760 |  |  |  |  | 3.76 | 53.28 | 32.34 | 0.75 | 4.23 | 80 |  |  | 41.06 | 32.87 | 13.4 | 5.64 | 1.34 | 150 | [26 empty] | 3.3 | [5 empty] | 1090
672 | 753 | FS | 63.85 | 21.8 | 5.42 | 1.26 | 3.44 |  | 52.5 | 240 | 165 | 0.35 | [12 empty] | 1090 |  |  |  |  | 2.7 | 760 |  |  |  |  | 3.05 | 66.67 | 18.97 | 1.24 | 4.39 | 0 | [34 empty] | 10 | [5 empty] | 1090
673 | 754 | OPC1 | 59.81 | 21.5 | 5.86 | 2.23 | 2.85 |  |  | 300 | 126 | 0.4182711 | [12 empty] | 1050 | [5 empty] | 750 |  |  |  |  | 3.05 | 66.67 | 18.97 | 1.24 | 4.39 | 0 | [34 empty] | 11.8 | [5 empty] | 1050
674 | 754 | OPC2 | 59.81 | 21.5 | 5.86 | 2.23 | 2.85 |  |  | 350 | 147 | 0.4185173 | [12 empty] | 1000 | [5 empty] | 725 |  |  |  |  | 3.05 | 66.67 | 18.97 | 1.24 | 4.39 | 0 | [34 empty] | 12.5 | [5 empty] | 1000
675 | 754 | OPC3 | 59.81 | 21.5 | 5.86 | 2.23 | 2.85 |  |  | 450 | 189 | 0.4188458 | [12 empty] | 950 | [5 empty] | 700 |  |  |  |  | 3.05 | 66.67 | 18.97 | 1.24 | 4.39 | 30 | [34 empty] | 8 | [5 empty] | 950
676 | 754 | AF10 | 59.81 | 21.5 | 5.86 | 2.23 | 2.85 |  |  | 270 | 126 | 0.4645333 | [12 empty] | 1050 | [5 empty] | 750 |  |  |  |  | 3.05 | 66.67 | 18.97 | 1.24 | 4.39 | 60 | [34 empty] | 10.3 | [5 empty] | 1050
677 | 754 | AF20 | 59.81 | 21.5 | 5.86 | 2.23 | 2.85 |  |  | 240 | 126 | 0.5223014 | [12 empty] | 1050 | [5 empty] | 750 |  |  |  |  | 3.05 | 66.67 | 18.97 | 1.24 | 4.39 | 90 | [34 empty] | 12 | [5 empty] | 1050
678 | 754 | AF30 | 59.81 | 21.5 | 5.86 | 2.23 | 2.85 |  |  | 210 | 126 | 0.5964779 | [12 empty] | 1050 | [5 empty] | 750 |  |  |  |  | 3.05 | 66.67 | 18.97 | 1.24 | 4.39 | 35 | [34 empty] | 6.2 | [5 empty] | 1050
679 | 754 | BF10 | 59.81 | 21.5 | 5.86 | 2.23 | 2.85 |  |  | 315 | 147 | 0.4648368 | [12 empty] | 1000 | [5 empty] | 725 |  |  |  |  | 3.05 | 66.67 | 18.97 | 1.24 | 4.39 | 70 | [34 empty] | 8.5 | [5 empty] | 1000
680 | 754 | BF20 | 59.81 | 21.5 | 5.86 | 2.23 | 2.85 |  |  | 280 | 147 | 0.5226853 | [12 empty] | 1000 | [5 empty] | 725 |  |  |  |  | 3.05 | 66.67 | 18.97 | 1.24 | 4.39 | 105 | [34 empty] | 10.3 | [5 empty] | 1000
681 | 754 | BF230 | 59.81 | 21.5 | 5.86 | 2.23 | 2.85 |  |  | 245 | 147 | 0.5969786 | [12 empty] | 1000 | [5 empty] | 725 |  |  |  |  | 3.05 | 66.67 | 18.97 | 1.24 | 4.39 | 45 | [34 empty] | 6 | [5 empty] | 1000
682 | 754 | CF10 | 59.81 | 21.5 | 5.86 | 2.23 | 2.85 |  |  | 405 | 189 | 0.4652422 | [12 empty] | 950 | [5 empty] | 700 |  |  |  |  | 3.05 | 66.67 | 18.97 | 1.24 | 4.39 | 90 | [34 empty] | 8.1 | [5 empty] | 950
683 | 754 | CF20 | 59.81 | 21.5 | 5.86 | 2.23 | 2.85 |  |  | 360 | 189 | 0.5231979 | [12 empty] | 950 | [5 empty] | 700 |  |  |  |  | 3.05 | 66.67 | 18.97 | 1.24 | 4.39 | 135 | [34 empty] | 10 | [5 empty] | 950
700 | 772 | SFC | 60.82 | 20.4 | 5.2 | 1.71 | 3.06 |  | 52.5 | 488 | 205 | 0.4 |  | 0.375 | [10 empty] | 1094 | [10 empty] | 4.4 | 52.8 | 34.3 | 1.1 | 3.6 | 0 | [34 empty] | 6.39 | [5 empty] | 1094
701 | 773 | cement | 64.15 | 19.92 | 6.44 | 1.84 | 2.09 |  |  | 370 | 148 | 0.4 |  | 0.37 | [10 empty] | 1135 | [5 empty] | 695 |  |  |  |  | 4.4 | 52.8 | 34.3 | 1.1 | 3.6 | 74 | [34 empty] | 3.34 | [5 empty] | 1135
702 | 773 | flyash | 64.15 | 19.92 | 6.44 | 1.84 | 2.09 |  |  | 296 | 148 | 0.4 |  | 0.37 | [10 empty] | 1135 | [5 empty] | 695 |  |  |  |  | 9.92 | 43.12 | 30.49 | 1.23 | 7.4 | 0 |  |  | 41.22 | 30.3 | 13.46 | 6.49 | 1.17 | 0 | [13 empty] | 0.21 | 96.08 | 0.84 | 0.08 | 0.09 |  | 0 | [6 empty] | 6 |  | 2600 | 59 |  |  | 1135
703 | 774 | 35C | 64.08 | 20.51 | 4.26 | 1.36 | 2.83 |  |  | 450 | 157.5 | 0.35 | [12 empty] | 1076 |  |  |  |  | 2.5 | 717 |  |  |  |  | 9.92 | 43.12 | 30.49 | 1.23 | 7.4 | 0 |  |  | 41.22 | 30.3 | 13.46 | 6.49 | 1.17 | 0 | [13 empty] | 0.21 | 96.08 | 0.84 | 0.08 | 0.09 |  | 22.5 | [6 empty] | 3 |  | 480 | 64 |  |  | 1076
704 | 774 | 35SF5 | 64.08 | 20.51 | 4.26 | 1.36 | 2.83 |  |  | 427.5 | 157.5 | 0.35 | [12 empty] | 1076 |  |  |  |  | 2.5 | 717 |  |  |  |  | 9.92 | 43.12 | 30.49 | 1.23 | 7.4 | 67.5 |  |  | 41.22 | 30.3 | 13.46 | 6.49 | 1.17 | 0 | [13 empty] | 0.21 | 96.08 | 0.84 | 0.08 | 0.09 |  | 0 | [6 empty] | 4 |  | 1600 | 55 |  |  | 1076
705 | 774 | 35FA15 | 64.08 | 20.51 | 4.26 | 1.36 | 2.83 |  |  | 382.5 | 157.5 | 0.35 | [12 empty] | 1076 |  |  |  |  | 2.5 | 717 |  |  |  |  | 9.92 | 43.12 | 30.49 | 1.23 | 7.4 | 0 |  |  | 41.22 | 30.3 | 13.46 | 6.49 | 1.17 | 112.5 | [13 empty] | 0.21 | 96.08 | 0.84 | 0.08 | 0.09 |  | 0 | [6 empty] | 5 |  | 1000 | 62 |  |  | 1076
706 | 774 | 35BS25 | 64.08 | 20.51 | 4.26 | 1.36 | 2.83 |  |  | 337.5 | 157.5 | 0.35 | [12 empty] | 1076 |  |  |  |  | 2.5 | 717 |  |  |  |  | 9.92 | 43.12 | 30.49 | 1.23 | 7.4 | 112.5 |  |  | 41.22 | 30.3 | 13.46 | 6.49 | 1.17 | 0 | [13 empty] | 0.21 | 96.08 | 0.84 | 0.08 | 0.09 |  | 0 | [6 empty] | 4 |  | 2300 | 52 |  |  | 1076
707 | 774 | 35FA25 | 64.08 | 20.51 | 4.26 | 1.36 | 2.83 |  |  | 337.5 | 157.5 | 0.35 | [12 empty] | 1076 |  |  |  |  | 2.5 | 717 |  |  |  |  | 9.92 | 43.12 | 30.49 | 1.23 | 7.4 | 0 |  |  | 41.22 | 30.3 | 13.46 | 6.49 | 1.17 | 0 | [13 empty] | 0.21 | 96.08 | 0.84 | 0.08 | 0.09 |  | 0 | [6 empty] | 7 |  | 3600 | 55 |  |  | 1076
708 | 774 | 40C | 64.08 | 20.51 | 4.26 | 1.36 | 2.83 |  |  | 410 | 164 | 0.4 | [12 empty] | 1081 |  |  |  |  | 2.5 | 721 |  |  |  |  | 9.92 | 43.12 | 30.49 | 1.23 | 7.4 | 0 |  |  | 41.22 | 30.3 | 13.46 | 6.49 | 1.17 | 0 | [13 empty] | 0.21 | 96.08 | 0.84 | 0.08 | 0.09 |  | 0 | [6 empty] | 13 |  | 3700 | 48 |  |  | 1081
709 | 774 | 45C | 64.08 | 20.51 | 4.26 | 1.36 | 2.83 |  |  | 370 | 166.5 | 0.45 | [12 empty] | 1069 |  |  |  |  | 2.5 | 774 |  |  |  |  | 9.92 | 43.12 | 30.49 | 1.23 | 7.4 | 0 |  |  | 41.22 | 30.3 | 13.46 | 6.49 | 1.17 | 0 | [13 empty] | 0.21 | 96.08 | 0.84 | 0.08 | 0.09 |  | 18.5 | [6 empty] | 8 |  | 1300 | 51 |  |  | 1069
710 | 774 | 45SF5 | 64.08 | 20.51 | 4.26 | 1.36 | 2.83 |  |  | 351.5 | 166.5 | 0.45 | [12 empty] | 1069 |  |  |  |  | 2.5 | 774 |  |  |  |  | 9.92 | 43.12 | 30.49 | 1.23 | 7.4 | 55.5 |  |  | 41.22 | 30.3 | 13.46 | 6.49 | 1.17 | 0 | [13 empty] | 0.21 | 96.08 | 0.84 | 0.08 | 0.09 |  | 0 | [6 empty] | 8 |  | 2400 | 47 |  |  | 1069
711 | 774 | 45FA15 | 64.08 | 20.51 | 4.26 | 1.36 | 2.83 |  |  | 314.5 | 166.5 | 0.45 | [12 empty] | 1069 |  |  |  |  | 2.5 | 774 |  |  |  |  | 9.92 | 43.12 | 30.49 | 1.23 | 7.4 | 92.5 |  |  | 41.22 | 30.3 | 13.46 | 6.49 | 1.17 | 0 | [13 empty] | 0.21 | 96.08 | 0.84 | 0.08 | 0.09 |  | 0 | [6 empty] | 35 |  | 4300 | 37 |  |  | 1069
712 | 774 | 45FA25 | 64.08 | 20.51 | 4.26 | 1.36 | 2.83 |  |  | 277.5 | 166.5 | 0.45 | [12 empty] | 1070 |  |  |  |  | 2.5 | 774 |  |  |  |  | 9.92 | 43.12 | 30.49 | 1.23 | 7.4 | 0 |  |  | 41.22 | 30.3 | 13.46 | 6.49 | 1.17 | 92.5 | [13 empty] | 0.21 | 96.08 | 0.84 | 0.08 | 0.09 |  | 0 | [6 empty] | 7 |  | 2100 | 48 |  |  | 1070
713 | 774 | 45BS25 | 64.08 | 20.51 | 4.26 | 1.36 | 2.83 |  |  | 277.5 | 166.5 | 0.45 | [12 empty] | 1069 |  |  |  |  | 2.5 | 774 |  |  |  |  | 9.92 | 43.12 | 30.49 | 1.23 | 7.4 | 0 |  |  | 41.22 | 30.3 | 13.46 | 6.49 | 1.17 | 0 | [13 empty] | 0.21 | 96.08 | 0.84 | 0.08 | 0.09 |  | 0 | [6 empty] | 23 |  | 5100 | 43 |  |  | 1069
715 | 1 |  | 59.7 | 24.6 | 7.3 | 3.8 | 4 |  | 48.6 | 450 | 135 | 0.3 | 0.25 | 0.5 | 45 | [9 empty] | 1686.8 |  |  |  |  | 2.76 | 992.5 |  |  |  | 0.3704326 | [40 empty] | 0.83 |  |  | 57 | Effects of curing methods of concrete after steam curing on mechanical strength and permeability | Liu, Baoju(1); Jiang, Junyi(1); Shen, Shuai(2); Zhou, Feng(1); Shi, Jinyan(1); He, Zhihai(3) | 1686.8
716 |  |  | 59.7 | 24.6 | 7.3 | 3.8 | 4 |  | 48.6 | 450 | 135 | 0.3 | 0.25 | 0.5 | 45 | [9 empty] | 1686.8 |  |  |  |  | 2.76 | 992.5 |  |  |  | 0.3704326 | [40 empty] | 0.79 |  |  | 56 |  |  | 1686.8
717 |  |  | 59.7 | 24.6 | 7.3 | 3.8 | 4 |  | 48.6 | 450 | 135 | 0.3 | 0.25 | 0.5 | 45 | [9 empty] | 1686.8 |  |  |  |  | 2.76 | 992.5 |  |  |  | 0.3704326 | [40 empty] | 0.85 |  |  | 61 |  |  | 1686.8
718 |  |  | 59.7 | 24.6 | 7.3 | 3.8 | 4 |  | 48.6 | 450 | 135 | 0.3 | 0.25 | 0.5 | 45 | [9 empty] | 1686.8 |  |  |  |  | 2.76 | 992.5 |  |  |  | 0.3704326 | [40 empty] | 1.11 |  |  | 53 |  |  | 1686.8
757 | 533 | 0 | 61.89 | 22.95 | 6.35 | 1.02 | 4.1 |  | 42.5 | 450 | 135 | 0.3 | [8 empty] | 1136 | [8 empty] | 2.8 | 612 | [24 empty] | 55.11 | 0.2 | 0 | 1.12 | 0.15 |  | 0 | [7 empty] | 16.6 | [5 empty] | 3.32 | [5 empty] | 1136
758 |  | A30-0.3 | 61.89 | 22.95 | 6.35 | 1.02 | 4.1 |  | 42.5 | 315 | 135 | 0.3 | [8 empty] | 1136 | [8 empty] | 2.8 | 612 | [24 empty] | 55.11 | 0.2 | 0 | 1.12 | 0.15 |  | 135 | [7 empty] | 16.4 | [5 empty] | 2.88 | [5 empty] | 1136
759 |  | A40-0.3 | 61.89 | 22.95 | 6.35 | 1.02 | 4.1 |  | 42.5 | 270 | 135 | 0.3 | [8 empty] | 1136 | [8 empty] | 2.8 | 612 | [24 empty] | 55.11 | 0.2 | 0 | 1.12 | 0.15 |  | 180 | [7 empty] | 17.6 | [5 empty] | 4.7 | [5 empty] | 1136
760 |  | A50-0.3 | 61.89 | 22.95 | 6.35 | 1.02 | 4.1 |  | 42.5 | 225 | 135 | 0.3 | [8 empty] | 1136 | [8 empty] | 2.8 | 612 | [24 empty] | 55.11 | 0.2 | 0 | 1.12 | 0.15 |  | 225 | [7 empty] | 18.4 | [5 empty] | 6.53 | [5 empty] | 1136
761 |  | B30-0.3 | 61.89 | 22.95 | 6.35 | 1.02 | 4.1 |  | 42.5 | 315 | 135 | 0.3 | [8 empty] | 1136 | [8 empty] | 2.8 | 612 | [24 empty] | 55.11 | 0.2 | 0 | 1.12 | 0.15 |  | 135 | [7 empty] | 16 | [5 empty] | 2.41 | [5 empty] | 1136
762 |  | B40-0.3 | 61.89 | 22.95 | 6.35 | 1.02 | 4.1 |  | 42.5 | 270 | 135 | 0.3 | [8 empty] | 1136 | [8 empty] | 2.8 | 612 | [24 empty] | 55.11 | 0.2 | 0 | 1.12 | 0.15 |  | 180 | [7 empty] | 17.3 | [5 empty] | 4.23 | [5 empty] | 1136
763 |  | B50-0.3 | 61.89 | 22.95 | 6.35 | 1.02 | 4.1 |  | 42.5 | 225 | 135 | 0.3 | [8 empty] | 1136 | [8 empty] | 2.8 | 612 | [24 empty] | 55.11 | 0.2 | 0 | 1.12 | 0.15 |  | 225 | [7 empty] | 18.3 | [5 empty] | 6.06 | [5 empty] | 1136
764 |  | C30-0.3 | 61.89 | 22.95 | 6.35 | 1.02 | 4.1 |  | 42.5 | 315 | 135 | 0.3 | [8 empty] | 1136 | [8 empty] | 2.8 | 612 | [24 empty] | 55.11 | 0.2 | 0 | 1.12 | 0.15 |  | 135 | [7 empty] | 15.7 | [5 empty] | 1.96 | [5 empty] | 1136
765 |  | C40-0.3 | 61.89 | 22.95 | 6.35 | 1.02 | 4.1 |  | 42.5 | 270 | 135 | 0.3 | [8 empty] | 1136 | [8 empty] | 2.8 | 612 | [24 empty] | 55.11 | 0.2 | 0 | 1.12 | 0.15 |  | 180 | [7 empty] | 16.9 | [5 empty] | 3.79 | [5 empty] | 1136
766 |  | C50-0.3 | 61.89 | 22.95 | 6.35 | 1.02 | 4.1 |  | 42.5 | 225 | 135 | 0.3 | [8 empty] | 1136 | [8 empty] | 2.8 | 612 | [24 empty] | 55.11 | 0.2 | 0 | 1.12 | 0.15 |  | 225 | [7 empty] | 18 | [5 empty] | 5.61 | [5 empty] | 1136
767 |  | A30-0.4 | 61.89 | 22.95 | 6.35 | 1.02 | 4.1 |  | 42.5 | 237 | 135 | 0.4 | [8 empty] | 1212 | [8 empty] | 2.8 | 650 | [24 empty] | 55.11 | 0.2 | 0 | 1.12 | 0.15 |  | 101 | [7 empty] | 18.6 | [5 empty] | 7.71 | [5 empty] | 1212
768 |  | B30-0.4 | 61.89 | 22.95 | 6.35 | 1.02 | 4.1 |  | 42.5 | 237 | 135 | 0.4 | [8 empty] | 1212 | [8 empty] | 2.8 | 650 | [24 empty] | 55.11 | 0.2 | 0 | 1.12 | 0.15 |  | 101 | [7 empty] | 18.4 | [5 empty] | 7 | [5 empty] | 1212
769 |  | C30-0.4 | 61.89 | 22.95 | 6.35 | 1.02 | 4.1 |  | 42.5 | 237 | 135 | 0.4 | [8 empty] | 1212 | [8 empty] | 2.8 | 650 | [24 empty] | 55.11 | 0.2 | 0 | 1.12 | 0.15 |  | 101 | [7 empty] | 17.8 | [5 empty] | 5.14 | [5 empty] | 1212
770 |  | A30-0.5 | 61.89 | 22.95 | 6.35 | 1.02 | 4.1 |  | 42.5 | 189 | 135 | 0.5 | [8 empty] | 1256 | [8 empty] | 2.8 | 672 | [24 empty] | 55.11 | 0.2 | 0 | 1.12 | 0.15 |  | 81 | [7 empty] | 19.7 | [5 empty] | 11.2 | [5 empty] | 1256
771 |  | B30-0.5 | 61.89 | 22.95 | 6.35 | 1.02 | 4.1 |  | 42.5 | 189 | 135 | 0.5 | [8 empty] | 1256 | [8 empty] | 2.8 | 672 | [24 empty] | 55.11 | 0.2 | 0 | 1.12 | 0.15 |  | 81 | [7 empty] | 19.3 | [5 empty] | 10.26 | [5 empty] | 1256
772 |  | C30-0.5 | 61.89 | 22.95 | 6.35 | 1.02 | 4.1 |  | 42.5 | 189 | 135 | 0.5 | [8 empty] | 1256 | [8 empty] | 2.8 | 672 | [24 empty] | 55.11 | 0.2 | 0 | 1.12 | 0.15 |  | 81 | [7 empty] | 18.9 | [5 empty] | 8.85 | [5 empty] | 1256
781 | 549 | C1 | 51.2 | 24.6 | 10.5 | 6 | 2.2 |  | 42.5 | 475 | 190 | 0.4 | [12 empty] | 1174 |  |  |  |  | 2.4 | 522 |  |  |  | 11.5 | 47.7 | 20.8 | 1.5 | 9.8 |  |  | 0 |  | 28.2 | 36.4 | 17.6 | 14.2 | 0.9 | 0 | [20 empty] | 8.8 | [5 empty] | 13.18 | [5 empty] | 1174
782 |  | C2 | 51.2 | 24.6 | 10.5 | 6 | 2.2 |  | 42.5 | 422 | 190 | 0.45 | [12 empty] | 1204 |  |  |  |  | 2.4 | 567 |  |  |  | 11.5 | 47.7 | 20.8 | 1.5 | 9.8 |  |  | 0 |  | 28.2 | 36.4 | 17.6 | 14.2 | 0.9 | 0 | [20 empty] | 10.1 | [5 empty] | 14.25 | [5 empty] | 1204
783 |  | C3 | 51.2 | 24.6 | 10.5 | 6 | 2.2 |  | 42.5 | 380 | 190 | 0.5 | [12 empty] | 1229 |  |  |  |  | 2.4 | 578 |  |  |  | 11.5 | 47.7 | 20.8 | 1.5 | 9.8 |  |  | 0 |  | 28.2 | 36.4 | 17.6 | 14.2 | 0.9 | 0 | [20 empty] | 11.3 | [5 empty] | 15.55 | [5 empty] | 1229
784 |  | C4 | 51.2 | 24.6 | 10.5 | 6 | 2.2 |  | 42.5 | 346 | 190 | 0.55 | [12 empty] | 1249 |  |  |  |  | 2.4 | 589 |  |  |  | 11.5 | 47.7 | 20.8 | 1.5 | 9.8 |  |  | 0 |  | 28.2 | 36.4 | 17.6 | 14.2 | 0.9 | 0 | [20 empty] | 13.1 | [5 empty] | 16.44 | [5 empty] | 1249
785 |  | C5 | 51.2 | 24.6 | 10.5 | 6 | 2.2 |  | 42.5 | 317 | 190 | 0.6 | [12 empty] | 1269 |  |  |  |  | 2.4 | 597 |  |  |  | 11.5 | 47.7 | 20.8 | 1.5 | 9.8 |  |  | 0 |  | 28.2 | 36.4 | 17.6 | 14.2 | 0.9 | 0 | [20 empty] | 15 | [5 empty] | 17.15 | [5 empty] | 1269
786 |  | C3-FA20 | 51.2 | 24.6 | 10.5 | 6 | 2.2 |  | 42.5 | 304 | 190 | 0.5 | [12 empty] | 1229 |  |  |  |  | 2.4 | 578 |  |  |  | 11.5 | 47.7 | 20.8 | 1.5 | 9.8 |  |  | 76 |  | 28.2 | 36.4 | 17.6 | 14.2 | 0.9 | 0 | [20 empty] | 9.9 | [5 empty] | 15.21 | [5 empty] | 1229
787 |  | C3-FA30 | 51.2 | 24.6 | 10.5 | 6 | 2.2 |  | 42.5 | 266 | 190 | 0.5 | [12 empty] | 1229 |  |  |  |  | 2.4 | 578 |  |  |  | 11.5 | 47.7 | 20.8 | 1.5 | 9.8 |  |  | 114 |  | 28.2 | 36.4 | 17.6 | 14.2 | 0.9 | 0 | [20 empty] | 9.5 | [5 empty] | 14.46 | [5 empty] | 1229
788 |  | C3-SG | 51.2 | 24.6 | 10.5 | 6 | 2.2 |  | 42.5 | 361 | 190 | 0.5 | [12 empty] | 1229 |  |  |  |  | 2.4 | 578 |  |  |  | 11.5 | 47.7 | 20.8 | 1.5 | 9.8 |  |  | 0 |  | 28.2 | 36.4 | 17.6 | 14.2 | 0.9 | 19 | [20 empty] | 10.6 | [5 empty] | 15.37 | [5 empty] | 1229
789 |  | C3-SF | 51.2 | 24.6 | 10.5 | 6 | 2.2 |  | 42.5 | 361 | 190 | 0.5 | [12 empty] | 1229 |  |  |  |  | 2.4 | 578 |  |  |  | 11.5 | 47.7 | 20.8 | 1.5 | 9.8 |  |  | 0 |  | 28.2 | 36.4 | 17.6 | 14.2 | 0.9 | 0 | [13 empty] | 0.3 | 98 | 0.4 | 0.4 | 0.1 |  | 19 | 9.3 | [5 empty] | 9.85 | [5 empty] | 1229
791 | 550 | 25CM | 63 | 21.5 | 5.5 | 2 | 4.5 |  |  | 590 | 148 | 0.25 | [12 empty] | 841 | [5 empty] | 841 | [12 empty] | 44 | 36 | 9 | 8 | 1 | 0 | 35.1 | 31.2 | 9 | 11.8 | 1 | 0 | [7 empty] | 1 | 93 | 2 | 1 | 1 | 20.34 | 0 | [6 empty] | 3.91 |  |  | 107.8 |  |  | 841
792 |  | 25UG30 | 63 | 21.5 | 5.5 | 2 | 4.5 |  |  | 409 | 146 | 0.25 | [12 empty] | 833 | [5 empty] | 833 | [12 empty] | 44 | 36 | 9 | 8 | 1 | 0 | 35.1 | 31.2 | 9 | 11.8 | 1 | 175 | [7 empty] | 1 | 93 | 2 | 1 | 1 | 20.34 | 0 | [6 empty] | 1.45 |  |  | 111.93 |  |  | 833
793 |  | 25UG30G15 | 63 | 21.5 | 5.5 | 2 | 4.5 |  |  | 320 | 145 | 0.25 | [12 empty] | 829 | [5 empty] | 829 | [12 empty] | 44 | 36 | 9 | 8 | 1 | 87 | 35.1 | 31.2 | 9 | 11.8 | 1 | 175 | [7 empty] | 1 | 93 | 2 | 1 | 1 | 20.34 | 0 | [6 empty] | 1.25 |  |  | 112.23 |  |  | 829
794 |  | 25SF10 | 63 | 21.5 | 5.5 | 2 | 4.5 |  |  | 527 | 146 | 0.25 | [12 empty] | 834 | [5 empty] | 834 | [12 empty] | 44 | 36 | 9 | 8 | 1 | 0 | 35.1 | 31.2 | 9 | 11.8 | 1 | 0 | [7 empty] | 1 | 93 | 2 | 1 | 1 | 20.34 | 59 | [6 empty] | 0.16 |  |  | 120.6 |  |  | 834
795 |  | 25UG30SF10 | 63 | 21.5 | 5.5 | 2 | 4.5 |  |  | 348 | 145 | 0.25 | [12 empty] | 826 | [5 empty] | 826 | [12 empty] | 44 | 36 | 9 | 8 | 1 | 0 | 35.1 | 31.2 | 9 | 11.8 | 1 | 174 | [7 empty] | 1 | 93 | 2 | 1 | 1 | 20.34 | 58 | [6 empty] | 0.11 |  |  | 135.43 |  |  | 826
796 |  | 25UG45 | 63 | 21.5 | 5.5 | 2 | 4.5 |  |  | 320 | 145 | 0.25 | [12 empty] | 829 | [5 empty] | 829 | [12 empty] | 44 | 36 | 9 | 8 | 1 | 0 | 35.1 | 31.2 | 9 | 11.8 | 1 | 262 | [7 empty] | 1 | 93 | 2 | 1 | 1 | 20.34 | 0 | [6 empty] | 0.65 |  |  | 118.07 |  |  | 829
797 |  | 25G45 | 63 | 21.5 | 5.5 | 2 | 4.5 |  |  | 320 | 145 | 0.25 | [12 empty] | 829 | [5 empty] | 829 | [12 empty] | 44 | 36 | 9 | 8 | 1 | 262 | 35.1 | 31.2 | 9 | 11.8 | 1 | 0 | [7 empty] | 1 | 93 | 2 | 1 | 1 | 20.34 | 0 | [6 empty] | 2.35 |  |  | 109.87 |  |  | 829
798 |  | 25UG60 | 63 | 21.5 | 5.5 | 2 | 4.5 |  |  | 232 | 145 | 0.25 | [12 empty] | 825 | [5 empty] | 825 | [12 empty] | 44 | 36 | 9 | 8 | 1 | 0 | 35.1 | 31.2 | 9 | 11.8 | 1 | 347 | [7 empty] | 1 | 93 | 2 | 1 | 1 | 20.34 | 0 | [6 empty] | 0.6 |  |  | 112.53 |  |  | 825
799 |  | 28CM | 63 | 21.5 | 5.5 | 2 | 4.5 |  |  | 532 | 146 | 0.28 | [12 empty] | 876 | [5 empty] | 876 | [12 empty] | 44 | 36 | 9 | 8 | 1 | 0 | 35.1 | 31.2 | 9 | 11.8 | 1 | 0 | [7 empty] | 1 | 93 | 2 | 1 | 1 | 20.34 | 0 | [6 empty] | 7.91 |  |  | 91.63 |  |  | 876
800 |  | 28UG30 | 63 | 21.5 | 5.5 | 2 | 4.5 |  |  | 363 | 145 | 0.28 | [12 empty] | 868 | [5 empty] | 868 | [12 empty] | 44 | 36 | 9 | 8 | 1 | 0 | 35.1 | 31.2 | 9 | 11.8 | 1 | 155 | [7 empty] | 1 | 93 | 2 | 1 | 1 | 20.34 | 0 | [6 empty] | 0.95 |  |  | 109.8 |  |  | 868
801 |  | 35CM | 63 | 21.5 | 5.5 | 2 | 4.5 |  |  | 448 | 157 | 0.35 | [12 empty] | 896 | [5 empty] | 896 | [12 empty] | 44 | 36 | 9 | 8 | 1 | 0 | 35.1 | 31.2 | 9 | 11.8 | 1 | 0 | [7 empty] | 1 | 93 | 2 | 1 | 1 | 20.34 | 0 | [6 empty] | 10.61 |  |  | 76.24 |  |  | 896
802 |  | 35UG30 | 63 | 21.5 | 5.5 | 2 | 4.5 |  |  | 312 | 156 | 0.35 | [12 empty] | 890 | [5 empty] | 890 | [12 empty] | 44 | 36 | 9 | 8 | 1 | 0 | 35.1 | 31.2 | 9 | 11.8 | 1 | 133 | [7 empty] | 1 | 93 | 2 | 1 | 1 | 20.34 | 0 | [6 empty] | 7.92 |  |  | 82.48 |  |  | 890
804 | 556 | FA0 | 59 | 22.5 | 7 | 2.5 | 3.3 |  | 42.5 | 350 | 210 | 0.6 |  | 0.2 | [5 empty] | 1140 | [9 empty] | 2.42 | 700 |  |  |  |  | 2.7 | 54.5 | 32.8 | 0.75 | 4.1 |  | 0 | [33 empty] | 2.2729 |  |  | 32.41 |  |  | 1140
805 |  | FA15 | 59 | 22.5 | 7 | 2.5 | 3.3 |  | 42.5 | 297.5 | 210 | 0.58 |  | 0.2 | [5 empty] | 1140 | [9 empty] | 2.42 | 690.7 |  |  |  |  | 2.7 | 54.5 | 32.8 | 0.75 | 4.1 |  | 63 | [33 empty] | 2.1662 |  |  | 28.8 |  |  | 1140
806 |  | FA30 | 59 | 22.5 | 7 | 2.5 | 3.3 |  | 42.5 | 245 | 210 | 0.57 |  | 0.3 | [5 empty] | 1140 | [9 empty] | 2.42 | 681.4 |  |  |  |  | 2.7 | 54.5 | 32.8 | 0.75 | 4.1 |  | 126 | [33 empty] | 2.1149 |  |  | 26.13 |  |  | 1140
818 | 583 | CW(0.6) | 62.76 | 20.5 | 4.28 | 2.18 | 3.26 |  |  | 301 | 181 | 0.6 | [12 empty] | 721 | [5 empty] | 1082 | [44 empty] | 25 | [5 empty] | 721
819 |  | CW(0.5) | 62.76 | 20.5 | 4.28 | 2.18 | 3.26 |  |  | 381 | 193 | 0.5 | [12 empty] | 684 | [5 empty] | 1026 | [44 empty] | 16.6 | [5 empty] | 684
820 |  | CW(0.4) | 62.76 | 20.5 | 4.28 | 2.18 | 3.26 |  |  | 503 | 209 | 0.4 | [12 empty] | 628 | [5 empty] | 942 | [44 empty] | 10.4 | [5 empty] | 628
822 | 586 | S-Ref | 62.95 | 20.74 | 4.9 | 1.2 | 3.5 |  |  | 450 | 203 | 0.45 |  | 0.32 | [41 empty] | 51.22 | 2.8 | 0.35 | 1.8 | 0.5 |  | 150 | 1 | 94 | 1 | 0.6 | 0.1 |  | 0 | [6 empty] | 12.2 |  |  | 35.3 |  |  | 0
823 |  | S-SF | 62.95 | 20.74 | 4.9 | 1.2 | 3.5 |  |  | 414 | 203 | 0.45 |  | 0.51 | [41 empty] | 51.22 | 2.8 | 0.35 | 1.8 | 0.5 |  | 150 | 1 | 94 | 1 | 0.6 | 0.1 |  | 36 | [6 empty] | 1.2 |  |  | 50.4 |  |  | 0
824 |  | S-SF-2 | 62.95 | 20.74 | 4.9 | 1.2 | 3.5 |  |  | 396 | 203 | 0.45 |  | 0.57 | [41 empty] | 51.22 | 2.8 | 0.35 | 1.8 | 0.5 |  | 150 | 1 | 94 | 1 | 0.6 | 0.1 |  | 54 | [6 empty] | 3.1 |  |  | 37.1 |  |  | 0
826 | 593 | CRC-1 | 61.71 | 20.07 | 5.09 | 1.58 | 2.93 |  | 42.5 | 350 | 177 | 0.5 |  | 1.29 | [7 empty] | 1143 | [7 empty] | 2.72 | 762 |  |  |  |  | 2.41 | 57.36 | 28.68 | 1.28 | 4.29 | 0 |  |  | 43.51 | 34.11 | 14.56 | 5.54 | 0.28 | 0 | [26 empty] | 4.71 |  |  | 37.3 |  |  | 1143
827 |  | CRC-FA | 61.71 | 20.07 | 5.09 | 1.58 | 2.93 |  | 42.5 | 175 | 177 | 0.5 |  | 1.29 | [7 empty] | 1143 | [7 empty] | 2.72 | 762 |  |  |  |  | 2.41 | 57.36 | 28.68 | 1.28 | 4.29 | 175 |  |  | 43.51 | 34.11 | 14.56 | 5.54 | 0.28 | 0 | [26 empty] | 3.9 |  |  | 18.8 |  |  | 1143
828 |  | CRC-S | 61.71 | 20.07 | 5.09 | 1.58 | 2.93 |  | 42.5 | 175 | 177 | 0.5 |  | 1.29 | [7 empty] | 1143 | [7 empty] | 2.72 | 762 |  |  |  |  | 2.41 | 57.36 | 28.68 | 1.28 | 4.29 | 0 |  |  | 43.51 | 34.11 | 14.56 | 5.54 | 0.28 | 175 | [26 empty] | 3.1 |  |  | 38.2 |  |  | 1143
921 | 505 | standard curing | 63.45 | 21.6 | 5.19 | 0.92 | 4.31 |  | 42.5 | 400 | 200 | 0.5 | [8 empty] | 1260 | [8 empty] | 3 | 540 |  |  |  |  | 3.84 | 47.44 | 29.82 | 0.7 | 4.73 |  | 0 | [27 empty] | 0 | 92.3 | 0 | 0 | 0 |  | 13.55 |  |  | 39.2 |  |  | 1260
922 |  |  | 63.45 | 21.6 | 5.19 | 0.92 | 4.31 |  | 42.5 | 280 | 200 | 0.5 | [8 empty] | 1260 | [8 empty] | 3 | 540 |  |  |  |  | 3.84 | 47.44 | 29.82 | 0.7 | 4.73 |  | 120 | [27 empty] | 0 | 92.3 | 0 | 0 | 0 |  | 7.87 |  |  | 32.7 |  |  | 1260
923 |  |  | 63.45 | 21.6 | 5.19 | 0.92 | 4.31 |  | 42.5 | 200 | 200 | 0.5 | [8 empty] | 1260 | [8 empty] | 3 | 540 |  |  |  |  | 3.84 | 47.44 | 29.82 | 0.7 | 4.73 |  | 200 | [27 empty] | 0 | 92.3 | 0 | 0 | 0 |  | 7.33 |  |  | 22.5 |  |  | 1260
924 |  |  | 63.45 | 21.6 | 5.19 | 0.92 | 4.31 |  | 42.5 | 120 | 200 | 0.5 |  | 0.5 | [6 empty] | 1260 | [8 empty] | 3 | 540 |  |  |  |  | 3.84 | 47.44 | 29.82 | 0.7 | 4.73 |  | 280 | [27 empty] | 0 | 92.3 | 0 | 0 | 0 |  | 16.66 |  |  | 19.1 |  |  | 1260
925 |  | steam curing | 63.45 | 21.6 | 5.19 | 0.92 | 4.31 |  | 42.5 | 400 | 200 | 0.5 | [8 empty] | 1260 | [8 empty] | 3 | 540 |  |  |  |  | 3.84 | 47.44 | 29.82 | 0.7 | 4.73 |  | 0 | [27 empty] | 0 | 92.3 | 0 | 0 | 0 |  | 14.87 |  |  | 37.6 |  |  | 1260
926 |  |  | 63.45 | 21.6 | 5.19 | 0.92 | 4.31 |  | 42.5 | 280 | 200 | 0.5 | [8 empty] | 1260 | [8 empty] | 3 | 540 |  |  |  |  | 3.84 | 47.44 | 29.82 | 0.7 | 4.73 |  | 120 | [27 empty] | 0 | 92.3 | 0 | 0 | 0 |  | 6.8 |  |  | 36.1 |  |  | 1260
927 |  |  | 63.45 | 21.6 | 5.19 | 0.92 | 4.31 |  | 42.5 | 200 | 200 | 0.5 | [8 empty] | 1260 | [8 empty] | 3 | 540 |  |  |  |  | 3.84 | 47.44 | 29.82 | 0.7 | 4.73 |  | 200 | [27 empty] | 0 | 92.3 | 0 | 0 | 0 |  | 5.1 |  |  | 27.1 |  |  | 1260
928 |  |  | 63.45 | 21.6 | 5.19 | 0.92 | 4.31 |  | 42.5 | 120 | 200 | 0.5 |  | 0.5 | [6 empty] | 1260 | [8 empty] | 3 | 540 |  |  |  |  | 3.84 | 47.44 | 29.82 | 0.7 | 4.73 |  | 280 | [33 empty] | 13.17 |  |  | 25.1 |  |  | 1260
929 |  | outdoor curing | 63.45 | 21.6 | 5.19 | 0.92 | 4.31 |  | 42.5 | 400 | 200 | 0.5 | [8 empty] | 1260 | [8 empty] | 3 | 540 |  |  |  |  | 3.84 | 47.44 | 29.82 | 0.7 | 4.73 |  | 0 | [33 empty] | 14.09 |  |  | 36.9 |  |  | 1260
930 |  |  | 63.45 | 21.6 | 5.19 | 0.92 | 4.31 |  | 42.5 | 280 | 200 | 0.5 | [8 empty] | 1260 | [8 empty] | 3 | 540 |  |  |  |  | 3.84 | 47.44 | 29.82 | 0.7 | 4.73 |  | 120 | [33 empty] | 7.04 |  |  | 38.1 |  |  | 1260
931 |  |  | 63.45 | 21.6 | 5.19 | 0.92 | 4.31 |  | 42.5 | 200 | 200 | 0.5 | [8 empty] | 1260 | [8 empty] | 3 | 540 |  |  |  |  | 3.84 | 47.44 | 29.82 | 0.7 | 4.73 |  | 200 | [33 empty] | 6.56 |  |  | 32.2 |  |  | 1260
932 |  |  | 63.45 | 21.6 | 5.19 | 0.92 | 4.31 |  | 42.5 | 120 | 200 | 0.5 |  | 0.5 | [6 empty] | 1260 | [8 empty] | 3 | 540 |  |  |  |  | 3.84 | 47.44 | 29.82 | 0.7 | 4.73 |  | 280 | [33 empty] | 14.09 |  |  | 29.1 |  |  | 1260
933 |  | massive concrete temperature matched curing | 63.45 | 21.6 | 5.19 | 0.92 | 4.31 |  | 42.5 | 400 | 200 | 0.5 | [8 empty] | 1260 | [8 empty] | 3 | 540 |  |  |  |  | 3.84 | 47.44 | 29.82 | 0.7 | 4.73 |  | 0 | [33 empty] | 14.62 |  |  | 37.4 |  |  | 1260
934 |  |  | 63.45 | 21.6 | 5.19 | 0.92 | 4.31 |  | 42.5 | 280 | 200 | 0.5 | [8 empty] | 1260 | [8 empty] | 3 | 540 |  |  |  |  | 3.84 | 47.44 | 29.82 | 0.7 | 4.73 |  | 120 | [33 empty] | 7.19 |  |  | 37.6 |  |  | 1260
935 |  |  | 63.45 | 21.6 | 5.19 | 0.92 | 4.31 |  | 42.5 | 200 | 200 | 0.5 | [8 empty] | 1260 | [8 empty] | 3 | 540 |  |  |  |  | 3.84 | 47.44 | 29.82 | 0.7 | 4.73 |  | 200 | [33 empty] | 5.93 |  |  | 30.3 |  |  | 1260
936 |  |  | 63.45 | 21.6 | 5.19 | 0.92 | 4.31 |  | 42.5 | 120 | 200 | 0.5 |  | 0.5 | [6 empty] | 1260 | [8 empty] | 3 | 540 |  |  |  |  | 3.84 | 47.44 | 29.82 | 0.7 | 4.73 |  | 280 | [33 empty] | 14.08 |  |  | 26.5 |  |  | 1260
940 | 512 | L0 | 63.31 | 20.42 | 4.25 | 2 | 4.05 |  |  | 395.5 | 213.6 | 0.45 |  | 0.18 |  |  |  |  | 727.8 | [11 empty] | 965.5 |  |  |  |  | 4.67 | 59.93 | 22.22 | 0 | 5.16 |  |  | 79.1 | [12 empty] | 54.67 | 0.71 | 0.32 | 0.46 | 0.13 |  | 0 | [13 empty] | 7.25 |  | 5665 | 11.7 |  |  | 727.8
941 |  | L5 | 63.31 | 20.42 | 4.25 | 2 | 4.05 |  |  | 375.6 | 202.9 | 0.45 |  | 0.22 |  |  |  |  | 739.6 | [11 empty] | 981.1 |  |  |  |  | 4.67 | 59.93 | 22.22 | 0 | 5.16 |  |  | 75.3 | [12 empty] | 54.67 | 0.71 | 0.32 | 0.46 | 0.13 |  | 23.7 | [13 empty] | 7.3 |  | 4673 | 14.4 |  |  | 739.6
942 |  | L10 | 63.31 | 20.42 | 4.25 | 2 | 4.05 |  |  | 355.8 | 192.2 | 0.45 |  | 0.26 |  |  |  |  | 751.4 | [11 empty] | 996.7 |  |  |  |  | 4.67 | 59.93 | 22.22 | 0 | 5.16 |  |  | 71.3 | [12 empty] | 54.67 | 0.71 | 0.32 | 0.46 | 0.13 |  | 47.5 | [13 empty] | 7.54 |  | 4421 | 20.1 |  |  | 751.4
943 |  | L15 | 63.31 | 20.42 | 4.25 | 2 | 4.05 |  |  | 336 | 181.5 | 0.45 |  | 0.3 |  |  |  |  | 763.1 | [11 empty] | 1012.3 |  |  |  |  | 4.67 | 59.93 | 22.22 | 0 | 5.16 |  |  | 67.4 | [12 empty] | 54.67 | 0.71 | 0.32 | 0.46 | 0.13 |  | 71.2 | [13 empty] | 7.99 |  | 3954 | 18.4 |  |  | 763.1
944 |  | L20 | 63.31 | 20.42 | 4.25 | 2 | 4.05 |  |  | 316.3 | 170.9 | 0.45 |  | 0.33 |  |  |  |  | 774.9 | [11 empty] | 1028 |  |  |  |  | 4.67 | 59.93 | 22.22 | 0 | 5.16 |  |  | 63.4 | [12 empty] | 54.67 | 0.71 | 0.32 | 0.46 | 0.13 |  | 94.9 | [13 empty] | 8.04 |  | 3547 | 19.8 |  |  | 774.9
945 |  | L25 | 63.31 | 20.42 | 4.25 | 2 | 4.05 |  |  | 296.5 | 160.2 | 0.45 |  | 0.33 |  |  |  |  | 786.7 | [11 empty] | 1043.6 |  |  |  |  | 4.67 | 59.93 | 22.22 | 0 | 5.16 |  |  | 59.4 | [12 empty] | 54.67 | 0.71 | 0.32 | 0.46 | 0.13 |  | 118.7 | [13 empty] | 7.95 |  | 3306 | 21.4 |  |  | 786.7
946 |  | L30 | 63.31 | 20.42 | 4.25 | 2 | 4.05 |  |  | 276.7 | 149.5 | 0.45 |  | 0.39 |  |  |  |  | 798.5 | [11 empty] | 1059.2 |  |  |  |  | 4.67 | 59.93 | 22.22 | 0 | 5.16 |  |  | 55.5 | [12 empty] | 54.67 | 0.71 | 0.32 | 0.46 | 0.13 |  | 142.4 | [13 empty] | 9.89 |  | 2911 | 19.5 |  |  | 798.5
948 | 517 | I | 62.2 | 21.7 | 5 | 1.3 | 2.8 |  | 32.5 | 400 | 200 | 0.5 |  | 1 | [5 empty] | 1468 | [10 empty] | 301 |  |  |  |  | 20.6 | 60.5 | 5.45 | 3.27 | 3.43 |  |  | 0 | [19 empty] | 0.3 | 92 | 0.7 | 0.2 | 1.2 | 2.24 | 0 | [6 empty] | 11.33 |  |  | 46.1 |  |  | 1468
949 |  | II | 62.2 | 21.7 | 5 | 1.3 | 2.8 |  | 32.5 | 300 | 200 | 0.4 |  | 0.8 | [5 empty] | 1367 | [10 empty] | 280 |  |  |  |  | 20.6 | 60.5 | 5.45 | 3.27 | 3.43 |  |  | 200 | [19 empty] | 0.3 | 92 | 0.7 | 0.2 | 1.2 | 2.24 | 0 | [6 empty] | 12.02 |  |  | 40.4 |  |  | 1367
950 |  | III | 62.2 | 21.7 | 5 | 1.3 | 2.8 |  | 32.5 | 300 | 200 | 0.4 |  | 0.8 | [5 empty] | 1327 | [10 empty] | 272 |  |  |  |  | 20.6 | 60.5 | 5.45 | 3.27 | 3.43 |  |  | 200 | [19 empty] | 0.3 | 92 | 0.7 | 0.2 | 1.2 | 2.24 | 40 | [6 empty] | 6.1 |  |  | 47.7 |  |  | 1327
951 |  | IR | 62.2 | 21.7 | 5 | 1.3 | 2.8 |  | 32.5 | 400 | 200 | 0.5 |  | 1 | [5 empty] | 0 | [10 empty] | 584 |  |  |  |  | 20.6 | 60.5 | 5.45 | 3.27 | 3.43 |  |  | 0 | [19 empty] | 0.3 | 92 | 0.7 | 0.2 | 1.2 | 2.24 | 0 | [6 empty] | 20.91 |  |  | 44.4 |  |  | 0
952 |  | IIR | 62.2 | 21.7 | 5 | 1.3 | 2.8 |  | 32.5 | 300 | 200 | 0.4 |  | 0.8 | [5 empty] | 0 | [10 empty] | 543 |  |  |  |  | 20.6 | 60.5 | 5.45 | 3.27 | 3.43 |  |  | 200 | [19 empty] | 0.3 | 92 | 0.7 | 0.2 | 1.2 | 2.24 | 0 | [6 empty] | 19.52 |  |  | 39.1 |  |  | 0
953 |  | IIR | 62.2 | 21.7 | 5 | 1.3 | 2.8 |  | 32.5 | 300 | 200 | 0.4 |  | 0.8 | [5 empty] | 0 | [10 empty] | 527 |  |  |  |  | 20.6 | 60.5 | 5.45 | 3.27 | 3.43 |  |  | 200 | [19 empty] | 0.3 | 92 | 0.7 | 0.2 | 1.2 | 2.24 | 40 | [6 empty] | 6.04 |  |  | 43.7 |  |  | 0
955 | 520 | OPC | 63.1 | 21.3 | 4.7 | 2.9 | 3.1 | 3410 |  | 607 | 170 | 0.28 | [8 empty] | 910 | [8 empty] | 2.84 | 676 |  |  |  |  | 4.1 | 52.8 | 22.5 | 0.8 | 13.4 |  |  | 0 | 41.3 | 34.3 | 12.7 | 5.93 | 0.5 | 0 | [26 empty] | 10.04 |  |  | 78.2 |  |  | 910
956 |  | FA10 | 63.1 | 21.3 | 4.7 | 2.9 | 3.1 | 3410 |  | 546 | 170 | 0.28 | [8 empty] | 898 | [8 empty] | 2.84 | 667 |  |  |  |  | 4.1 | 52.8 | 22.5 | 0.8 | 13.4 |  |  | 61 | 41.3 | 34.3 | 12.7 | 5.93 | 0.5 | 0 | [26 empty] | 9.3 |  |  | 65.1 |  |  | 898
957 | water curing | FA20 | 63.1 | 21.3 | 4.7 | 2.9 | 3.1 | 3410 |  | 486 | 170 | 0.28 | [8 empty] | 885 | [8 empty] | 2.84 | 658 |  |  |  |  | 4.1 | 52.8 | 22.5 | 0.8 | 13.4 |  |  | 121 | 41.3 | 34.3 | 12.7 | 5.93 | 0.5 | 0 | [26 empty] | 23.65 |  |  | 50.5 |  |  | 885
958 |  | BS30 | 63.1 | 21.3 | 4.7 | 2.9 | 3.1 | 3410 |  | 425 | 170 | 0.28 | [8 empty] | 900 | [8 empty] | 2.84 | 668 |  |  |  |  | 4.1 | 52.8 | 22.5 | 0.8 | 13.4 |  |  | 0 | 41.3 | 34.3 | 12.7 | 5.93 | 0.5 | 182 | [26 empty] | 7.95 |  |  | 86.6 |  |  | 900
959 |  | BS50 | 63.1 | 21.3 | 4.7 | 2.9 | 3.1 | 3410 |  | 304 | 170 | 0.28 | [8 empty] | 892 | [8 empty] | 2.84 | 663 |  |  |  |  | 4.1 | 52.8 | 22.5 | 0.8 | 13.4 |  |  | 0 | 41.3 | 34.3 | 12.7 | 5.93 | 0.5 | 304 | [26 empty] | 5.12 |  |  | 87.4 |  |  | 892
960 |  | FA15BS35 | 63.1 | 21.3 | 4.7 | 2.9 | 3.1 | 3410 |  | 304 | 170 | 0.28 | [8 empty] | 879 | [8 empty] | 2.84 | 653 |  |  |  |  | 4.1 | 52.8 | 22.5 | 0.8 | 13.4 |  |  | 91 | 41.3 | 34.3 | 12.7 | 5.93 | 0.5 | 213 | [26 empty] | 3.98 |  |  | 72.1 |  |  | 879
974 | 527 | 35PC | 61.3 | 22.55 | 9.35 | 1.35 | 3.1 |  | 42.5 | 529 | 185 | 0.35 |  | 0.5 | [10 empty] | 1180 | [5 empty] | 505 |  |  |  |  | 2.99 | 53.93 | 31.31 | 0.58 | 3.56 |  | 0 |  | 27.4 | 33.6 | 20.3 | 13.5 | 1 | 0 | [26 empty] | 9 | [5 empty] | 1180
975 |  | 45PC | 61.3 | 22.55 | 9.35 | 1.35 | 3.1 |  | 42.5 | 411 | 185 | 0.45 |  | 0.25 | [10 empty] | 1262 | [5 empty] | 541 |  |  |  |  | 2.99 | 53.93 | 31.31 | 0.58 | 3.56 |  | 0 |  | 27.4 | 33.6 | 20.3 | 13.5 | 1 | 0 | [26 empty] | 20 | [5 empty] | 1262
976 | 浸泡一个月氯离子渗透系数 | 55PC | 61.3 | 22.55 | 9.35 | 1.35 | 3.1 |  | 42.5 | 336 | 185 | 0.55 |  | 0.25 | [10 empty] | 1221 | [5 empty] | 657 |  |  |  |  | 2.99 | 53.93 | 31.31 | 0.58 | 3.56 |  | 0 |  | 27.4 | 33.6 | 20.3 | 13.5 | 1 | 0 | [26 empty] | 30 | [5 empty] | 1221
977 |  | FA | 61.3 | 22.55 | 9.35 | 1.35 | 3.1 |  | 42.5 | 218.4 | 185 | 0.55 |  | 0.25 | [10 empty] | 1221 | [5 empty] | 657 |  |  |  |  | 2.99 | 53.93 | 31.31 | 0.58 | 3.56 |  | 117.6 |  | 27.4 | 33.6 | 20.3 | 13.5 | 1 | 0 | [26 empty] | 13 | [5 empty] | 1221
978 |  | FAGG | 61.3 | 22.55 | 9.35 | 1.35 | 3.1 |  | 42.5 | 218.4 | 185 | 0.55 |  | 0.25 | [10 empty] | 1221 | [5 empty] | 657 |  |  |  |  | 2.99 | 53.93 | 31.31 | 0.58 | 3.56 |  | 0 |  | 27.4 | 33.6 | 20.3 | 13.5 | 1 | 117.6 | [26 empty] | 12 | [5 empty] | 1221
979 |  | GG | 61.3 | 22.55 | 9.35 | 1.35 | 3.1 |  | 42.5 | 218.4 | 185 | 0.55 |  | 0.25 | [10 empty] | 1221 | [5 empty] | 657 |  |  |  |  | 2.99 | 53.93 | 31.31 | 0.58 | 3.56 |  | 58.8 |  | 27.4 | 33.6 | 20.3 | 13.5 | 1 | 58.8 | [26 empty] | 15 | [5 empty] | 1221
981 | 3 | RO（在文中的构件编号）、减水剂用量为水泥质量的1% | 64.84 | 22.25 | 4.98 | 0.81 | 3.47 |  | 42.5 | 476.19 | 200 | 0.42 |  | 1 | [6 empty] | 1186.2 | [8 empty] | 2.7 | 589 | [44 empty] | 9 |  |  | 58.9 |  |  | 1186.2
1166 | 166 | 掺量kg | 64.18 | 23.3 | 3.82 | 1.71 | 3.59 |  | 52.5 | 10.58 | 4.23 | 0.4 |  | 0.5 | [10 empty] | 27.38 | [5 empty] | 18.25 | [44 empty] | 1.17 | [5 empty] | 27.38
1239 | 49 | C62;28d抗压强度、电通量（28d）、氯离子扩散系数（28d估读值)而非氯离子渗透系数； | 62.65 | 21.13 | 4.83 | 3.38 | 2.57 |  | 42.5 | 310 | 192 | 0.62 | [8 empty] | 1169 | [9 empty] | 779 |  |  |  |  | 3.38 | 51.51 | 35.34 | 0.68 | 3.79 | 0 | [21 empty] | 1.35 | 92.14 | 0.84 | 1.4 | 1.45 |  | 0 | [6 empty] | 16 |  | 3900 | 25 |  |  | 1169
1240 |  | C48 | 62.65 | 21.13 | 4.83 | 3.38 | 2.57 |  | 42.5 | 342 | 165 | 0.48 | [8 empty] | 1116 | [9 empty] | 776 |  |  |  |  | 3.38 | 51.51 | 35.34 | 0.68 | 3.79 | 0 | [21 empty] | 1.35 | 92.14 | 0.84 | 1.4 | 1.45 |  | 0 | [6 empty] | 15 |  | 3100 | 19 |  |  | 1116
1241 |  | C31 | 62.65 | 21.13 | 4.83 | 3.38 | 2.57 |  | 42.5 | 469 | 147 | 0.31 | [8 empty] | 1101 | [9 empty] | 734 |  |  |  |  | 3.38 | 51.51 | 35.34 | 0.68 | 3.79 | 0 | [21 empty] | 1.35 | 92.14 | 0.84 | 1.4 | 1.45 |  | 0 | [6 empty] | 3 |  | 1200 | 22 |  |  | 1101
1243 |  | C62FA | 62.65 | 21.13 | 4.83 | 3.38 | 2.57 |  | 42.5 | 217 | 192 | 0.62 | [8 empty] | 1169 | [9 empty] | 779 |  |  |  |  | 3.38 | 51.51 | 35.34 | 0.68 | 3.79 | 93 | [21 empty] | 1.35 | 92.14 | 0.84 | 1.4 | 1.45 |  | 0 | [6 empty] | 13 |  | 2800 | 29 |  |  | 1169
1244 |  | C48FA | 62.65 | 21.13 | 4.83 | 3.38 | 2.57 |  | 42.5 | 239 | 165 | 0.48 | [8 empty] | 1116 | [9 empty] | 776 |  |  |  |  | 3.38 | 51.51 | 35.34 | 0.68 | 3.79 | 103 | [21 empty] | 1.35 | 92.14 | 0.84 | 1.4 | 1.45 |  | 0 | [6 empty] | 2 |  | 1000 | 35 |  |  | 1116
1245 |  | C31FA | 62.65 | 21.13 | 4.83 | 3.38 | 2.57 |  | 42.5 | 328 | 147 | 0.31 | [8 empty] | 1101 | [9 empty] | 734 |  |  |  |  | 3.38 | 51.51 | 35.34 | 0.68 | 3.79 | 141 | [21 empty] | 1.35 | 92.14 | 0.84 | 1.4 | 1.45 |  | 0 | [6 empty] | 4 |  | 2700 | 68 |  |  | 1101
1246 |  | C22FA | 62.65 | 21.13 | 4.83 | 3.38 | 2.57 |  | 42.5 | 420 | 130 | 0.22 | [8 empty] | 1100 | [9 empty] | 630 |  |  |  |  | 3.38 | 51.51 | 35.34 | 0.68 | 3.79 | 180 | [21 empty] | 1.35 | 92.14 | 0.84 | 1.4 | 1.45 |  | 0 | [6 empty] | 3 |  | 2500 | 64 |  |  | 1100
1247 |  | C62FASF | 62.65 | 21.13 | 4.83 | 3.38 | 2.57 |  | 42.5 | 186 | 192 | 0.62 | [8 empty] | 1169 | [9 empty] | 779 |  |  |  |  | 3.38 | 51.51 | 35.34 | 0.68 | 3.79 | 93 | [21 empty] | 1.35 | 92.14 | 0.84 | 1.4 | 1.45 |  | 31 | [6 empty] | 1 |  | 500 | 67 |  |  | 1169
1248 |  | C48FASF | 62.65 | 21.13 | 4.83 | 3.38 | 2.57 |  | 42.5 | 205 | 165 | 0.48 | [8 empty] | 1116 | [9 empty] | 776 |  |  |  |  | 3.38 | 51.51 | 35.34 | 0.68 | 3.79 | 103 | [21 empty] | 1.35 | 92.14 | 0.84 | 1.4 | 1.45 |  | 34 | [6 empty] | 2 |  | 1000 | 77 |  |  | 1116
1249 |  | C31FASF | 62.65 | 21.13 | 4.83 | 3.38 | 2.57 |  | 42.5 | 281 | 147 | 0.31 | [8 empty] | 1101 | [9 empty] | 734 |  |  |  |  | 3.38 | 51.51 | 35.34 | 0.68 | 3.79 | 141 | [21 empty] | 1.35 | 92.14 | 0.84 | 1.4 | 1.45 |  | 47 | [6 empty] | 1 |  | 900 | 74 |  |  | 1101
1250 |  | C22FASF | 62.65 | 21.13 | 4.83 | 3.38 | 2.57 |  | 42.5 | 360 | 130 | 0.22 | [8 empty] | 1100 | [9 empty] | 630 |  |  |  |  | 3.38 | 51.51 | 35.34 | 0.68 | 3.79 | 180 | [21 empty] | 1.35 | 92.14 | 0.84 | 1.4 | 1.45 |  | 60 | [6 empty] | 0.5 |  | 1400 | 75 |  |  | 1100
1256 | 57 | PC1 water;氯离子渗透系数写的表层渗水系数(×10-7m3/min05)；孔径分布为自行计算值 | 63.22 | 18.96 | 6.05 | 1.21 | 3.42 |  | 42.5 | 409 | 192 | 0.47 | [8 empty] | 720 | [8 empty] | 2.61 | 1079 | [40 empty] | 0.7622 | 0.16 | 0.0778 |  | 2.014 |  |  | 45.5 |  |  | 720
1257 |  | PC1 Nacl | 63.22 | 18.96 | 6.05 | 1.21 | 3.42 |  | 42.5 | 409 | 192 | 0.47 | [8 empty] | 720 | [8 empty] | 2.61 | 1079 | [40 empty] | 0.4378 | 0.3333 | 0.2289 |  | 2.014 |  |  | 45.5 |  |  | 720
1258 |  | PC2 water | 63.22 | 18.96 | 6.05 | 1.21 | 3.42 |  | 42.5 | 454 | 173 | 0.38 | [8 empty] | 729 | [8 empty] | 2.61 | 10940 | [40 empty] | 0.7341 | 0.1556 | 0.1103 |  | 2.014 |  |  | 58.2 |  |  | 729
1259 |  | PC2 Nacl | 63.22 | 18.96 | 6.05 | 1.21 | 3.42 |  | 42.5 | 454 | 173 | 0.38 | [8 empty] | 729 | [8 empty] | 2.61 | 10940 | [40 empty] | 0.1617 | 0.4615 | 0.3768 |  | 2.014 |  |  | 58.2 |  |  | 729
1297 | 77 | A1 | 63.11 | 22.6 | 5.03 | 1.46 | 4.38 |  | 42.5 | 470 | 151 | 0.32 |  | 1.2 | [6 empty] | 1101 | [8 empty] | 2.4 | 764 |  |  |  |  | 4.77 | 54.88 | 26.89 | 1.31 | 6.49 | 0 | [34 empty] | 3.667 |  |  | 61.7 |  |  | 1101
1298 |  | A2 | 63.11 | 22.6 | 5.03 | 1.46 | 4.38 |  | 42.5 | 405 | 142 | 0.35 |  | 1.2 | [6 empty] | 1167 | [8 empty] | 2.4 | 715 |  |  |  |  | 4.77 | 54.88 | 26.89 | 1.31 | 6.49 | 0 | [34 empty] | 4.771 |  |  | 52.8 |  |  | 1167
1299 |  | A3 | 63.11 | 22.6 | 5.03 | 1.46 | 4.38 |  | 42.5 | 400 | 160 | 0.4 |  | 1 | [6 empty] | 1103 | [8 empty] | 2.4 | 697 |  |  |  |  | 4.77 | 54.88 | 26.89 | 1.31 | 6.49 | 0 | [34 empty] | 7.718 |  |  | 41.6 |  |  | 1103
1300 |  | B1 | 63.11 | 22.6 | 5.03 | 1.46 | 4.38 |  | 42.5 | 324 | 142 | 0.35 |  | 1.2 | [6 empty] | 1167 | [8 empty] | 2.4 | 715 |  |  |  |  | 4.77 | 54.88 | 26.89 | 1.31 | 6.49 | 81 | [34 empty] | 2.701 |  |  | 49.3 |  |  | 1167
1301 |  | B2 | 63.11 | 22.6 | 5.03 | 1.46 | 4.38 |  | 42.5 | 283.5 | 142 | 0.35 |  | 1.2 | [6 empty] | 1167 | [8 empty] | 2.4 | 715 |  |  |  |  | 4.77 | 54.88 | 26.89 | 1.31 | 6.49 | 121.5 | [34 empty] | 1.079 |  |  | 44.7 |  |  | 1167
1302 |  | B3 | 63.11 | 22.6 | 5.03 | 1.46 | 4.38 |  | 42.5 | 243 | 142 | 0.35 |  | 1.2 | [6 empty] | 1167 | [8 empty] | 2.4 | 715 |  |  |  |  | 4.77 | 54.88 | 26.89 | 1.31 | 6.49 | 162 | [34 empty] | 1.1 |  |  | 42.5 |  |  | 1167
1304 | 80 | A1;是氯离子扩散系数而非渗透系数 | 53.26 | 22.39 | 7.16 | 4.32 | 2.49 |  | 32.5 | 400 | 160 | 0.4 | 0.2 | 0.025 | [10 empty] | 1252 |  |  |  |  | 2.7 | 536 | [44 empty] | 4.991 |  |  | 33.8 |  |  | 1252
1305 |  | A2 | 53.26 | 22.39 | 7.16 | 4.32 | 2.49 |  | 32.5 | 400 | 180 | 0.45 | 0.2 | 0.025 | [10 empty] | 1040 |  |  |  |  | 2.7 | 584 | [44 empty] | 5.245 |  |  | 30.5 |  |  | 1040
1306 |  | A3 | 53.26 | 22.39 | 7.16 | 4.32 | 2.49 |  | 32.5 | 380 | 190 | 0.5 | 0.2 | 0.025 | [10 empty] | 1083 |  |  |  |  | 2.7 | 665 | [44 empty] | 5.56 |  |  | 25.5 |  |  | 1083
1307 |  | A4 | 53.26 | 22.39 | 7.16 | 4.32 | 2.49 |  | 32.5 | 346 | 190 | 0.55 | 0.2 | 0.025 | [10 empty] | 1119 |  |  |  |  | 2.7 | 684 | [44 empty] | 5.8942 |  |  | 25 |  |  | 1119
1308 |  | A5 | 53.26 | 22.39 | 7.16 | 4.32 | 2.49 |  | 32.5 | 330 | 195 | 0.59 | 0.2 | 0.025 | [10 empty] | 1322 |  |  |  |  | 2.7 | 621 | [44 empty] | 6.401 |  |  | 21.1 |  |  | 1322
1309 |  | A6 | 53.26 | 22.39 | 7.16 | 4.32 | 2.49 |  | 32.5 | 319 | 195 | 0.61 | 0.2 | 0.025 | [10 empty] | 1327 |  |  |  |  | 2.7 | 623 | [44 empty] | 6.689 |  |  | 21 |  |  | 1327
1315 | 84 | OPC;为28d氯离子扩散系数而非渗透系数 | 59.43 | 20.48 | 5.76 | 3.65 | 4.75 |  | 42.5 | 450 | 158 | 0.35 |  | 1 |  |  | 0 |  |  | 1161 | [9 empty] | 2.65 | 572 | [17 empty] | 0 | [26 empty] | 3.043 |  |  | 58.4 |  |  | 1161
1316 |  | GGBS1 | 59.43 | 20.48 | 5.76 | 3.65 | 4.75 |  | 42.5 | 315 | 158 | 0.35 |  | 1 |  |  | 0 |  |  | 1152 | [9 empty] | 2.65 | 620 | [17 empty] | 0.35 | [26 empty] | 2.958 |  |  | 54.9 |  |  | 1152
1317 |  | GGBS2 | 59.43 | 20.48 | 5.76 | 3.65 | 4.75 |  | 42.5 | 248 | 158 | 0.35 |  | 1 |  |  | 0 |  |  | 1167 | [9 empty] | 2.65 | 575 | [17 empty] | 0.45 | [26 empty] | 2.658 |  |  | 48.1 |  |  | 1167
1318 |  | GGBS3 | 59.43 | 20.48 | 5.76 | 3.65 | 4.75 |  | 42.5 | 315 | 158 | 0.35 |  | 1 |  |  | 1 |  |  | 1118 | [9 empty] | 2.65 | 602 | [17 empty] | 0.3 | [26 empty] | 2.589 |  |  | 54.1 |  |  | 1118
1319 |  | GGBS4 | 59.43 | 20.48 | 5.76 | 3.65 | 4.75 |  | 42.5 | 315 | 180 | 0.4 |  | 1 |  |  | 1 |  |  | 1116 | [9 empty] | 2.65 | 601 | [17 empty] | 0.3 | [26 empty] | 2.739 |  |  | 52.1 |  |  | 1116
1320 |  | GGBS5 | 59.43 | 20.48 | 5.76 | 3.65 | 4.75 |  | 42.5 | 315 | 203 | 0.45 |  | 1 |  |  | 1 |  |  | 1077 | [9 empty] | 2.65 | 580 | [17 empty] | 0.3 | [26 empty] | 2.83 |  |  | 48.6 |  |  | 1077
1321 |  | GGBS6 | 59.43 | 20.48 | 5.76 | 3.65 | 4.75 |  | 42.5 | 248 | 180 | 0.4 |  | 1 |  |  | 1 |  |  | 1112 | [9 empty] | 2.65 | 599 | [17 empty] | 0.45 | [26 empty] | 2.353 |  |  | 50 |  |  | 1112
1322 |  | GGBS7 | 59.43 | 20.48 | 5.76 | 3.65 | 4.75 |  | 42.5 | 180 | 180 | 0.4 |  | 1 |  |  | 1 |  |  | 1109 | [9 empty] | 2.65 | 597 | [17 empty] | 0.6 | [26 empty] | 2.022 |  |  | 48.9 |  |  | 1109
1323 |  | GGBS8 | 59.43 | 20.48 | 5.76 | 3.65 | 4.75 |  | 42.5 | 315 | 158 | 0.35 |  | 1 |  |  | 2.5 |  |  | 1103 | [9 empty] | 2.65 | 594 | [17 empty] | 0.3 | [26 empty] | 2.482 |  |  | 43.4 |  |  | 1103
1335 | 86 | C0;掺量单位为kg | 59.17 | 23.95 | 5.2 | 2.64 | 2.28 |  | 42.5 | 460 | 175 | 0.38 | 0.35 | 1.04 | [6 empty] | 1147 | [8 empty] | 2.9 | 618 |  |  |  |  | 18.4 | 39.59 | 22.8 | 4.97 | 1.98 | 0 | [34 empty] | 240 |  |  | 55.3 |  |  | 1147
1336 |  | C2 | 59.17 | 23.95 | 5.2 | 2.64 | 2.28 |  | 42.5 | 322 | 175 | 0.38 | 0.35 | 1.75 | [6 empty] | 1147 | [8 empty] | 2.9 | 618 |  |  |  |  | 18.4 | 39.59 | 22.8 | 4.97 | 1.98 | 0 | [34 empty] | 120 |  |  | 51.6 |  |  | 1147
1389 | 108 | C00;粗集料粒径为5~25mm；是氯离子扩散系数而非渗透系数 | 58.59 | 21.52 | 6.33 | 3.01 | 3.85 |  | 32.5 | 450 | 180 | 0.4 | [8 empty] | 1092 | [8 empty] | 3.1 | 728 |  |  |  |  | 3.4 | 40 | 25.3 | 0.49 | 15.4 |  |  |  | 40 | 33.14 | 12.91 | 6.75 | 2.8 | [14 empty] | 0.36 | 91.06 | 0.86 | 0.27 | 1.34 | [8 empty] | 1.249 |  | 2015 |  |  |  | 1092
1390 |  | C11 | 58.59 | 21.52 | 6.33 | 3.01 | 3.85 |  | 32.5 | 383 | 180 | 0.47 | [8 empty] | 1092 | [8 empty] | 3.1 | 728 |  |  |  |  | 3.4 | 40 | 25.3 | 0.49 | 15.4 |  | 67 |  | 40 | 33.14 | 12.91 | 6.75 | 2.8 | [14 empty] | 0.36 | 91.06 | 0.86 | 0.27 | 1.34 | [8 empty] | 0.644 |  | 786 |  |  |  | 1092
1391 |  | C12 | 58.59 | 21.52 | 6.33 | 3.01 | 3.85 |  | 32.5 | 360 | 180 | 0.5 | [8 empty] | 1092 | [8 empty] | 3.1 | 728 |  |  |  |  | 3.4 | 40 | 25.3 | 0.49 | 15.4 |  | 90 |  | 40 | 33.14 | 12.91 | 6.75 | 2.8 | [14 empty] | 0.36 | 91.06 | 0.86 | 0.27 | 1.34 | [8 empty] | 0.56 |  | 615 |  |  |  | 1092
1392 |  | C13 | 58.59 | 21.52 | 6.33 | 3.01 | 3.85 |  | 32.5 | 315 | 180 | 0.57 | [8 empty] | 1092 | [8 empty] | 3.1 | 728 |  |  |  |  | 3.4 | 40 | 25.3 | 0.49 | 15.4 |  | 135 |  | 40 | 33.14 | 12.91 | 6.75 | 2.8 | [14 empty] | 0.36 | 91.06 | 0.86 | 0.27 | 1.34 | [8 empty] | 0.506 |  | 505 |  |  |  | 1092
1393 |  | C21 | 58.59 | 21.52 | 6.33 | 3.01 | 3.85 |  | 32.5 | 383 | 180 | 0.47 | [8 empty] | 1092 | [8 empty] | 3.1 | 728 |  |  |  |  | 3.4 | 40 | 25.3 | 0.49 | 15.4 |  |  |  | 40 | 33.14 | 12.91 | 6.75 | 2.8 | 67 | [13 empty] | 0.36 | 91.06 | 0.86 | 0.27 | 1.34 | [8 empty] | 1.08 |  | 1671 |  |  |  | 1092
1394 |  | C22 | 58.59 | 21.52 | 6.33 | 3.01 | 3.85 |  | 32.5 | 360 | 180 | 0.5 | [8 empty] | 1092 | [8 empty] | 3.1 | 728 |  |  |  |  | 3.4 | 40 | 25.3 | 0.49 | 15.4 |  |  |  | 40 | 33.14 | 12.91 | 6.75 | 2.8 | 90 | [13 empty] | 0.36 | 91.06 | 0.86 | 0.27 | 1.34 | [8 empty] | 0.789 |  | 1080 |  |  |  | 1092
1395 |  | C23 | 58.59 | 21.52 | 6.33 | 3.01 | 3.85 |  | 32.5 | 315 | 180 | 0.57 | [8 empty] | 1092 | [8 empty] | 3.1 | 728 |  |  |  |  | 3.4 | 40 | 25.3 | 0.49 | 15.4 |  |  |  | 40 | 33.14 | 12.91 | 6.75 | 2.8 | 135 | [13 empty] | 0.36 | 91.06 | 0.86 | 0.27 | 1.34 | [8 empty] | 0.523 |  | 539 |  |  |  | 1092
1396 |  | C31 | 58.59 | 21.52 | 6.33 | 3.01 | 3.85 |  | 32.5 | 428 | 180 | 0.42 | [8 empty] | 1092 | [8 empty] | 3.1 | 728 |  |  |  |  | 3.4 | 40 | 25.3 | 0.49 | 15.4 |  |  |  | 40 | 33.14 | 12.91 | 6.75 | 2.8 | [14 empty] | 0.36 | 91.06 | 0.86 | 0.27 | 1.34 |  | 22 | [6 empty] | 0.761 |  | 1023 |  |  |  | 1092
1397 |  | C32 | 58.59 | 21.52 | 6.33 | 3.01 | 3.85 |  | 32.5 | 414 | 180 | 0.43 | [8 empty] | 1092 | [8 empty] | 3.1 | 728 |  |  |  |  | 3.4 | 40 | 25.3 | 0.49 | 15.4 |  |  |  | 40 | 33.14 | 12.91 | 6.75 | 2.8 | [14 empty] | 0.36 | 91.06 | 0.86 | 0.27 | 1.34 |  | 36 | [6 empty] | 0.572 |  | 638 |  |  |  | 1092
1398 |  | C33 | 58.59 | 21.52 | 6.33 | 3.01 | 3.85 |  | 32.5 | 405 | 180 | 0.44 | [8 empty] | 1092 | [8 empty] | 3.1 | 728 |  |  |  |  | 3.4 | 40 | 25.3 | 0.49 | 15.4 |  |  |  | 40 | 33.14 | 12.91 | 6.75 | 2.8 | [14 empty] | 0.36 | 91.06 | 0.86 | 0.27 | 1.34 |  | 45 | [6 empty] | 0.482 |  | 456 |  |  |  | 1092
1420 | 175 | 1 | 46.14 | 21.089 | 8.625 | 4.755 | 7.596 | 1527 |  | 500 | 155 | 0.31 |  | 2.032 | [7 empty] | 1064 | [7 empty] | 2.68 | 682 | [44 empty] | 4.9 |  |  | 52.7 | Strength, Durability and Appearance of Low-Carbon Fair-Faced Concrete Containing Multiple Mineral Admixtures | Fu, Xin(1); Li, Yan(1); Lin, Chang(2); Meng, Yutong(3); Yue, Qifeng(1); Liu, Hongyu(1) | 1064
1421 | 177 | Plain | 63.9 | 21.2 | 5.4 | 1.4 | 3.4 | 3000 |  | 520 | 156 | 0.3 |  | 1 | [6 empty] | 886 | [8 empty] | 3.4 | 860 | [44 empty] | 7.25 |  |  | 71.8 | The effect of steel and polypropylene fibers on the chloride diffusivity and drying shrinkage of high-strength concrete | Afroughsabet, Vahid(1,2); Biolzi, Luigi(1); Monteiro, Paulo J.M.(2) | 886
1422 |  | SF10 | 63.9 | 21.2 | 5.4 | 1.4 | 3.4 | 3000 |  | 468 | 156 | 0.3333333 |  | 1 | [6 empty] | 877 | [8 empty] | 3.4 | 877 | [31 empty] | 0.3 | 93 | 1.7 | 1 | 1.2 | 14 | 52 | [6 empty] | 1.75 |  |  | 78.5 |  |  | 877
1511 | 190 | L1 | 59.7 | 24.6 | 7.3 | 3.8 | 4 |  | 42.5 | 190 | 209 | 1.1 | 0.3 | 0.5 | [10 empty] | 1080 |  |  |  |  | 2.62 | 660 |  |  |  |  | 3.7 | 52.3 | 26.3 | 1.2 | 9.7 |  | 190 |  | 26.8 | 34.2 | 14.1 | 8.15 | 15.2 | 0 | [26 empty] | 1.171 |  | 1856 | 31 | 中南大学 | 罗果 | 1080
1512 |  | L2 | 59.7 | 24.6 | 7.3 | 3.8 | 4 |  | 42.5 | 190 | 209 | 1.1 | 0.3 | 0.5 | [10 empty] | 1080 |  |  |  |  | 2.62 | 660 |  |  |  |  | 3.7 | 52.3 | 26.3 | 1.2 | 9.7 |  | 152 |  | 26.8 | 34.2 | 14.1 | 8.15 | 15.2 | 38 | [26 empty] | 0.7 |  | 899 | 32.5 |  |  | 1080
1513 |  | L3 | 59.7 | 24.6 | 7.3 | 3.8 | 4 |  | 42.5 | 190 | 209 | 1.1 | 0.3 | 0.5 | [10 empty] | 1080 |  |  |  |  | 2.62 | 660 |  |  |  |  | 3.7 | 52.3 | 26.3 | 1.2 | 9.7 |  | 114 |  | 26.8 | 34.2 | 14.1 | 8.15 | 15.2 | 76 | [26 empty] | 0.583 |  | 661 | 34 |  |  | 1080
1514 |  | L4 | 59.7 | 24.6 | 7.3 | 3.8 | 4 |  | 42.5 | 190 | 209 | 1.1 | 0.3 | 0.5 | [10 empty] | 1080 |  |  |  |  | 2.62 | 660 |  |  |  |  | 3.7 | 52.3 | 26.3 | 1.2 | 9.7 |  | 76 |  | 26.8 | 34.2 | 14.1 | 8.15 | 15.2 | 114 | [26 empty] | 0.582 |  | 660 | 34.5 |  |  | 1080
1515 |  | L5 | 59.7 | 24.6 | 7.3 | 3.8 | 4 |  | 42.5 | 190 | 209 | 1.1 | 0.3 | 0.5 | [10 empty] | 1080 |  |  |  |  | 2.62 | 660 |  |  |  |  | 3.7 | 52.3 | 26.3 | 1.2 | 9.7 |  | 38 |  | 26.8 | 34.2 | 14.1 | 8.15 | 15.2 | 152 | [26 empty] | 0.553 |  | 601 | 36 |  |  | 1080
1516 |  | L6 | 59.7 | 24.6 | 7.3 | 3.8 | 4 |  | 42.5 | 190 | 209 | 1.1 | 0.3 | 0.5 | [10 empty] | 1080 |  |  |  |  | 2.62 | 660 |  |  |  |  | 3.7 | 52.3 | 26.3 | 1.2 | 9.7 |  | 0 |  | 26.8 | 34.2 | 14.1 | 8.15 | 15.2 | 190 | [26 empty] | 0.552 |  | 599 | 36.3 |  |  | 1080
1560 | 4 | A-0-0；各掺量单位为kg;是氯离子迁移系数而非渗透系数 | 63.08 | 21.21 | 6.34 | 1.62 | 3.45 |  | 42.5 | 375 | 185 | 0.49 | [8 empty] | 1193 | [8 empty] | 2.69 | 642 | [39 empty] | 84.36 | 15.64 |  |  |  | 5.7 |  |  | 48.64 | 河北建筑工程学院 | 单豆豆 | 1193
1562 | 5 | RAC;水的掺量加上了附加水的用量；28d抗压强度为估读值；孔隙率为估读值；是氯离子扩散系数而非渗透系数且为估读值 | 60.13 | 20.11 | 6.74 | 3.32 | 3.55 |  | 52.5 | 438 | 214 | 0.49 | 0.28 | 1 | [6 empty] | 1095 | [8 empty] | 2.5 | 609 | 0 | 0 | 0 |  | 3.71 | 52.35 | 29.12 | 1.21 | 2.97 |  | 88 | [20 empty] | 0.25 | 88.12 | 1.03 | 0.9 | 1.02 |  | 58 | 0.09 | [5 empty] | 2.8 |  |  | 82 | 常州大学 | 董超群 | 1095
1563 |  | MS1-50 | 60.13 | 20.11 | 6.74 | 3.32 | 3.55 |  | 52.5 | 438 | 214 | 0.49 | 0.28 | 1 | [6 empty] | 1095 | [8 empty] | 2.5 | 304 | 2.8 | 0.07 | 318 |  | 3.71 | 52.35 | 29.12 | 1.21 | 2.97 |  | 88 | [20 empty] | 0.25 | 88.12 | 1.03 | 0.9 | 1.02 |  | 58 | 0.087 | [5 empty] | 2.6 |  |  | 86 | 常州大学 | 董超群 | 1095
1564 |  | MS1-100 | 60.13 | 20.11 | 6.74 | 3.32 | 3.55 |  | 52.5 | 438 | 214 | 0.49 | 0.28 | 1 | [6 empty] | 1095 | [8 empty] | 2.5 | 0 | 2.8 | 0.07 | 636 |  | 3.71 | 52.35 | 29.12 | 1.21 | 2.97 |  | 88 | [20 empty] | 0.25 | 88.12 | 1.03 | 0.9 | 1.02 |  | 58 | 0.104 | [5 empty] | 3.2 |  |  | 90 | 常州大学 | 董超群 | 1095
1565 |  | MS2-50 | 60.13 | 20.11 | 6.74 | 3.32 | 3.55 |  | 52.5 | 438 | 214 | 0.49 | 0.28 | 1 | [6 empty] | 1095 | [8 empty] | 2.5 | 304 | 3.2 | 0.102 | 319 |  | 3.71 | 52.35 | 29.12 | 1.21 | 2.97 |  | 88 | [20 empty] | 0.25 | 88.12 | 1.03 | 0.9 | 1.02 |  | 58 | 0.118 | [5 empty] | 3.3 |  |  | 83 | 常州大学 | 董超群 | 1095
1566 |  | MS2-75 | 60.13 | 20.11 | 6.74 | 3.32 | 3.55 |  | 52.5 | 438 | 214 | 0.49 | 0.28 | 1 | [6 empty] | 1095 | [8 empty] | 2.5 | 152 | 3.2 | 0.102 | 478 |  | 3.71 | 52.35 | 29.12 | 1.21 | 2.97 |  | 88 | [20 empty] | 0.25 | 88.12 | 1.03 | 0.9 | 1.02 |  | 58 | 0.111 | [5 empty] | 3 |  |  | 85 | 常州大学 | 董超群 | 1095
1567 |  | MS2-100 | 60.13 | 20.11 | 6.74 | 3.32 | 3.55 |  | 52.5 | 438 | 214 | 0.49 | 0.28 | 1 | [6 empty] | 1095 | [8 empty] | 2.5 | 0 | 3.2 | 0.102 | 638 |  | 3.71 | 52.35 | 29.12 | 1.21 | 2.97 |  | 88 | [20 empty] | 0.25 | 88.12 | 1.03 | 0.9 | 1.02 |  | 58 | 0.12 | [5 empty] | 3.4 |  |  | 78 | 常州大学 | 董超群 | 1095
1568 |  | MS3-25 | 60.13 | 20.11 | 6.74 | 3.32 | 3.55 |  | 52.5 | 438 | 214 | 0.49 | 0.28 | 1 | [6 empty] | 1095 | [8 empty] | 2.5 | 456 | 2.3 | 0.156 | 154 |  | 3.71 | 52.35 | 29.12 | 1.21 | 2.97 |  | 88 | [20 empty] | 0.25 | 88.12 | 1.03 | 0.9 | 1.02 |  | 58 | 0.111 | [5 empty] | 3 |  |  | 82 | 常州大学 | 董超群 | 1095
1569 |  | NS3-50 | 60.13 | 20.11 | 6.74 | 3.32 | 3.55 |  | 52.5 | 438 | 214 | 0.49 | 0.28 | 1 | [6 empty] | 1095 | [8 empty] | 2.5 | 304 | 2.3 | 0.156 | 308 |  | 3.71 | 52.35 | 29.12 | 1.21 | 2.97 |  | 88 | [20 empty] | 0.25 | 88.12 | 1.03 | 0.9 | 1.02 |  | 58 | 0.104 | [5 empty] | 3.2 |  |  | 84 | 常州大学 | 董超群 | 1095
1570 |  | MS3-75 | 60.13 | 20.11 | 6.74 | 3.32 | 3.55 |  | 52.5 | 438 | 214 | 0.49 | 0.28 | 1 | [6 empty] | 1095 | [8 empty] | 2.5 | 152 | 2.3 | 0.156 | 462 |  | 3.71 | 52.35 | 29.12 | 1.21 | 2.97 |  | 88 | [20 empty] | 0.25 | 88.12 | 1.03 | 0.9 | 1.02 |  | 58 | 0.118 | [5 empty] | 3.3 |  |  | 78 | 常州大学 | 董超群 | 1095
1571 |  | MS3-100 | 60.13 | 20.11 | 6.74 | 3.32 | 3.55 |  | 52.5 | 438 | 214 | 0.49 | 0.28 | 1 | [6 empty] | 1095 | [8 empty] | 2.5 | 0 | 2.3 | 0.156 | 616 |  | 3.71 | 52.35 | 29.12 | 1.21 | 2.97 |  | 88 | [20 empty] | 0.25 | 88.12 | 1.03 | 0.9 | 1.02 |  | 58 | 0.132 | [5 empty] | 4.2 |  |  | 70 | 常州大学 | 董超群 | 1095
1581 | 9 |  | 63.56 | 21.86 | 4.44 | 1.71 | 2.43 |  | 42.5 | 299 | 180 | 0.6 |  | 0.2 | [6 empty] | 1249 | [9 empty] | 672 | [44 empty] | 24.6 |  |  | 44.512 | 华南理工大学 | 成耀扬 | 1249
1582 |  |  | 63.56 | 21.86 | 4.44 | 1.71 | 2.43 |  | 42.5 | 368 | 180 | 0.5 |  | 0.2 | [6 empty] | 1204 | [9 empty] | 648 | [44 empty] | 22.32 |  |  | 55.088 | 华南理工大学 | 成耀扬 | 1204
1583 |  |  | 63.56 | 21.86 | 4.44 | 1.71 | 2.43 |  | 42.5 | 448 | 180 | 0.4 |  | 0.2 | [6 empty] | 1152 | [9 empty] | 620 | [44 empty] | 14.59 |  |  | 70.77 | 华南理工大学 | 成耀扬 | 1152
1585 | 12 | PC;是氯离子扩散系数而非渗透系数 | 58.24 | 24.14 | 5.82 | 4.37 | 3.22 |  | 42.5 | 450 | 155 | 0.34 | 0.25 | 0.2 | [6 empty] | 1095 | [8 empty] | 2.85 | 700 | [44 empty] | 7.12 |  |  | 65.3 | 郑州大学 | 马娇 | 1095
1607 | 21 | S1-1；掺了外加剂（抗硫酸盐腐蚀外加剂）加了一个新列 | 56.4 | 21.6 | 4.9 | 3.4 | 3.3 |  | 42.5 | 425 | 145 | 0.33 | 0.27 | 2.6 |  |  | 0 |  |  |  | 1227.6 | [8 empty] | 2.86 | 721 |  |  |  |  | 6.6 | 55.9 | 17.3 | 3.8 | 5.9 |  | 0 |  | 41.4 | 25.9 | 8.4 | 4.5 | 2.6 | 0 | [13 empty] | 1.2 | 88.3 | 0.9 | 0.2 | 0.7 |  | 14 | [6 empty] | 1.13 |  | 589.8 | 87 | 华北水利水电大学 | 祝苗苗 | 1227.6
1609 |  | S1G2-1 | 56.4 | 21.6 | 4.9 | 3.4 | 3.3 |  | 42.5 | 385 | 145 | 0.33 | 0.27 | 2.4 |  |  | 0 |  |  |  | 1217.5 | [8 empty] | 2.86 | 715.1 |  |  |  |  | 6.6 | 55.9 | 17.3 | 3.8 | 5.9 |  | 0 |  | 41.4 | 25.9 | 8.4 | 4.5 | 2.6 | 40 | [13 empty] | 1.2 | 88.3 | 0.9 | 0.2 | 0.7 |  | 14 | [6 empty] | 0.96 |  | 499.9 | 82.3 | 华北水利水电大学 | 祝苗苗 | 1217.5
1610 |  | F1S2-2 | 56.4 | 21.6 | 4.9 | 3.4 | 3.3 |  | 42.5 | 425 | 145 | 0.29 | 0.27 | 2.2 |  |  | 0 |  |  |  | 1187 | [8 empty] | 2.86 | 697.1 |  |  |  |  | 6.6 | 55.9 | 17.3 | 3.8 | 5.9 |  | 35 |  | 41.4 | 25.9 | 8.4 | 4.5 | 2.6 | 0 | [13 empty] | 1.2 | 88.3 | 0.9 | 0.2 | 0.7 |  | 40 | [6 empty] | 0.12 |  | 41.8 | 83.7 | 华北水利水电大学 | 祝苗苗 | 1187
1612 |  | F1S2G2-2 | 56.4 | 21.6 | 4.9 | 3.4 | 3.3 |  | 42.5 | 385 | 145 | 0.29 | 0.27 | 2.2 |  |  | 0 |  |  |  | 1177 | [8 empty] | 2.86 | 691.2 |  |  |  |  | 6.6 | 55.9 | 17.3 | 3.8 | 5.9 |  | 35 |  | 41.4 | 25.9 | 8.4 | 4.5 | 2.6 | 40 | [13 empty] | 1.2 | 88.3 | 0.9 | 0.2 | 0.7 |  | 40 | [6 empty] | 0.77 |  | 182.4 | 82.4 | 华北水利水电大学 | 祝苗苗 | 1177
1613 |  | F2S3-3 | 56.4 | 21.6 | 4.9 | 3.4 | 3.3 |  | 42.5 | 425 | 145 | 0.25 | 0.27 | 2.2 |  |  | 0 |  |  |  | 1138 | [8 empty] | 2.86 | 668.3 |  |  |  |  | 6.6 | 55.9 | 17.3 | 3.8 | 5.9 |  | 55 |  | 41.4 | 25.9 | 8.4 | 4.5 | 2.6 | 0 | [13 empty] | 1.2 | 88.3 | 0.9 | 0.2 | 0.7 |  | 100 | [6 empty] | 0.15 |  | 48.3 | 102.5 | 华北水利水电大学 | 祝苗苗 | 1138
1615 |  | F2S3G2-3 | 56.4 | 21.6 | 4.9 | 3.4 | 3.3 |  | 42.5 | 385 | 145 | 0.25 | 0.27 | 2.4 |  |  | 0 |  |  |  | 1127.9 | [8 empty] | 2.86 | 662.4 |  |  |  |  | 6.6 | 55.9 | 17.3 | 3.8 | 5.9 |  | 55 |  | 41.4 | 25.9 | 8.4 | 4.5 | 2.6 | 40 | [13 empty] | 1.2 | 88.3 | 0.9 | 0.2 | 0.7 |  | 100 | [6 empty] | 0.62 |  | 164.6 | 89.5 | 华北水利水电大学 | 祝苗苗 | 1127.9
1616 |  | F1S2A1-2 | 56.4 | 21.6 | 4.9 | 3.4 | 3.3 |  | 42.5 | 375 | 145 | 0.29 | 0.27 | 3 |  |  | 50 |  |  |  | 1221.5 | [8 empty] | 2.86 | 657.7 |  |  |  |  | 6.6 | 55.9 | 17.3 | 3.8 | 5.9 |  | 35 |  | 41.4 | 25.9 | 8.4 | 4.5 | 2.6 | 0 | [13 empty] | 1.2 | 88.3 | 0.9 | 0.2 | 0.7 |  | 40 | [6 empty] | 0.13 |  | 31.3 | 96.3 | 华北水利水电大学 | 祝苗苗 | 1221.5
1618 |  | F1S2G2A1-2 | 56.4 | 21.6 | 4.9 | 3.4 | 3.3 |  | 42.5 | 335 | 145 | 0.29 | 0.27 | 2.8 |  |  | 50 |  |  |  | 1211.1 | [8 empty] | 2.86 | 652.1 |  |  |  |  | 6.6 | 55.9 | 17.3 | 3.8 | 5.9 |  | 35 |  | 41.4 | 25.9 | 8.4 | 4.5 | 2.6 | 40 | [13 empty] | 1.2 | 88.3 | 0.9 | 0.2 | 0.7 |  | 40 | [6 empty] | 0.12 |  | 27.4 | 102 | 华北水利水电大学 | 祝苗苗 | 1211.1
1619 |  | F1S2A2-2 | 56.4 | 21.6 | 4.9 | 3.4 | 3.3 |  | 42.5 | 365 | 145 | 0.29 | 0.27 | 2.8 |  |  | 60 |  |  |  | 1220.6 | [8 empty] | 2.86 | 657.2 |  |  |  |  | 6.6 | 55.9 | 17.3 | 3.8 | 5.9 |  | 35 |  | 41.4 | 25.9 | 8.4 | 4.5 | 2.6 | 0 | [13 empty] | 1.2 | 88.3 | 0.9 | 0.2 | 0.7 |  | 40 | [6 empty] | 0.1 |  | 27.3 | 98.1 | 华北水利水电大学 | 祝苗苗 | 1220.6
1621 |  | F1S2G2A2-2 | 56.4 | 21.6 | 4.9 | 3.4 | 3.3 |  | 42.5 | 325 | 145 | 0.29 | 0.27 | 2.8 |  |  | 60 |  |  |  | 1210.2 | [8 empty] | 2.86 | 651.6 |  |  |  |  | 6.6 | 55.9 | 17.3 | 3.8 | 5.9 |  | 35 |  | 41.4 | 25.9 | 8.4 | 4.5 | 2.6 | 40 | [13 empty] | 1.2 | 88.3 | 0.9 | 0.2 | 0.7 |  | 40 | [6 empty] | 0.1 |  | 24.9 | 91.3 | 华北水利水电大学 | 祝苗苗 | 1210.2
1623 | 24 | NS0；是氯离子迁移系数而非渗透系数 | 63.41 | 20.08 | 5.09 | 2.06 | 3.81 |  | 42.5 | 360 | 215 | 0.6 | 0.25 | [7 empty] | 1095 | [8 empty] | 2.68 | 730 | [39 empty] | 0.1456 | 0.3261 | 0.2572 | 0.2711 |  | 7.8 |  |  | 38.34 | 广州大学 | 苏鑫 | 1095
1624 |  | NC0 | 63.41 | 20.08 | 5.09 | 2.06 | 3.81 |  | 42.5 | 360 | 215 | 0.6 | 0.25 | [7 empty] | 1095 | [8 empty] | 2.68 | 730 | [44 empty] | 7.85 |  |  | 37.71 | 广州大学 | 苏鑫 | 1095
1625 |  | NSNC0 | 63.41 | 20.08 | 5.09 | 2.06 | 3.81 |  | 42.5 | 360 | 215 | 0.6 | 0.25 | [7 empty] | 1095 | [8 empty] | 2.68 | 730 | [44 empty] | 7.9 |  |  | 35.07 | 广州大学 | 苏鑫 | 1095
1627 | 25 | CC1-0 | 62.73 | 17.8 | 6.38 | 1.94 | 5.83 |  | 42.5 | 400 | 172 | 0.43 | 0.3 | 1.2 | [7 empty] | 859 | [7 empty] | 2.53 | 870 |  |  |  |  | 2.41 | 57.36 | 28.68 | 1.28 | 4.29 |  | 0 | [33 empty] | 0.78 |  |  | 35.4 | 青岛理工大学 | 张天宇 | 859
1628 |  | CC1-15 | 62.73 | 17.8 | 6.38 | 1.94 | 5.83 |  | 42.5 | 340 | 172 | 0.43 | 0.3 | 1.2 | [7 empty] | 859 | [7 empty] | 2.53 | 870 |  |  |  |  | 2.41 | 57.36 | 28.68 | 1.28 | 4.29 |  | 60 | [33 empty] | 0.73 |  |  | 38.6 | 青岛理工大学 | 张天宇 | 859
1629 |  | CC1-30 | 62.73 | 17.8 | 6.38 | 1.94 | 5.83 |  | 42.5 | 280 | 172 | 0.43 | 0.3 | 1.2 | [7 empty] | 859 | [7 empty] | 2.53 | 870 |  |  |  |  | 2.41 | 57.36 | 28.68 | 1.28 | 4.29 |  | 120 | [33 empty] | 0.7 |  |  | 40.3 | 青岛理工大学 | 张天宇 | 859
1630 |  | CC1-45 | 62.73 | 17.8 | 6.38 | 1.94 | 5.83 |  | 42.5 | 220 | 172 | 0.43 | 0.3 | 1.2 | [7 empty] | 859 | [7 empty] | 2.53 | 870 |  |  |  |  | 2.41 | 57.36 | 28.68 | 1.28 | 4.29 |  | 180 | [33 empty] | 0.83 |  |  | 28.5 | 青岛理工大学 | 张天宇 | 859
1631 |  | CC2-0 | 62.73 | 17.8 | 6.38 | 1.94 | 5.83 |  | 42.5 | 440 | 163 | 0.37 | 0.3 | 1.2 | [7 empty] | 861 | [7 empty] | 2.53 | 843 |  |  |  |  | 2.41 | 57.36 | 28.68 | 1.28 | 4.29 |  | 0 | [33 empty] | 0.73 |  |  | 40.7 | 青岛理工大学 | 张天宇 | 861
1632 |  | CC2-15 | 62.73 | 17.8 | 6.38 | 1.94 | 5.83 |  | 42.5 | 374 | 163 | 0.37 | 0.3 | 1.2 | [7 empty] | 861 | [7 empty] | 2.53 | 843 |  |  |  |  | 2.41 | 57.36 | 28.68 | 1.28 | 4.29 |  | 66 | [33 empty] | 0.7 |  |  | 42.1 | 青岛理工大学 | 张天宇 | 861
1633 |  | CC2-30 | 62.73 | 17.8 | 6.38 | 1.94 | 5.83 |  | 42.5 | 308 | 163 | 0.37 | 0.3 | 1.2 | [7 empty] | 861 | [7 empty] | 2.53 | 843 |  |  |  |  | 2.41 | 57.36 | 28.68 | 1.28 | 4.29 |  | 132 | [33 empty] | 0.62 |  |  | 44.3 | 青岛理工大学 | 张天宇 | 861
1634 |  | CC2-45 | 62.73 | 17.8 | 6.38 | 1.94 | 5.83 |  | 42.5 | 242 | 163 | 0.37 | 0.3 | 1.2 | [7 empty] | 861 | [7 empty] | 2.53 | 843 |  |  |  |  | 2.41 | 57.36 | 28.68 | 1.28 | 4.29 |  | 198 | [33 empty] | 0.83 |  |  | 34.5 | 青岛理工大学 | 张天宇 | 861
1635 |  | CC3-0 | 62.73 | 17.8 | 6.38 | 1.94 | 5.83 |  | 42.5 | 460 | 157 | 0.34 | 0.3 | 1.2 | [7 empty] | 852 | [7 empty] | 2.53 | 840 |  |  |  |  | 2.41 | 57.36 | 28.68 | 1.28 | 4.29 |  | 0 | [33 empty] | 0.7 |  |  | 45.2 | 青岛理工大学 | 张天宇 | 852
1636 |  | CC3-15 | 62.73 | 17.8 | 6.38 | 1.94 | 5.83 |  | 42.5 | 391 | 157 | 0.34 | 0.3 | 1.2 | [7 empty] | 852 | [7 empty] | 2.53 | 840 |  |  |  |  | 2.41 | 57.36 | 28.68 | 1.28 | 4.29 |  | 69 | [33 empty] | 0.65 |  |  | 49.7 | 青岛理工大学 | 张天宇 | 852
1637 |  | CC3-30 | 62.73 | 17.8 | 6.38 | 1.94 | 5.83 |  | 42.5 | 322 | 157 | 0.34 | 0.3 | 1.2 | [7 empty] | 852 | [7 empty] | 2.53 | 840 |  |  |  |  | 2.41 | 57.36 | 28.68 | 1.28 | 4.29 |  | 138 | [33 empty] | 0.59 |  |  | 52.3 | 青岛理工大学 | 张天宇 | 852
1638 |  | CC3-45 | 62.73 | 17.8 | 6.38 | 1.94 | 5.83 |  | 42.5 | 253 | 157 | 0.34 | 0.3 | 1.2 | [7 empty] | 852 | [7 empty] | 2.53 | 840 |  |  |  |  | 2.41 | 57.36 | 28.68 | 1.28 | 4.29 |  | 207 | [33 empty] | 0.77 |  |  | 39.3 | 青岛理工大学 | 张天宇 | 852
1649 | 200 | J1 原状焦灰/预消解焦灰 | 61.71 | 20.07 | 5.09 | 1.58 | 2.93 |  | 42.5 | 350 | 132.37 | 0.378 |  | 1.5 | [7 empty] | 1125 | [7 empty] | 2.4 | 750 |  |  |  |  | 7.01 | 45.19 | 17.82 | 1.12 | 8.18 |  | 0 |  | 39.02 | 36.87 | 12.51 | 9.23 | 1.48 | 0 | [26 empty] | 9.71 |  |  | 37.22 | 青岛理工大学 | 于春志 | 1125
1650 |  | J2 | 61.71 | 20.07 | 5.09 | 1.58 | 2.93 |  | 42.5 | 390 | 138.67 | 0.355 |  | 1.5 | [7 empty] | 1101 | [7 empty] | 2.4 | 734 |  |  |  |  | 7.01 | 45.19 | 17.82 | 1.12 | 8.18 |  | 0 |  | 39.02 | 36.87 | 12.51 | 9.23 | 1.48 | 0 | [26 empty] | 9.29 |  |  | 41.88 |  |  | 1101
1651 |  | J3 | 61.71 | 20.07 | 5.09 | 1.58 | 2.93 |  | 42.5 | 430 | 141 | 0.33 |  | 1.5 | [7 empty] | 1077 | [7 empty] | 2.4 | 718 |  |  |  |  | 7.01 | 45.19 | 17.82 | 1.12 | 8.18 |  | 0 |  | 39.02 | 36.87 | 12.51 | 9.23 | 1.48 | 0 | [26 empty] | 8.1 |  |  | 45.44 |  |  | 1077
1652 |  | J4 | 61.71 | 20.07 | 5.09 | 1.58 | 2.93 |  | 42.5 | 470 | 149.33 | 0.318 |  | 1.5 | [7 empty] | 1053 | [7 empty] | 2.4 | 702 |  |  |  |  | 7.01 | 45.19 | 17.82 | 1.12 | 8.18 |  | 0 |  | 39.02 | 36.87 | 12.51 | 9.23 | 1.48 | 0 | [26 empty] | 6.01 |  |  | 50.54 |  |  | 1053
1653 |  | K1 | 61.71 | 20.07 | 5.09 | 1.58 | 2.93 |  | 42.5 | 175 | 143.84 | 0.822 |  | 1.5 | [7 empty] | 1125 | [7 empty] | 2.4 | 750 |  |  |  |  | 7.01 | 45.19 | 17.82 | 1.12 | 8.18 |  | 0 |  | 39.02 | 36.87 | 12.51 | 9.23 | 1.48 | 175 | [26 empty] | 3.84 |  |  | 33.78 |  |  | 1125
1654 |  | K2 | 61.71 | 20.07 | 5.09 | 1.58 | 2.93 |  | 42.5 | 195 | 141.53 | 0.726 |  | 1.5 | [7 empty] | 1101 | [7 empty] | 2.4 | 734 |  |  |  |  | 7.01 | 45.19 | 17.82 | 1.12 | 8.18 |  | 0 |  | 39.02 | 36.87 | 12.51 | 9.23 | 1.48 | 195 | [26 empty] | 3.65 |  |  | 37.45 |  |  | 1101
1655 |  | K3 | 61.71 | 20.07 | 5.09 | 1.58 | 2.93 |  | 42.5 | 215 | 142.69 | 0.664 |  | 1.5 | [7 empty] | 1077 | [7 empty] | 2.4 | 718 |  |  |  |  | 7.01 | 45.19 | 17.82 | 1.12 | 8.18 |  | 0 |  | 39.02 | 36.87 | 12.51 | 9.23 | 1.48 | 215 | [26 empty] | 3.52 |  |  | 40.42 |  |  | 1077
1656 |  | K4 | 61.71 | 20.07 | 5.09 | 1.58 | 2.93 |  | 42.5 | 235 | 151.15 | 0.643 |  | 1.5 | [7 empty] | 1053 | [7 empty] | 2.4 | 702 |  |  |  |  | 7.01 | 45.19 | 17.82 | 1.12 | 8.18 |  | 0 |  | 39.02 | 36.87 | 12.51 | 9.23 | 1.48 | 235 | [26 empty] | 3.32 |  |  | 42.65 |  |  | 1053
1657 |  | F1 | 61.71 | 20.07 | 5.09 | 1.58 | 2.93 |  | 42.5 | 175 | 140.52 | 0.803 |  | 1.5 | [7 empty] | 1125 | [7 empty] | 2.4 | 750 |  |  |  |  | 7.01 | 45.19 | 17.82 | 1.12 | 8.18 |  | 175 |  | 39.02 | 36.87 | 12.51 | 9.23 | 1.48 | 0 | [26 empty] | 6.16 |  |  | 28.52 |  |  | 1125
1658 |  | F2 | 61.71 | 20.07 | 5.09 | 1.58 | 2.93 |  | 42.5 | 195 | 141.53 | 0.726 |  | 1.5 | [7 empty] | 1101 | [7 empty] | 2.4 | 734 |  |  |  |  | 7.01 | 45.19 | 17.82 | 1.12 | 8.18 |  | 195 |  | 39.02 | 36.87 | 12.51 | 9.23 | 1.48 | 0 | [26 empty] | 5.77 |  |  | 33.35 |  |  | 1101
1659 |  | F3 | 61.71 | 20.07 | 5.09 | 1.58 | 2.93 |  | 42.5 | 215 | 142.69 | 0.664 |  | 1.5 | [7 empty] | 1077 | [7 empty] | 2.4 | 718 |  |  |  |  | 7.01 | 45.19 | 17.82 | 1.12 | 8.18 |  | 215 |  | 39.02 | 36.87 | 12.51 | 9.23 | 1.48 | 0 | [26 empty] | 5.28 |  |  | 36.52 |  |  | 1077
1660 |  | F4 | 61.71 | 20.07 | 5.09 | 1.58 | 2.93 |  | 42.5 | 235 | 145.26 | 0.618 |  | 1.5 | [7 empty] | 1053 | [7 empty] | 2.4 | 702 |  |  |  |  | 7.01 | 45.19 | 17.82 | 1.12 | 8.18 |  | 235 |  | 39.02 | 36.87 | 12.51 | 9.23 | 1.48 | 0 | [26 empty] | 5.3 |  |  | 39.82 |  |  | 1053
1723 | 205 | C30 | 63.9 | 21.57 | 4.45 | 1.88 | 2.76 |  | 42.5 | 320 | 162 | 0.50625 | 0.25 | 0.5 | [6 empty] | 1075 | [8 empty] | 2.3 | 810 | [44 empty] | 2.9 |  | 1225 | 38.5 | 中国建筑材料科学研究总院 |  | 1075
1724 |  | 压0.1f | 63.9 | 21.57 | 4.45 | 1.88 | 2.76 |  | 42.5 | 320 | 162 | 0.50625 | 0.25 | 0.5 | [6 empty] | 1075 | [8 empty] | 2.3 | 810 | [44 empty] | 2.6 |  | 1200 |  |  |  | 1075
1725 |  | 0.3f | 63.9 | 21.57 | 4.45 | 1.88 | 2.76 |  | 42.5 | 320 | 162 | 0.50625 | 0.25 | 0.5 | [6 empty] | 1075 | [8 empty] | 2.3 | 810 | [44 empty] | 2.05 |  | 1250 |  |  |  | 1075
1726 |  | 0.5f | 63.9 | 21.57 | 4.45 | 1.88 | 2.76 |  | 42.5 | 320 | 162 | 0.50625 | 0.25 | 0.5 | [6 empty] | 1075 | [8 empty] | 2.3 | 810 | [44 empty] | 2.45 |  | 1375 |  |  |  | 1075
1727 |  | 0.7f | 63.9 | 21.57 | 4.45 | 1.88 | 2.76 |  | 42.5 | 320 | 162 | 0.50625 | 0.25 | 0.5 | [6 empty] | 1075 | [8 empty] | 2.3 | 810 | [44 empty] | 3.95 |  | 2225 |  |  |  | 1075
1728 |  | 拉0.1f | 63.9 | 21.57 | 4.45 | 1.88 | 2.76 |  | 42.5 | 320 | 162 | 0.50625 | 0.25 | 0.5 | [6 empty] | 1075 | [8 empty] | 2.3 | 810 | [44 empty] | 2.9 |  | 1255 |  |  |  | 1075
1729 |  | 0.3f | 63.9 | 21.57 | 4.45 | 1.88 | 2.76 |  | 42.5 | 320 | 162 | 0.50625 | 0.25 | 0.5 | [6 empty] | 1075 | [8 empty] | 2.3 | 810 | [44 empty] | 3 |  | 1550 |  |  |  | 1075
1730 |  | 0.5f | 63.9 | 21.57 | 4.45 | 1.88 | 2.76 |  | 42.5 | 320 | 162 | 0.50625 | 0.25 | 0.5 | [6 empty] | 1075 | [8 empty] | 2.3 | 810 | [44 empty] | 4.2 |  | 2050 |  |  |  | 1075
1731 |  | 0.7f | 63.9 | 21.57 | 4.45 | 1.88 | 2.76 |  | 42.5 | 320 | 162 | 0.50625 | 0.25 | 0.5 | [6 empty] | 1075 | [8 empty] | 2.3 | 810 | [44 empty] | 8.8 |  | 3000 |  |  |  | 1075
1810 | 206 | kg | 59.31 | 21.9 | 6.26 | 1.63 | 3.79 |  | 42.5 | 3.594 | 1.797 | 0.5 | [12 empty] | 8.482 | [5 empty] | 5.641 | [44 empty] | 39.78 |  |  |  | 大连海事大学 |  | 8.482
1812 | 207 | Y1 | 55.32 | 25.44 | 7.06 | 2.25 | 2.89 |  | 42.5 | 450 | 157.5 | 0.35 |  | 1.03 | [6 empty] | 974.9 | [8 empty] | 3.5 | 797.6 | [44 empty] | 7.108 |  |  |  | 新疆农业大学 |  | 974.9
1813 |  | Y2 | 55.32 | 25.44 | 7.06 | 2.25 | 2.89 |  | 42.5 | 500 | 150 | 0.3 |  | 1.16 | [6 empty] | 934.2 | [8 empty] | 3.5 | 795.8 | [44 empty] | 4.723 | [5 empty] | 934.2
1814 |  | Y3 | 55.32 | 25.44 | 7.06 | 2.25 | 2.89 |  | 42.5 | 550 | 148.5 | 0.27 |  | 1.27 | [6 empty] | 891.2 | [8 empty] | 3.5 | 790.3 | [44 empty] | 2.034 | [5 empty] | 891.2
1859 | 228 | R | 63.68 | 17.67 | 4.72 | 1.2 | 2.26 |  |  | 400 | 159.4 | 0.3985 | [8 empty] | 613.5 | [9 empty] | 1195.8 | [44 empty] | 11.2 |  |  | 49.2 | Lechugilla natural fiber as internal curing agent in self compacting concrete (SCC): Mechanical properties, shrinkage and durability | Dávila-Pompermayer, R.(1); Lopez-Yepez, L.G.(1); Valdez-Tamez, P.(1); Juárez, C.A.(1); Durán-Herrera, A.(1) | 613.5
1860 |  | FA | 63.68 | 17.67 | 4.72 | 1.2 | 2.26 |  |  | 280 | 159.4 | 0.5692857 | [8 empty] | 594.2 | [9 empty] | 1158.1 |  |  |  |  | 1.76 | 67.48 | 23.94 | 1.16 | 4.63 | 120 | [34 empty] | 7.5 |  |  | 39.5 |  |  | 594.2
1861 |  | MS | 63.68 | 17.67 | 4.72 | 1.2 | 2.26 |  |  | 380 | 159.4 | 0.4194737 | [8 empty] | 611.3 | [9 empty] | 1191.5 | [31 empty] | 0.41 | 94.93 | 0.76 | 0.36 | 0.05 | 0.929 | 20 | [6 empty] | 7.9 |  |  | 50.2 |  |  | 611.3
1900 | 216 | L1 | 59.7 | 24.6 | 7.3 | 3.8 | 4 |  | 42.5 | 327 | 170 | 0.5198777 | 0.3 | 0.5 | [6 empty] | 1054 | [9 empty] | 740 |  |  |  |  | 3.6 | 52.1 | 26.5 | 1.2 | 9.6 |  | 113 | [20 empty] | 0.3 | 90.6 | 0.6 | 0.6 |  | 17.8 | 14 | [6 empty] | 0.864 |  | 1232 | 43.8 | 中南大学 | 钱智铭 | 1054
1901 |  | S1 | 59.7 | 24.6 | 7.3 | 3.8 | 4 |  | 42.5 | 386 | 200 | 0.5181347 | 0.3 | 0.8 | [6 empty] | 795 | [9 empty] | 795 |  |  |  |  | 3.6 | 52.1 | 26.5 | 1.2 | 9.6 |  | 134 | [20 empty] | 0.3 | 90.6 | 0.6 | 0.6 |  | 17.8 | 16 | [6 empty] | 9.01 |  | 1308 | 44.8 |  |  | 795
1936 | 219 | Ⅰ P00 | 63.78 | 22.41 | 5.76 | 1.96 | 3.67 |  | 42.5 | 502 | 226 | 0.4501992 | [9 empty] | 1169 | [7 empty] | 2.51 | 550 |  |  |  |  | 2.98 | 67.81 | 20.54 | 2.29 | 4.59 | 0 | [34 empty] | 8.6 |  | 1815 |  | 合肥工业大学 | 吴环 | 1169
1937 |  | Ⅰ P15 | 63.78 | 22.41 | 5.76 | 1.96 | 3.67 |  | 42.5 | 427 | 226 | 0.529274 | [9 empty] | 1169 | [7 empty] | 2.51 | 550 | [9 empty] | 75 | [34 empty] | 7.9 |  | 1690 |  |  |  | 1169
1938 |  | Ⅰ P30 | 63.78 | 22.41 | 5.76 | 1.96 | 3.67 |  | 42.5 | 351 | 226 | 0.6438746 | [9 empty] | 1169 | [7 empty] | 2.51 | 550 | [9 empty] | 151 | [34 empty] | 7.1 |  | 1486 |  |  |  | 1169
1939 |  | Ⅰ P50 | 63.78 | 22.41 | 5.76 | 1.96 | 3.67 |  | 42.5 | 254 | 226 | 0.8897638 | [9 empty] | 1169 | [7 empty] | 2.51 | 550 | [9 empty] | 251 | [34 empty] | 7.3 |  | 1542 |  |  |  | 1169
1940 |  | Ⅱ P00 | 63.78 | 22.41 | 5.76 | 1.96 | 3.67 |  | 42.5 | 498 | 244 | 0.4899598 | [9 empty] | 1169 | [7 empty] | 2.51 | 550 | [9 empty] | 0 | [34 empty] | 9.6 |  | 2100 |  |  |  | 1169
1941 |  | Ⅱ P15 | 63.78 | 22.41 | 5.76 | 1.96 | 3.67 |  | 42.5 | 423 | 244 | 0.5768322 | [9 empty] | 1169 | [7 empty] | 2.51 | 550 | [9 empty] | 75 | [34 empty] | 8.9 |  | 1911 |  |  |  | 1169
1942 |  | Ⅱ P30 | 63.78 | 22.41 | 5.76 | 1.96 | 3.67 |  | 42.5 | 348 | 244 | 0.7011494 | [9 empty] | 1169 | [7 empty] | 2.51 | 550 | [9 empty] | 150 | [34 empty] | 8.2 |  | 1689 |  |  |  | 1169
1943 |  | Ⅱ P50 | 63.78 | 22.41 | 5.76 | 1.96 | 3.67 |  | 42.5 | 248 | 244 | 0.983871 | [9 empty] | 1169 | [7 empty] | 2.51 | 550 | [9 empty] | 250 | [34 empty] | 8.4 |  | 1720 |  |  |  | 1169
1944 |  | Ⅲ P00 | 63.78 | 22.41 | 5.76 | 1.96 | 3.67 |  | 42.5 | 451 | 248 | 0.5498891 | [9 empty] | 1169 | [7 empty] | 2.51 | 550 | [9 empty] | 0 | [34 empty] | 10.1 |  | 2200 |  |  |  | 1169
1945 |  | Ⅲ P15 | 63.78 | 22.41 | 5.76 | 1.96 | 3.67 |  | 42.5 | 383 | 248 | 0.6475196 | [9 empty] | 1169 | [7 empty] | 2.51 | 550 | [9 empty] | 68 | [34 empty] | 9.6 |  | 2090 |  |  |  | 1169
1946 |  | Ⅲ P30 | 63.78 | 22.41 | 5.76 | 1.96 | 3.67 |  | 42.5 | 316 | 248 | 0.7848101 | [9 empty] | 1169 | [7 empty] | 2.51 | 550 | [9 empty] | 135 | [34 empty] | 8.8 |  | 1900 |  |  |  | 1169
1947 |  | Ⅲ P50 | 63.78 | 22.41 | 5.76 | 1.96 | 3.67 |  | 42.5 | 225 | 248 | 1.102222 | [9 empty] | 1169 | [7 empty] | 2.51 | 550 | [9 empty] | 226 | [34 empty] | 8.6 |  | 1921 |  |  |  | 1169
1964 | 224 | A0 | 61.39 | 23.62 | 4.86 | 1.68 | 3.33 |  | 42.5 | 315 | 170 | 0.5396825 |  | 1.4 | [6 empty] | 1003 | [8 empty] | 2.23 | 756.65 |  |  |  |  | 6.28 | 48.33 | 34.79 | 1.08 | 5.96 | 135 | [34 empty] | 0.8207 |  | 1305.45 | 50.22 | 福州大学 | 戴明辉 | 1003
2000 |  | REF-C kg | 68.3 | 19.37 | 3.92 | 1.61 | 3.69 |  | 42.5 | 10.58 | 3.81 | 0.3601134 | 0.291 | 0.6 | [7 empty] | 27.38 | [7 empty] | 3 | 18.25 |  |  |  |  | 2.39 | 54.38 | 30.18 | 0.37 | 4.92 |  | 250 | [33 empty] | 1.17 |  | 976 |  |  |  | 27.38
2001 |  | M0 | 68.3 | 19.37 | 3.92 | 1.61 | 3.69 |  | 42.5 | 450 | 135 | 0.3 | 0.291 | 0.8 | [7 empty] | 1105 | [7 empty] | 3 | 715 |  |  |  |  | 2.39 | 54.38 | 30.18 | 0.37 | 4.92 |  | 250 | [33 empty] | 0.93 |  | 800 | 64 |  |  | 1105
2091 | 234 | CC1 | 61.13 | 21.45 | 5.24 | 2.08 | 2.89 |  | 42.5 | 452 | 190 | 0.420354 | 0.25 | 0.7 | [7 empty] | 1060 | [7 empty] | 2.7 | 678 |  |  |  | 0.39 | [40 empty] | 6.84 |  |  | 49.3 | 大连理工大学 | 涂妮 | 1060
2122 | 238 | LP00 | 55.3 | 25.44 | 7.06 | 2.25 | 2.89 |  | 42.5 | 447 | 134 | 0.2997763 |  | 0.89 | [15 empty] | 2.93 | 760 | [44 empty] | 4.706 |  |  |  | 新疆农业大学 | 周海雷 | 0
2123 |  | LP000 | 55.3 | 25.44 | 7.06 | 2.25 | 2.89 |  | 42.5 | 390 | 136 | 0.3487179 |  | 0.87 | [15 empty] | 2.93 | 747 | [44 empty] | 7.096 | [5 empty] | 0
2124 |  | LP0000 | 55.3 | 25.44 | 7.06 | 2.25 | 2.89 |  | 42.5 | 325 | 130 | 0.4 |  | 0.84 | [15 empty] | 2.93 | 746 | [44 empty] | 9.235 | [5 empty] | 0
2126 | 239 | F0K0 | 59.52 | 21.4 | 5.9 | 3.2 | 4.08 |  | 42.5 | 360 | 160 | 0.4444444 | 0.254 | 1 | [5 empty] | 546 | [9 empty] | 2.81 | 786 | [44 empty] | 1.1753 |  | 1866 | 43 | 重庆交通大学 | 周维 | 546
2127 |  | F2K0 | 59.52 | 21.4 | 5.9 | 3.2 | 4.08 |  | 42.5 | 288 | 160 | 0.5555556 | 0.254 | 1 | [5 empty] | 546 | [9 empty] | 2.81 | 786 | [10 empty] | 72 | [33 empty] | 1.1881 |  | 1891 | 39.9 |  |  | 546
2128 |  | F4K0 | 59.52 | 21.4 | 5.9 | 3.2 | 4.08 |  | 42.5 | 216 | 160 | 0.7407407 | 0.254 | 1 | [5 empty] | 546 | [9 empty] | 2.81 | 786 | [10 empty] | 144 | [33 empty] | 1.226 |  | 1968 | 34.8 |  |  | 546
2129 |  | F6K0 | 59.52 | 21.4 | 5.9 | 3.2 | 4.08 |  | 42.5 | 144 | 160 | 1.111111 | 0.254 | 1 | [5 empty] | 546 | [9 empty] | 2.81 | 786 | [10 empty] | 216 | [33 empty] | 1.253 |  | 2033 | 23.8 |  |  | 546
2130 |  | F0K2 | 59.52 | 21.4 | 5.9 | 3.2 | 4.08 |  | 42.5 | 288 | 160 | 0.5555556 | 0.254 | 1 | [5 empty] | 546 | [9 empty] | 2.81 | 786 | [17 empty] | 72 | [26 empty] | 0.7458 |  | 992 | 40 |  |  | 546
2131 |  | F0K4 | 59.52 | 21.4 | 5.9 | 3.2 | 4.08 |  | 42.5 | 216 | 160 | 0.7407407 | 0.254 | 1 | [5 empty] | 546 | [9 empty] | 2.81 | 786 | [17 empty] | 144 | [26 empty] | 0.612 |  | 722 | 36.8 |  |  | 546
2132 |  | F0K6 | 59.52 | 21.4 | 5.9 | 3.2 | 4.08 |  | 42.5 | 144 | 160 | 1.111111 | 0.254 | 1 | [5 empty] | 546 | [9 empty] | 2.81 | 786 | [17 empty] | 216 | [26 empty] | 0.6405 |  | 778 | 33.8 |  |  | 546
2133 |  | F1K3 | 59.52 | 21.4 | 5.9 | 3.2 | 4.08 |  | 42.5 | 216 | 160 | 0.7407407 | 0.254 | 1 | [5 empty] | 546 | [9 empty] | 2.81 | 786 | [10 empty] | 36 | [6 empty] | 108 | [26 empty] | 0.6022 |  | 700 | 41.5 |  |  | 546
2134 |  | F1K4 | 59.52 | 21.4 | 5.9 | 3.2 | 4.08 |  | 42.5 | 180 | 160 | 0.8888889 | 0.254 | 1 | [5 empty] | 546 | [9 empty] | 2.81 | 786 | [10 empty] | 36 | [6 empty] | 144 | [26 empty] | 0.4546 |  | 400 | 37.1 |  |  | 546
2135 |  | F1K5 | 59.52 | 21.4 | 5.9 | 3.2 | 4.08 |  | 42.5 | 144 | 160 | 1.111111 | 0.254 | 1 | [5 empty] | 546 | [9 empty] | 2.81 | 786 | [10 empty] | 36 | [6 empty] | 180 | [26 empty] | 0.4442 |  | 379 | 36.5 |  |  | 546
2136 |  | F2K2 | 59.52 | 21.4 | 5.9 | 3.2 | 4.08 |  | 42.5 | 216 | 160 | 0.7407407 | 0.254 | 1 | [5 empty] | 546 | [9 empty] | 2.81 | 786 | [10 empty] | 72 | [6 empty] | 72 | [26 empty] | 0.5126 |  | 518 | 40.7 |  |  | 546
2137 |  | F2K3 | 59.52 | 21.4 | 5.9 | 3.2 | 4.08 |  | 42.5 | 180 | 160 | 0.8888889 | 0.254 | 1 | [5 empty] | 546 | [9 empty] | 2.81 | 786 | [10 empty] | 72 | [6 empty] | 108 | [26 empty] | 0.4521 |  | 395 | 38.8 |  |  | 546
2138 |  | F2K4 | 59.52 | 21.4 | 5.9 | 3.2 | 4.08 |  | 42.5 | 144 | 160 | 1.111111 | 0.254 | 1 | [5 empty] | 546 | [9 empty] | 2.81 | 786 | [10 empty] | 72 | [6 empty] | 144 | [26 empty] | 0.488 |  | 468 | 34.2 |  |  | 546
2139 |  | F3K1 | 59.52 | 21.4 | 5.9 | 3.2 | 4.08 |  | 42.5 | 216 | 160 | 0.7407407 | 0.254 | 1 | [5 empty] | 546 | [9 empty] | 2.81 | 786 | [10 empty] | 108 | [6 empty] | 36 | [26 empty] | 0.5854 |  | 666 | 39.7 |  |  | 546
2140 |  | F3K2 | 59.52 | 21.4 | 5.9 | 3.2 | 4.08 |  | 42.5 | 180 | 160 | 0.8888889 | 0.254 | 1 | [5 empty] | 546 | [9 empty] | 2.81 | 786 | [10 empty] | 108 | [6 empty] | 72 | [26 empty] | 0.5377 |  | 569 | 37.1 |  |  | 546
2141 |  | F3K3 | 59.52 | 21.4 | 5.9 | 3.2 | 4.08 |  | 42.5 | 144 | 160 | 1.111111 | 0.254 | 1 | [5 empty] | 546 | [9 empty] | 2.81 | 786 | [10 empty] | 108 | [6 empty] | 108 | [26 empty] | 0.4747 |  | 441 | 33.6 |  |  | 546
2142 |  | F4K1 | 59.52 | 21.4 | 5.9 | 3.2 | 4.08 |  | 42.5 | 180 | 160 | 0.8888889 | 0.254 | 1 | [5 empty] | 546 | [9 empty] | 2.81 | 786 | [10 empty] | 144 | [6 empty] | 36 | [26 empty] | 0.5628 |  | 620 | 35.9 |  |  | 546
2143 |  | F4K2 | 59.52 | 21.4 | 5.9 | 3.2 | 4.08 |  | 42.5 | 144 | 160 | 1.111111 | 0.254 | 1 | [5 empty] | 546 | [9 empty] | 2.81 | 786 | [10 empty] | 144 | [6 empty] | 72 | [26 empty] | 0.5323 |  | 558 | 33.3 |  |  | 546
2144 |  | F5K1 | 59.52 | 21.4 | 5.9 | 3.2 | 4.08 |  | 42.5 | 144 | 160 | 1.111111 | 0.254 | 1 | [5 empty] | 546 | [9 empty] | 2.81 | 786 | [10 empty] | 180 | [6 empty] | 36 | [26 empty] | 0.5038 |  | 500 | 31.2 |  |  | 546
2169 | 248 | J | 59.3 | 21.91 | 6.27 | 1.64 | 3.78 |  | 42.5 | 450 | 180 | 0.4 |  | 0.84 | [7 empty] | 1050 | [7 empty] | 2.7 | 625 | [9 empty] | 0 |  |  | 41.34 | 32.73 | 12.28 | 9.37 | 1.52 | 0 | [26 empty] | 7.8245 |  |  | 39.2 | 大连理工大学 | 汪明刚 | 1050
2170 |  | SG-10 | 59.3 | 21.91 | 6.27 | 1.64 | 3.78 |  | 42.5 | 405 | 180 | 0.4444444 |  | 0.84 | [7 empty] | 1050 | [7 empty] | 2.7 | 617 | [9 empty] | 0 |  |  | 41.34 | 32.73 | 12.28 | 9.37 | 1.52 | 45 | [26 empty] | 4.8972 |  |  | 41.6 |  |  | 1050
2171 |  | SG-20 | 59.3 | 21.91 | 6.27 | 1.64 | 3.78 |  | 42.5 | 360 | 180 | 0.5 |  | 0.84 | [7 empty] | 1050 | [7 empty] | 2.7 | 609 | [9 empty] | 0 |  |  | 41.34 | 32.73 | 12.28 | 9.37 | 1.52 | 90 | [26 empty] | 3.6962 |  |  | 43.7 |  |  | 1050
2172 |  | SG-40 | 59.3 | 21.91 | 6.27 | 1.64 | 3.78 |  | 42.5 | 270 | 180 | 0.6666667 |  | 0.84 | [7 empty] | 1050 | [7 empty] | 2.7 | 593 | [9 empty] | 0 |  |  | 41.34 | 32.73 | 12.28 | 9.37 | 1.52 | 180 | [26 empty] | 1.8396 |  |  | 36.8 |  |  | 1050
2173 |  | FA-10 | 59.3 | 21.91 | 6.27 | 1.64 | 3.78 |  | 42.5 | 405 | 180 | 0.4444444 |  | 0.84 | [7 empty] | 1050 | [7 empty] | 2.7 | 609 |  |  |  |  | 2.54 | 57.94 | 25.8 | 0.58 | 8.63 | 45 | [7 empty] | 0 | [26 empty] | 6.0244 |  |  | 38.4 |  |  | 1050
2174 |  | FA-20 | 59.3 | 21.91 | 6.27 | 1.64 | 3.78 |  | 42.5 | 360 | 180 | 0.5 |  | 0.84 | [7 empty] | 1050 | [7 empty] | 2.7 | 592 |  |  |  |  | 2.54 | 57.94 | 25.8 | 0.58 | 8.63 | 90 | [7 empty] | 0 | [26 empty] | 3.8759 |  |  | 36.3 |  |  | 1050
2175 |  | FA-40 | 59.3 | 21.91 | 6.27 | 1.64 | 3.78 |  | 42.5 | 270 | 180 | 0.6666667 |  | 0.84 | [7 empty] | 1050 | [7 empty] | 2.7 | 560 |  |  |  |  | 2.54 | 57.94 | 25.8 | 0.58 | 8.63 | 180 | [7 empty] | 0 | [26 empty] | 2.7628 |  |  | 35.7 |  |  | 1050
2176 |  | SF-2 | 59.3 | 21.91 | 6.27 | 1.64 | 3.78 |  | 42.5 | 441 | 180 | 0.4081633 |  | 0.84 | [7 empty] | 1050 | [7 empty] | 2.7 | 622 | [9 empty] | 0 | [7 empty] | 0 | [13 empty] | 0.44 | 95.48 | 0.41 | 0.39 | 0.03 |  | 9 | [6 empty] | 4.6617 |  |  | 40.3 |  |  | 1050
2177 |  | SF-4 | 59.3 | 21.91 | 6.27 | 1.64 | 3.78 |  | 42.5 | 432 | 180 | 0.4166667 |  | 0.84 | [7 empty] | 1050 | [7 empty] | 2.7 | 619 | [9 empty] | 0 | [7 empty] | 0 | [13 empty] | 0.44 | 95.48 | 0.41 | 0.39 | 0.03 |  | 18 | [6 empty] | 2.5669 |  |  | 42.4 |  |  | 1050
2178 |  | SF-8 | 59.3 | 21.91 | 6.27 | 1.64 | 3.78 |  | 42.5 | 414 | 180 | 0.4347826 |  | 0.84 | [7 empty] | 1050 | [7 empty] | 2.7 | 612 | [9 empty] | 0 | [7 empty] | 0 | [13 empty] | 0.44 | 95.48 | 0.41 | 0.39 | 0.03 |  | 36 | [6 empty] | 0.8743 |  |  | 45.2 |  |  | 1050
2211 | 254 | PS1-0 | 60.15 | 21.3 | 5.79 | 2.35 | 2.53 |  | 42.5 | 340 | 190 | 0.5588235 | [5 empty] | 320 |  |  | 748 | [8 empty] | 3 | 787 | [17 empty] | 0 | [26 empty] | 2.327 |  | 4205 | 27.5 | 重庆大学 | 王业江 | 1068
2212 |  | PS1-7 | 60.15 | 21.3 | 5.79 | 2.35 | 2.53 |  | 42.5 | 238 | 190 | 0.7983193 | [5 empty] | 320 |  |  | 748 | [8 empty] | 3 | 787 |  |  |  |  | 4.01 | 49.05 | 25.85 | 1.15 | 15.68 | 105 | [7 empty] | 0 | [26 empty] | 1.997 |  | 3536 | 26.7 |  |  | 1068
2213 |  | PS1-9 | 60.15 | 21.3 | 5.79 | 2.35 | 2.53 |  | 42.5 | 238 | 190 | 0.7983193 | [5 empty] | 320 |  |  | 748 | [8 empty] | 3 | 787 | [12 empty] | 37.59 | 30.97 | 11.4 | 7.6 | 1.79 | 105 | [26 empty] | 1.252 |  | 2020 | 27.7 |  |  | 1068
2214 |  | PS2-0 | 60.15 | 21.3 | 5.79 | 2.35 | 2.53 |  | 42.5 | 420 | 190 | 0.452381 | [5 empty] | 367 |  |  | 856 | [8 empty] | 3 | 562 | [17 empty] | 0 | [26 empty] | 2.452 |  | 4460 | 33.9 |  |  | 1223
2215 |  | PS2-7 | 60.15 | 21.3 | 5.79 | 2.35 | 2.53 |  | 42.5 | 294 | 190 | 0.6462585 | [5 empty] | 367 |  |  | 856 | [8 empty] | 3 | 562 |  |  |  |  | 4.01 | 49.05 | 25.85 | 1.15 | 15.68 | 126 | [7 empty] | 0 | [26 empty] | 1.909 |  | 3356 | 31.9 |  |  | 1223
2216 |  | PS2-9 | 60.15 | 21.3 | 5.79 | 2.35 | 2.53 |  | 42.5 | 294 | 190 | 0.6462585 | [5 empty] | 367 |  |  | 856 | [8 empty] | 3 | 562 | [12 empty] | 37.59 | 30.97 | 11.4 | 7.6 | 1.79 | 126 | [26 empty] | 1.222 |  | 1982 | 39.1 |  |  | 1223
2217 |  | PS3-0 | 60.15 | 21.3 | 5.79 | 2.35 | 2.53 |  | 42.5 | 510 | 190 | 0.372549 | [5 empty] | 364 |  |  | 718 | [8 empty] | 3 | 496 | [17 empty] | 0 | [26 empty] | 1.943 |  | 3425 | 50.8 |  |  | 1082
2218 |  | PS3-7 | 60.15 | 21.3 | 5.79 | 2.35 | 2.53 |  | 42.5 | 357 | 190 | 0.5322129 | [5 empty] | 364 |  |  | 718 | [8 empty] | 3 | 496 |  |  |  |  | 4.01 | 49.05 | 25.85 | 1.15 | 15.68 | 153 | [7 empty] | 0 | [26 empty] | 1.813 |  | 3162 | 49.7 |  |  | 1082
2219 |  | PS3-9 | 60.15 | 21.3 | 5.79 | 2.35 | 2.53 |  | 42.5 | 357 | 190 | 0.5322129 | [5 empty] | 364 |  |  | 718 | [8 empty] | 3 | 496 | [12 empty] | 37.59 | 30.97 | 11.4 | 7.6 | 1.79 | 153 | [26 empty] | 1.396 |  | 2314 | 53 |  |  | 1082
2239 | 261 | A1-0 | 59.3 | 21.91 | 6.27 | 1.64 | 3.78 |  | 42.5 | 322.5 | 180.6 | 0.56 |  | 0.8 |  |  | 0.215 |  |  |  |  | 998 | [7 empty] | 2.13 | 723 | [10 empty] | 107.5 | [33 empty] | 3.52 |  |  | 38.3 | 大连理工大学 | 赵畅 | 998
2240 |  | A1-50 | 59.3 | 21.91 | 6.27 | 1.64 | 3.78 |  | 42.5 | 322.5 | 180.6 | 0.56 | [63 empty] | 4.65 | [5 empty] | 0
2241 |  | A1-150 | 59.3 | 21.91 | 6.27 | 1.64 | 3.78 |  | 42.5 | 322.5 | 180.6 | 0.56 | [63 empty] | 5.2 | [5 empty] | 0
2243 | 262 | C30 不同同冻融循环 | 59.3 | 21.91 | 6.27 | 1.64 | 3.78 |  | 42.5 | 277 | 174 | 0.6281588 |  | 0.8 | [7 empty] | 993 | [7 empty] | 2.13 | 690 | [9 empty] | 124 | [21 empty] | 1.94 | 92.1 |  | 0.28 | 0.78 | 16.8 | 13 | [6 empty] | 5.11763 |  |  | 38.2 | 大连理工大学 | 彭超 | 993
2244 |  | 不同龄期 | 59.3 | 21.91 | 6.27 | 1.64 | 3.78 |  | 42.5 | 277 | 174 | 0.6281588 | [63 empty] | 5.11663 | [5 empty] | 0
2245 |  | C35 不同冻融循环 | 59.3 | 21.91 | 6.27 | 1.64 | 3.78 |  | 42.5 | 277 | 166 | 0.599278 |  | 1 |  |  | 280 |  |  |  |  | 993 | [7 empty] | 2.13 | 690 | [9 empty] | 124 | [21 empty] | 1.94 | 92.1 |  | 0.28 | 0.78 | 16.8 | 13 | [6 empty] | 4.41275 |  |  | 44.3 |  |  | 993
2246 |  | 不同龄期 | 59.3 | 21.91 | 6.27 | 1.64 | 3.78 |  | 42.5 | 277 | 166 | 0.599278 | [63 empty] | 4.34326 | [5 empty] | 0
2247 |  | C40 不同冻融循环 | 59.3 | 21.91 | 6.27 | 1.64 | 3.78 |  | 42.5 | 277 | 157 | 0.566787 |  | 1.2 |  |  | 300 |  |  |  |  | 993 | [7 empty] | 2.13 | 690 | [9 empty] | 124 | [21 empty] | 1.94 | 92.1 |  | 0.28 | 0.78 | 16.8 | 13 | [6 empty] | 4.13418 |  |  | 49.8 |  |  | 993
2248 |  | 不同龄期 | 59.3 | 21.91 | 6.27 | 1.64 | 3.78 |  | 42.5 | 277 | 157 | 0.566787 | [63 empty] | 2.62412 | [5 empty] | 0
2303 | 271 | C3J0 | 56.4 | 24.4 | 5.6 | 3 | 4.5 |  | 52.5 | 272 | 155 | 0.5698529 | 0.196 | 1 | [6 empty] | 1096 | [8 empty] | 3.6 | 897 |  |  |  |  | 3.7 | 52.7 | 25.8 | 1.2 | 9.7 | [35 empty] | 2.06 |  | 3664 | 39.2 | 重庆交通大学 | 张涛 | 1096
2304 |  | C4J0 | 56.4 | 24.4 | 5.6 | 3 | 4.5 |  | 52.5 | 344 | 155 | 0.4505814 | 0.196 | 1.1 | [6 empty] | 1057 | [8 empty] | 3.6 | 864 | [44 empty] | 1.779 |  | 3092 | 49.8 |  |  | 1057
2305 |  | C5J0 | 56.4 | 24.4 | 5.6 | 3 | 4.5 |  | 52.5 | 410 | 155 | 0.3780488 | 0.196 | 1.2 | [6 empty] | 1020 | [8 empty] | 3.6 | 835 | [44 empty] | 1.255 |  | 2026 | 60.4 |  |  | 1020
2306 |  | C5F1 | 56.4 | 24.4 | 5.6 | 3 | 4.5 |  | 52.5 | 369 | 155 | 0.4200542 | 0.196 | 1.1 | [6 empty] | 1020 | [8 empty] | 3.6 | 835 |  |  |  |  | 3.7 | 52.7 | 25.8 | 1.2 | 9.7 | 45 | [34 empty] | 1.238 |  | 1993 | 57.3 |  |  | 1020
2307 |  | C5F2 | 56.4 | 24.4 | 5.6 | 3 | 4.5 |  | 52.5 | 328 | 155 | 0.472561 | 0.196 | 1.1 | [6 empty] | 1020 | [8 empty] | 3.6 | 835 |  |  |  |  | 3.7 | 52.7 | 25.8 | 1.2 | 9.7 | 90 | [34 empty] | 1.289 |  | 2095 | 53.8 |  |  | 1020
2308 |  | C5F3 | 56.4 | 24.4 | 5.6 | 3 | 4.5 |  | 52.5 | 287 | 155 | 0.5400697 | 0.196 | 1 | [6 empty] | 1020 | [8 empty] | 3.6 | 835 |  |  |  |  | 3.7 | 52.7 | 25.8 | 1.2 | 9.7 | 135 | [34 empty] | 1.309 |  | 2136 | 48.1 |  |  | 1020
2309 |  | C5K1 | 56.4 | 24.4 | 5.6 | 3 | 4.5 |  | 52.5 | 369 | 155 | 0.4200542 | 0.196 | 1.1 | [6 empty] | 1020 | [8 empty] | 3.6 | 835 | [12 empty] | 26.5 | 34.2 | 13.8 | 8.14 | 15.3 | 41 | [26 empty] | 1.086 |  | 1683 | 65.2 |  |  | 1020
2310 |  | C5K2 | 56.4 | 24.4 | 5.6 | 3 | 4.5 |  | 52.5 | 328 | 155 | 0.472561 | 0.196 | 1.1 | [6 empty] | 1020 | [8 empty] | 3.6 | 835 | [12 empty] | 26.5 | 34.2 | 13.8 | 8.14 | 15.3 | 82 | [26 empty] | 1.028 |  | 1565 | 62.7 |  |  | 1020
2311 |  | C5K3 | 56.4 | 24.4 | 5.6 | 3 | 4.5 |  | 52.5 | 287 | 155 | 0.5400697 | 0.196 | 1 | [6 empty] | 1020 | [8 empty] | 3.6 | 835 | [12 empty] | 26.5 | 34.2 | 13.8 | 8.14 | 15.3 | 123 | [26 empty] | 0.941 |  | 1389 | 56.3 |  |  | 1020
2312 |  | C5G1 | 56.4 | 24.4 | 5.6 | 3 | 4.5 |  | 52.5 | 385 | 155 | 0.4025974 | 0.196 | 1.2 | [6 empty] | 1020 | [8 empty] | 3.6 | 835 | [31 empty] | 0.4 | 92.3 | 0.8 | 0.27 | 1.3 | 21 | 25 | [6 empty] | 0.853 |  | 1209 | 65.7 |  |  | 1020
2313 |  | C5G2 | 56.4 | 24.4 | 5.6 | 3 | 4.5 |  | 52.5 | 377 | 155 | 0.4111406 | 0.196 | 1.5 | [6 empty] | 1020 | [8 empty] | 3.6 | 835 | [31 empty] | 0.4 | 92.3 | 0.8 | 0.27 | 1.3 | 21 | 33 | [6 empty] | 0.727 |  | 953 | 69.6 |  |  | 1020
2314 |  | C5G3 | 56.4 | 24.4 | 5.6 | 3 | 4.5 |  | 52.5 | 369 | 155 | 0.4200542 | 0.196 | 2 | [6 empty] | 1020 | [8 empty] | 3.6 | 835 | [31 empty] | 0.4 | 92.3 | 0.8 | 0.27 | 1.3 | 21 | 41 | [6 empty] | 0.601 |  | 697 | 72.3 |  |  | 1020
2315 |  | C5Y3 | 56.4 | 24.4 | 5.6 | 3 | 4.5 |  | 52.5 | 410 | 155 | 0.3780488 | 0.196 | 1.2 | [6 empty] | 1020 | [8 empty] | 3.6 | 835 | [44 empty] | 1.175 |  | 1865 | 59.3 |  |  | 1020
2316 |  | C5Y4 | 56.4 | 24.4 | 5.6 | 3 | 4.5 |  | 52.5 | 410 | 155 | 0.3780488 | 0.196 | 1.2 | [6 empty] | 1020 | [8 empty] | 3.6 | 835 | [44 empty] | 1.13 |  | 1773 | 61.5 |  |  | 1020
2317 |  | C5Y5 | 56.4 | 24.4 | 5.6 | 3 | 4.5 |  | 52.5 | 410 | 155 | 0.3780488 | 0.196 | 1.1 | [6 empty] | 1020 | [8 empty] | 3.6 | 835 | [44 empty] | 1.195 |  | 1904 | 56.6 |  |  | 1020
2318 |  | F1K2 | 56.4 | 24.4 | 5.6 | 3 | 4.5 |  | 52.5 | 287 | 155 | 0.5400697 | 0.196 | 1 | [6 empty] | 1020 | [8 empty] | 3.6 | 835 |  |  |  |  | 3.7 | 52.7 | 25.8 | 1.2 | 9.7 | 45 |  |  | 26.5 | 34.2 | 13.8 | 8.14 | 15.3 | 82 | [26 empty] | 1.044 |  | 1598 | 60.8 |  |  | 1020
2319 |  | F2K1 | 56.4 | 24.4 | 5.6 | 3 | 4.5 |  | 52.5 | 287 | 155 | 0.5400697 | 0.196 | 1.1 | [6 empty] | 1020 | [8 empty] | 3.6 | 835 |  |  |  |  | 3.7 | 52.7 | 25.8 | 1.2 | 9.7 | 90 |  |  | 26.5 | 34.2 | 13.8 | 8.14 | 15.3 | 41 | [26 empty] | 1.117 |  | 1746 | 57 |  |  | 1020
2320 |  | F2G1 | 56.4 | 24.4 | 5.6 | 3 | 4.5 |  | 52.5 | 287 | 155 | 0.5400697 | 0.196 | 1.4 | [6 empty] | 1020 | [8 empty] | 3.6 | 835 |  |  |  |  | 3.7 | 52.7 | 25.8 | 1.2 | 9.7 | 110 | [21 empty] | 0.4 | 92.3 | 0.8 | 0.27 | 1.3 | 21 | 23 | [6 empty] | 0.964 |  | 1435 | 64.7 |  |  | 1020
2321 |  | K2G1 | 56.4 | 24.4 | 5.6 | 3 | 4.5 |  | 52.5 | 287 | 155 | 0.5400697 | 0.196 | 1.3 | [6 empty] | 1020 | [8 empty] | 3.6 | 835 | [12 empty] | 26.5 | 34.2 | 13.8 | 8.14 | 15.3 | 100 | [13 empty] | 0.4 | 92.3 | 0.8 | 0.27 | 1.3 | 21 | 23 | [6 empty] | 0.754 |  | 1008 | 68.4 |  |  | 1020
2322 |  | FKGY | 56.4 | 24.4 | 5.6 | 3 | 4.5 |  | 52.5 | 287 | 155 | 0.5400697 | 0.196 | 1.4 | [6 empty] | 1020 | [8 empty] | 3.6 | 835 | [9 empty] | 55 |  |  | 26.5 | 34.2 | 13.8 | 8.14 | 15.3 | 50 | [13 empty] | 0.4 | 92.3 | 0.8 | 0.27 | 1.3 | 21 | 23 | [6 empty] | 0.813 |  | 1128 | 65.5 |  |  | 1020
2323 |  | C3H0 | 56.4 | 24.4 | 5.6 | 3 | 4.5 |  | 52.5 | 272 | 155 | 0.5698529 | 0.196 | 1 | [6 empty] | 1096 | [8 empty] | 3.6 | 897 |  |  |  |  | 3.7 | 52.7 | 25.8 | 1.2 | 9.7 | [35 empty] | 2.235 |  | 4018 | 29.8 |  |  | 1096
2324 |  | C4H0 | 56.4 | 24.4 | 5.6 | 3 | 4.5 |  | 52.5 | 344 | 155 | 0.4505814 | 0.196 | 1.1 | [6 empty] | 1057 | [8 empty] | 3.6 | 864 | [44 empty] | 1.864 |  | 3265 | 39.5 |  |  | 1057
2325 |  | C5H0 | 56.4 | 24.4 | 5.6 | 3 | 4.5 |  | 52.5 | 410 | 155 | 0.3780488 | 0.196 | 1.2 | [6 empty] | 1020 | [8 empty] | 3.6 | 835 | [44 empty] | 1.343 |  | 2205 | 48.2 |  |  | 1020
2326 |  | C3Z0 | 56.4 | 24.4 | 5.6 | 3 | 4.5 |  | 52.5 | 272 | 155 | 0.5698529 | 0.196 | 1 | [6 empty] | 1096 | [8 empty] | 3.6 | 897 |  |  |  |  | 3.7 | 52.7 | 25.8 | 1.2 | 9.7 | [35 empty] | 2.77 |  | 5107 | 26.9 |  |  | 1096
2327 |  | C4Z0 | 56.4 | 24.4 | 5.6 | 3 | 4.5 |  | 52.5 | 344 | 155 | 0.4505814 | 0.196 | 1.1 | [6 empty] | 1057 | [8 empty] | 3.6 | 864 | [44 empty] | 2.121 |  | 3787 | 34 |  |  | 1057
2328 |  | C5Z0 | 56.4 | 24.4 | 5.6 | 3 | 4.5 |  | 52.5 | 410 | 155 | 0.3780488 | 0.196 | 1.2 | [6 empty] | 1020 | [8 empty] | 3.6 | 835 | [44 empty] | 1.654 |  | 2838 | 42.5 |  |  | 1020
2353 | 274 | OPC海水养护 | 64.1 | 20.4 | 5.25 | 1.28 | 3.38 |  | 42.5 | 450 | 158 | 0.3511111 | 0.25 | 1 |  |  | 0 |  |  | 1179 | [9 empty] | 2.65 | 581 |  |  |  |  | 2.5 | 45.5 | 31.1 | 1.1 | 7.75 | [35 empty] | 3.043 |  |  | 58.4 | 重庆大学 | 杨文武 | 1179
2354 |  | OPC1 | 64.1 | 20.4 | 5.25 | 1.28 | 3.38 |  | 42.5 | 450 | 158 | 0.3511111 | 0.25 | 1 |  |  | 1 |  |  | 1129 | [9 empty] | 2.65 | 556 | [44 empty] | 3.019 |  |  | 63.9 |  |  | 1129
2355 |  | OPC2 | 64.1 | 20.4 | 5.25 | 1.28 | 3.38 |  | 42.5 | 450 | 158 | 0.3511111 | 0.25 | 1 |  |  | 2.5 |  |  | 1078 | [9 empty] | 2.65 | 531 | [44 empty] | 3.048 |  |  | 48.1 |  |  | 1078
2356 |  | OPC3 | 64.1 | 20.4 | 5.25 | 1.28 | 3.38 |  | 42.5 | 450 | 180 | 0.4 | 0.25 | 1 |  |  | 1 |  |  | 1090 | [9 empty] | 2.65 | 537 | [44 empty] | 3.265 |  |  | 53.1 |  |  | 1090
2357 |  | OPC4 | 64.1 | 20.4 | 5.25 | 1.28 | 3.38 |  | 42.5 | 450 | 203 | 0.4511111 | 0.25 | 1 |  |  | 1 |  |  | 1049 | [9 empty] | 2.65 | 565 | [44 empty] | 3.311 |  |  | 44.6 |  |  | 1049
2358 |  | F1 | 64.1 | 20.4 | 5.25 | 1.28 | 3.38 |  | 42.5 | 382 | 158 | 0.4136126 | 0.25 | 1 |  |  | 0 |  |  | 1159 | [9 empty] | 2.65 | 624 |  |  |  |  | 2.5 | 45.5 | 31.1 | 1.1 | 7.75 |  | 68 | [33 empty] | 2.924 |  |  | 50.9 |  |  | 1159
2359 |  | F2 | 64.1 | 20.4 | 5.25 | 1.28 | 3.38 |  | 42.5 | 315 | 158 | 0.5015873 | 0.25 | 1 |  |  | 0 |  |  | 1144 | [9 empty] | 2.65 | 616 |  |  |  |  | 2.5 | 45.5 | 31.1 | 1.1 | 7.75 |  | 135 | [33 empty] | 2.739 |  |  | 46.1 |  |  | 1144
2360 |  | F3 | 64.1 | 20.4 | 5.25 | 1.28 | 3.38 |  | 42.5 | 382 | 180 | 0.4712042 | 0.25 | 1 |  |  | 1 |  |  | 1072 | [9 empty] | 2.65 | 577 |  |  |  |  | 2.5 | 45.5 | 31.1 | 1.1 | 7.75 |  | 68 | [33 empty] | 2.734 |  |  | 47.8 |  |  | 1072
2361 |  | F4 | 64.1 | 20.4 | 5.25 | 1.28 | 3.38 |  | 42.5 | 315 | 180 | 0.5714286 | 0.25 | 1 |  |  | 1 |  |  | 1054 | [9 empty] | 2.65 | 568 |  |  |  |  | 2.5 | 45.5 | 31.1 | 1.1 | 7.75 |  | 135 | [33 empty] | 2.694 |  |  | 45.4 |  |  | 1054
2362 |  | F5 | 64.1 | 20.4 | 5.25 | 1.28 | 3.38 |  | 42.5 | 248 | 180 | 0.7258065 | 0.25 | 1 |  |  | 1 |  |  | 1040 | [9 empty] | 2.65 | 560 |  |  |  |  | 2.5 | 45.5 | 31.1 | 1.1 | 7.75 |  | 202 | [33 empty] | 2.727 |  |  | 39.4 |  |  | 1040
2363 |  | F6 | 64.1 | 20.4 | 5.25 | 1.28 | 3.38 |  | 42.5 | 382 | 158 | 0.4136126 | 0.25 | 1 |  |  | 1 |  |  | 1110 | [9 empty] | 2.65 | 598 |  |  |  |  | 2.5 | 45.5 | 31.1 | 1.1 | 7.75 |  | 135 | [33 empty] | 2.595 |  |  | 48.5 |  |  | 1110
2364 |  | F7 | 64.1 | 20.4 | 5.25 | 1.28 | 3.38 |  | 42.5 | 315 | 158 | 0.5015873 | 0.25 | 1 |  |  | 2.5 |  |  | 1042 | [9 empty] | 2.65 | 561 |  |  |  |  | 2.5 | 45.5 | 31.1 | 1.1 | 7.75 |  | 135 | [33 empty] | 2.528 |  |  | 40.4 |  |  | 1042
2365 |  | F8 | 64.1 | 20.4 | 5.25 | 1.28 | 3.38 |  | 42.5 | 315 | 203 | 0.6444444 | 0.25 | 1 |  |  | 1 |  |  | 1018 | [9 empty] | 2.65 | 548 |  |  |  |  | 2.5 | 45.5 | 31.1 | 1.1 | 7.75 |  | 135 | [33 empty] | 3.007 |  |  | 43.6 |  |  | 1018
2366 |  | S1 | 64.1 | 20.4 | 5.25 | 1.28 | 3.38 |  | 42.5 | 427 | 158 | 0.3700234 | 0.25 | 1 |  |  | 0 |  |  | 1172 | [9 empty] | 2.65 | 631 | [31 empty] | 0.69 | 92.16 | 1.42 | 0.73 | 1.17 | 19 | 23 | [6 empty] | 1.458 |  |  | 60.2 |  |  | 1172
2367 |  | S2 | 64.1 | 20.4 | 5.25 | 1.28 | 3.38 |  | 42.5 | 405 | 158 | 0.3901235 | 0.25 | 1 |  |  | 0 |  |  | 1166 | [9 empty] | 2.65 | 628 | [31 empty] | 0.69 | 92.16 | 1.42 | 0.73 | 1.17 | 19 | 45 | [6 empty] | 1.402 |  |  | 65.8 |  |  | 1166
2368 |  | S3 | 64.1 | 20.4 | 5.25 | 1.28 | 3.38 |  | 42.5 | 427 | 180 | 0.4215457 | 0.25 | 1 |  |  | 1 |  |  | 1084 | [9 empty] | 2.65 | 584 | [31 empty] | 0.69 | 92.16 | 1.42 | 0.73 | 1.17 | 19 | 23 | [6 empty] | 1.528 |  |  | 63.7 |  |  | 1084
2369 |  | S4 | 64.1 | 20.4 | 5.25 | 1.28 | 3.38 |  | 42.5 | 405 | 180 | 0.4444444 | 0.25 | 1 |  |  | 1 |  |  | 1078 | [9 empty] | 2.65 | 580 | [31 empty] | 0.69 | 92.16 | 1.42 | 0.73 | 1.17 | 19 | 45 | [6 empty] | 1.141 |  |  | 68.9 |  |  | 1078
2370 |  | S5 | 64.1 | 20.4 | 5.25 | 1.28 | 3.38 |  | 42.5 | 382 | 180 | 0.4712042 | 0.25 | 1 |  |  | 1 |  |  | 1073 | [9 empty] | 2.65 | 578 | [31 empty] | 0.69 | 92.16 | 1.42 | 0.73 | 1.17 | 19 | 68 | [6 empty] | 0.933 |  |  | 76.1 |  |  | 1073
2371 |  | S6 | 64.1 | 20.4 | 5.25 | 1.28 | 3.38 |  | 42.5 | 427 | 158 | 0.3700234 | 0.25 | 1 |  |  | 1 |  |  | 1122 | [9 empty] | 2.65 | 604 | [31 empty] | 0.69 | 92.16 | 1.42 | 0.73 | 1.17 | 19 | 23 | [6 empty] | 1.406 |  |  | 65.1 |  |  | 1122
2372 |  | S7 | 64.1 | 20.4 | 5.25 | 1.28 | 3.38 |  | 42.5 | 427 | 158 | 0.3700234 | 0.25 | 1 |  |  | 2.5 |  |  | 1170 | [9 empty] | 2.65 | 576 | [31 empty] | 0.69 | 92.16 | 1.42 | 0.73 | 1.17 | 19 | 23 | [6 empty] | 1.189 |  |  | 52.7 |  |  | 1170
2373 |  | S8 | 64.1 | 20.4 | 5.25 | 1.28 | 3.38 |  | 42.5 | 427 | 203 | 0.4754098 | 0.25 | 1 |  |  | 1 |  |  | 1046 | [9 empty] | 2.65 | 563 | [31 empty] | 0.69 | 92.16 | 1.42 | 0.73 | 1.17 | 19 | 23 | [6 empty] | 1.53 |  |  | 51.9 |  |  | 1046
2374 |  | GGBS1 | 64.1 | 20.4 | 5.25 | 1.28 | 3.38 |  | 42.5 | 315 | 158 | 0.5015873 | 0.25 | 1 |  |  | 0 |  |  | 1168 | [9 empty] | 2.65 | 629 | [12 empty] | 39.87 | 34.23 | 13.83 | 9.22 | 0.7 | 135 | [26 empty] | 2.758 |  |  | 54.9 |  |  | 1168
2375 |  | GGBS2 | 64.1 | 20.4 | 5.25 | 1.28 | 3.38 |  | 42.5 | 248 | 158 | 0.6370968 | 0.25 | 1 |  |  | 0 |  |  | 1164 | [9 empty] | 2.65 | 627 | [12 empty] | 39.87 | 34.23 | 13.83 | 9.22 | 0.7 | 202 | [26 empty] | 2.458 |  |  | 48.1 |  |  | 1164
2376 |  | GGBS3 | 64.1 | 20.4 | 5.25 | 1.28 | 3.38 |  | 42.5 | 315 | 180 | 0.5714286 | 0.25 | 1 |  |  | 1 |  |  | 1081 | [9 empty] | 2.65 | 582 | [12 empty] | 39.87 | 34.23 | 13.83 | 9.22 | 0.7 | 135 | [26 empty] | 2.539 |  |  | 52.1 |  |  | 1081
2377 |  | GGBS4 | 64.1 | 20.4 | 5.25 | 1.28 | 3.38 |  | 42.5 | 248 | 180 | 0.7258065 | 0.25 | 1 |  |  | 1 |  |  | 1077 | [9 empty] | 2.65 | 580 | [12 empty] | 39.87 | 34.23 | 13.83 | 9.22 | 0.7 | 202 | [26 empty] | 2.153 |  |  | 50 |  |  | 1077
2378 |  | GGBS5 | 64.1 | 20.4 | 5.25 | 1.28 | 3.38 |  | 42.5 | 180 | 180 | 1 | 0.25 | 1 |  |  | 1 |  |  | 1073 | [9 empty] | 2.65 | 578 | [12 empty] | 39.87 | 34.23 | 13.83 | 9.22 | 0.7 | 270 | [26 empty] | 1.822 |  |  | 48.9 |  |  | 1073
2379 |  | GGBS6 | 64.1 | 20.4 | 5.25 | 1.28 | 3.38 |  | 42.5 | 315 | 158 | 0.5015873 | 0.25 | 1 |  |  | 1 |  |  | 1118 | [9 empty] | 2.65 | 602 | [12 empty] | 39.87 | 34.23 | 13.83 | 9.22 | 0.7 | 135 | [26 empty] | 2.389 |  |  | 54.1 |  |  | 1118
2380 |  | GGBS7 | 64.1 | 20.4 | 5.25 | 1.28 | 3.38 |  | 42.5 | 315 | 158 | 0.5015873 | 0.25 | 1 |  |  | 2.5 |  |  | 1068 | [9 empty] | 2.65 | 575 | [12 empty] | 39.87 | 34.23 | 13.83 | 9.22 | 0.7 | 135 | [26 empty] | 2.282 |  |  | 43.4 |  |  | 1068
2381 |  | GGBS8 | 64.1 | 20.4 | 5.25 | 1.28 | 3.38 |  | 42.5 | 315 | 203 | 0.6444444 | 0.25 | 1 |  |  | 1 |  |  | 1042 | [9 empty] | 2.65 | 561 | [12 empty] | 39.87 | 34.23 | 13.83 | 9.22 | 0.7 | 135 | [26 empty] | 2.63 |  |  | 48.6 |  |  | 1042
2383 | 277 | PN1 | 58.96 | 21.02 | 5.7 | 3.45 | 3.85 |  | 42.5 | 325 | 195 | 0.6 | [5 empty] | 1203 | [11 empty] | 2.7 | 677 | [38 empty] | 0.1432 | [5 empty] | 24.1 |  | 5210.3 | 27.1 | 中南大学 | 丁巍巍 | 1203
2384 |  | PN2 | 58.96 | 21.02 | 5.7 | 3.45 | 3.85 |  | 42.5 | 427 | 162 | 0.3793911 |  | 0.6 |  |  |  | 1159 | [11 empty] | 2.7 | 652 | [38 empty] | 0.1118 | [5 empty] | 4.6 |  | 2105 | 49.8 |  |  | 1159
2385 |  | PN3 | 58.96 | 21.02 | 5.7 | 3.45 | 3.85 |  | 42.5 | 500 | 140 | 0.28 |  | 1.5 |  |  |  | 1124 | [11 empty] | 2.7 | 634 | [38 empty] | 0.1055 | [5 empty] | 4.49 |  | 1787.5 | 57 |  |  | 1124
2386 |  | PF | 58.96 | 21.02 | 5.7 | 3.45 | 3.85 |  | 42.5 | 299 | 162 | 0.541806 |  | 0.5 | [21 empty] | 3.7 | 52.7 | 25.8 | 1.2 | 9.7 | 128 | [28 empty] | 0.103 | [5 empty] | 2.61 |  | 1346.7 | 36.8 |  |  | 0
2387 |  | PS | 58.96 | 21.02 | 5.7 | 3.45 | 3.85 |  | 42.5 | 384 | 162 | 0.421875 |  | 0.6 | [48 empty] | 0 | 87.5 | 3.51 | 0.37 | 0.83 | 15 | 42.7 | 0.0971 | [5 empty] | 1.38 |  | 279.5 | 62.7 |  |  | 0
2401 | 179 | CS-0 | 63.12 | 18.73 | 4.94 | 1.02 | 3.99 |  | 52.5 | 340 | 153 | 0.45 |  | 0.6 |  |  |  | 449.9 |  | 741.7 | [12 empty] | 762.3 | [15 empty] | 0 | [26 empty] | 13 |  |  | 57 | Use of secondary slags in completely recyclable concrete | de Schepper, Mieke(1); Verlé, Pieter(2); van Driessche, Isabel(3); de Belie, Nele(1) | 1191.6
2411 | 36 | R0B0；非稳态氯离子迁移系数 | 65.4 | 21 | 5.4 | 3.4 | 2.8 |  | 42.5 | 380 | 145 | 0.38 | 0.28 | 1 | [6 empty] | 983 | [8 empty] | 3.85 | 655 | [10 empty] | 74 | [26 empty] | 40 | [6 empty] | 18.7 |  |  |  | 河南理工大学 | 郭书奇 | 983
2417 | 39 | 是氯离子扩散系数而非渗透系数 | 64 | 23.44 | 7.19 | 1.51 | 2.96 |  | 42.5 | 300 | 180 | 0.6 | 0.3 | 0.4 | [6 empty] | 1064.2 | [8 empty] | 2.64 | 742.67 | [31 empty] | 0.42 | 91.92 | 0.57 |  | 0.09 |  | 0 | 0.0585 | [5 empty] | 32.5 |  | 6078.88 | 33.19 | 内蒙古工业大学 | 林书宇 | 1064.2
2418 |  |  | 64 | 23.44 | 7.19 | 1.51 | 2.96 |  | 42.5 | 382.5 | 170 | 0.4 | 0.3 | 0.6 | [6 empty] | 985.6 | [8 empty] | 2.64 | 777.16 | [31 empty] | 0.42 | 91.92 | 0.57 |  | 0.09 |  | 42.5 | 0.04152 | [5 empty] | 12.7 |  | 2052.56 | 51.76 | 内蒙古工业大学 | 林书宇 | 985.6
2419 |  |  | 64 | 23.44 | 7.19 | 1.51 | 2.96 |  | 42.5 | 701.25 | 165 | 0.2 | 0.3 | 1.32 | [6 empty] | 726.1 | [8 empty] | 2.64 | 699.75 | [31 empty] | 0.42 | 91.92 | 0.57 |  | 0.09 |  | 123.7 | 0.03518 | [5 empty] | 4.02 |  | 291.6 | 72.72 | 内蒙古工业大学 | 林书宇 | 726.1
2421 | 40 | A-1;是氯离子扩散系数而非渗透系数且为估读值；抗压强度为估读值 | 61.6 | 20.4 | 7.26 | 0.97 | 3.49 |  | 42.5 | 350 | 175 | 0.5 | 0.15 | 2 | [7 empty] | 1031 | [9 empty] | 3.4 |  | 844 | [35 empty] | 0.103 | 0.601 | 0.268 | 0.131 |  |  | 2.65 |  |  | 37 | 浙江大学 | 周俊坤 | 1031
2465 | 55 | P-0 | 59.6 | 21.28 | 4.76 | 3.25 | 2.7 |  | 42.5 | 400 | 192 | 0.48 | [9 empty] | 1171 | [7 empty] | 2.3 | 687 |  |  |  |  | 3.75 | 50.29 | 36.79 | 0.51 | 4.29 | [35 empty] | 10 |  |  | 54.4 | 北京工业大学 | 王建刚 | 1171
2467 | 56 |  | 64.78 | 22.3 | 5.05 | 0.92 | 3.16 |  | 42.5 | 350 | 210 | 0.6 | [9 empty] | 1153 | [7 empty] | 2.5 | 737 | [44 empty] | 32 |  | 3980 |  | 中国矿业大学 | 崔航源 | 1153
2476 | 60 | H0 | 61.74 | 22.9 | 4.76 | 1.36 | 3.29 |  | 42.5 | 405.7 | 170 | 0.29 | 0.25 | 1.2 | [15 empty] | 2.81 | 823.7 |  |  |  |  | 5.6 | 29.1 | 48.6 | 1.45 | 5.85 | 173.9 | [34 empty] | 4.9 |  |  | 52.8 | 深圳大学 | 殷允贺 | 0
2501 | 64 | JZ | 50.49 | 26.48 | 9.21 | 3.26 | 4.24 |  | 42.5 | 400 | 200 | 0.4 | 0.2 | 0.13 | [10 empty] | 1167 |  |  |  |  | 2.83 | 634 |  |  |  |  | 6 | 48.5 | 31.2 | 1.12 | 6.5 |  | 100 | [33 empty] | 0.676 |  |  | 46.8 | 兰州理工大学 | 李江川 | 1167
2505 | 68 | NS | 54.56 | 22.43 | 8.36 | 1.85 | 5.15 |  | 42.5 | 350 | 172 | 0.49 | 0.28 | 0.42 | [7 empty] | 1080 | [7 empty] | 2.19 | 900 |  |  |  |  | 3.04 | 51.45 | 38.67 | 0.89 | 6.4 |  | 80 | [33 empty] | 1.0122 |  | 1533.47 | 51.2 | 南昌大学 | 熊先达 | 1080
2506 |  | HG3 | 54.56 | 22.43 | 8.36 | 1.85 | 5.15 |  | 42.5 | 350 | 172 | 0.49 | 0.28 | 0.42 | [7 empty] | 1080 | [9 empty] | 2.61 | 0.05 | 900 |  | 3.04 | 51.45 | 38.67 | 0.89 | 6.4 |  | 80 | [33 empty] | 1.1426 |  | 1798.36 | 55.8 | 南昌大学 | 熊先达 | 1080
2507 |  | HL3 | 54.56 | 22.43 | 8.36 | 1.85 | 5.15 |  | 42.5 | 350 | 172 | 0.49 | 0.28 | 0.42 | [7 empty] | 1080 | [9 empty] | 2.61 | 0.05 | 900 |  | 3.04 | 51.45 | 38.67 | 0.89 | 6.4 |  | 80 | [33 empty] | 1.174 |  | 1862.21 | 47.6 | 南昌大学 | 熊先达 | 1080
2508 |  | HL1 | 54.56 | 22.43 | 8.36 | 1.85 | 5.15 |  | 42.5 | 350 | 172 | 0.49 | 0.28 | 0.42 | [7 empty] | 1080 | [9 empty] | 2.19 | 0.07 | 900 |  | 3.04 | 51.45 | 38.67 | 0.89 | 6.4 |  | 80 | [33 empty] | 1.3032 |  | 2135.13 | 47.6 | 南昌大学 | 熊先达 | 1080
2509 |  | HL2 | 54.56 | 22.43 | 8.36 | 1.85 | 5.15 |  | 42.5 | 350 | 172 | 0.49 | 0.28 | 0.42 | [7 empty] | 1080 | [9 empty] | 2.35 | 0.08 | 900 |  | 3.04 | 51.45 | 38.67 | 0.89 | 6.4 |  | 80 | [33 empty] | 1.1967 |  | 1908.42 | 47.6 | 南昌大学 | 熊先达 | 1080
2510 |  | HL4 | 54.56 | 22.43 | 8.36 | 1.85 | 5.15 |  | 42.5 | 350 | 172 | 0.49 | 0.28 | 0.42 | [7 empty] | 1080 | [9 empty] | 2.75 | 0.06 | 900 |  | 3.04 | 51.45 | 38.67 | 0.89 | 6.4 |  | 80 | [33 empty] | 1.2303 |  | 1976.75 | 47.6 | 南昌大学 | 熊先达 | 1080
2511 |  | HL5 | 54.56 | 22.43 | 8.36 | 1.85 | 5.15 |  | 42.5 | 350 | 172 | 0.49 | 0.28 | 0.42 | [7 empty] | 1080 | [9 empty] | 3.04 | 0.08 | 900 |  | 3.04 | 51.45 | 38.67 | 0.89 | 6.4 |  | 80 | [33 empty] | 1.3935 |  | 2308.39 | 47.6 | 南昌大学 | 熊先达 | 1080
2512 |  | F0 | 54.56 | 22.43 | 8.36 | 1.85 | 5.15 |  | 42.5 | 350 | 172 | 0.49 | 0.28 | 0.42 | [7 empty] | 1080 | [9 empty] | 2.19 | 0 | 900 |  | 3.04 | 51.45 | 38.67 | 0.89 | 6.4 |  | 80 | [33 empty] | 1.217 |  | 1950.44 |  | 南昌大学 | 熊先达 | 1080
2513 |  | F5 | 54.56 | 22.43 | 8.36 | 1.85 | 5.15 |  | 42.5 | 350 | 172 | 0.49 | 0.28 | 0.42 | [7 empty] | 1080 | [9 empty] | 2.35 | 0.05 | 900 |  | 3.04 | 51.45 | 38.67 | 0.89 | 6.4 |  | 80 | [33 empty] | 1.1426 |  | 1798.36 |  | 南昌大学 | 熊先达 | 1080
2514 |  | F10 | 54.56 | 22.43 | 8.36 | 1.85 | 5.15 |  | 42.5 | 350 | 172 | 0.49 | 0.28 | 0.42 | [7 empty] | 1080 | [9 empty] | 2.61 | 0.1 | 900 |  | 3.04 | 51.45 | 38.67 | 0.89 | 6.4 |  | 80 | [33 empty] | 0.857 |  | 1217.9 |  | 南昌大学 | 熊先达 | 1080
2515 |  | F15 | 54.56 | 22.43 | 8.36 | 1.85 | 5.15 |  | 42.5 | 350 | 172 | 0.49 | 0.28 | 0.42 | [7 empty] | 1080 | [9 empty] | 2.75 | 0.15 | 900 |  | 3.04 | 51.45 | 38.67 | 0.89 | 6.4 |  | 80 | [33 empty] | 0.8881 |  | 1281.13 |  | 南昌大学 | 熊先达 | 1080
2516 |  | F20 | 54.56 | 22.43 | 8.36 | 1.85 | 5.15 |  | 42.5 | 350 | 172 | 0.49 | 0.28 | 0.42 | [7 empty] | 1080 | [9 empty] | 3.04 | 0.2 | 900 |  | 3.04 | 51.45 | 38.67 | 0.89 | 6.4 |  | 80 | [33 empty] | 1.159 |  | 1833.57 |  | 南昌大学 | 熊先达 | 1080
2522 | 72 | NA-0%；氯离子扩散系数为估读值 | 58.13 | 22.09 | 6.7 | 0.87 | 4.43 |  | 42.5 | 452.67 | 203.7 | 0.45 | [9 empty] | 900.75 | [7 empty] | 2.725 | 701.86 | [17 empty] | 0 | [26 empty] | 7 |  |  |  | 广西大学 | 胡伟超 | 900.75
2523 |  | NA-30% | 58.13 | 22.09 | 6.7 | 0.87 | 4.43 |  | 42.5 | 313.86 | 201.77 | 0.64 | [9 empty] | 900.75 | [7 empty] | 2.725 | 701.78 | [17 empty] | 134.51 | [26 empty] | 4.4 |  |  |  | 广西大学 | 胡伟超 | 900.75
2524 |  | NA-60% | 58.13 | 22.09 | 6.7 | 0.87 | 4.43 |  | 42.5 | 177.63 | 199.84 | 1.13 | [9 empty] | 900.75 | [7 empty] | 2.725 | 701.85 | [17 empty] | 266.45 | [26 empty] | 3.6 |  |  |  | 广西大学 | 胡伟超 | 900.75
2592 | 76 | OC1；氯离子扩散系数为30weeks测试结果 | 63.4 | 21.5 | 5.71 | 2.15 | 2.9 |  | 42.5 | 440 | 190 | 0.44 |  | 0 | [7 empty] | 1270 | [7 empty] | 1.6 | 570 | [10 empty] | 0 | [33 empty] | 17.91 |  |  | 32.1 | 江苏大学 | SYED HASSAN ALI SHAH | 1270
2593 |  | 0C2 | 63.4 | 21.5 | 5.71 | 2.15 | 2.9 |  | 42.5 | 490 | 190 | 0.39 |  | 0 | [7 empty] | 1105 | [7 empty] | 1.6 | 640 | [10 empty] | 0 | [33 empty] | 12.3 |  |  | 36.6 | 江苏大学 | SYED HASSAN ALI SHAH | 1105
2594 |  | Fas1 | 63.4 | 21.5 | 5.71 | 2.15 | 2.9 |  | 42.5 | 417 | 190 | 0.39 |  | 0.4 | [7 empty] | 1105 | [7 empty] | 1.6 | 640 | [10 empty] | 74 | [33 empty] | 15.12 |  |  | 30.4 | 江苏大学 | SYED HASSAN ALI SHAH | 1105
2595 |  | Fas2 | 63.4 | 21.5 | 5.71 | 2.15 | 2.9 |  | 42.5 | 343 | 190 | 0.39 |  | 0.4 | [7 empty] | 1105 | [7 empty] | 1.6 | 640 | [10 empty] | 147 | [33 empty] | 15.02 |  |  | 29.8 | 江苏大学 | SYED HASSAN ALI SHAH | 1105
2676 | 292 | J~10~6 掺量kg | 61.92 | 21.86 | 6.06 | 1.9 | 3.9 |  | 32.5 | 6.05 | 3.168 | 0.5236364 | [8 empty] | 19.22 | [8 empty] | 2.8 | 12.31 |  |  |  |  | 1.93 | 60.02 | 24.55 | 0.8 | 4.7 | 1.53 | [34 empty] | 1.45 |  |  |  | 西南交通大学 | 高立强 | 19.22
2677 |  | C20 | 61.92 | 21.86 | 6.06 | 1.9 | 3.9 |  | 32.5 | 5.042 | 2.55 | 0.5057517 | [8 empty] | 13.489 | [8 empty] | 2.8 | 9.588 | [9 empty] | 0 | [34 empty] | 2.25 | [5 empty] | 13.489
2678 |  | F1 | 61.92 | 21.86 | 6.06 | 1.9 | 3.9 |  | 32.5 | 4.538 | 2.55 | 0.5619216 | [8 empty] | 13.489 | [8 empty] | 2.8 | 9.588 |  |  |  |  | 1.93 | 60.02 | 24.55 | 0.8 | 4.7 | 0.504 | [34 empty] | 0.55 | [5 empty] | 13.489
2679 |  | F2 | 61.92 | 21.86 | 6.06 | 1.9 | 3.9 |  | 32.5 | 4.034 | 2.55 | 0.6321269 | [8 empty] | 13.489 | [8 empty] | 2.8 | 9.588 |  |  |  |  | 1.93 | 60.02 | 24.55 | 0.8 | 4.7 | 1.008 | [34 empty] | 0.5 | [5 empty] | 13.489
2710 | 91 | CA/sabd=1.5 | 63.07 | 20.39 | 5.6 | 2.91 | 3.43 |  | 42.5 | 400 | 128 | 0.2974116 |  | 2 | [29 empty] | 45.88 | 30.38 | 9.05 | 5.39 | 3.82 | 0 | [13 empty] | 1.1 | 94.5 | 1.03 | 0.46 | 0.78 |  | 0 | [6 empty] | 2.36 |  |  | 34 |  |  | 0
2711 | 91 | CA/sabd=1.5 | 63.07 | 20.39 | 5.6 | 2.91 | 3.43 |  | 42.5 | 400 | 153.6 | 0.3568939 |  | 2 | [29 empty] | 45.88 | 30.38 | 9.05 | 5.39 | 3.82 | 0 | [13 empty] | 1.1 | 94.5 | 1.03 | 0.46 | 0.78 |  | 80 | [6 empty] | 0.88 |  |  | 59 |  |  | 0
2712 | 91 | CA/sabd=1.5 | 63.07 | 20.39 | 5.6 | 2.91 | 3.43 |  | 42.5 | 400 | 153.6 | 0.3568939 |  | 2 | [29 empty] | 45.88 | 30.38 | 9.05 | 5.39 | 3.82 | 80 | [13 empty] | 1.1 | 94.5 | 1.03 | 0.46 | 0.78 |  | 0 | [6 empty] | 1.47 |  |  | 41 |  |  | 0
2713 | 91 | CA/sabd=1.5 | 63.07 | 20.39 | 5.6 | 2.91 | 3.43 |  | 42.5 | 400 | 179 | 0.4159115 |  | 2 | [29 empty] | 45.88 | 30.38 | 9.05 | 5.39 | 3.82 | 80 | [13 empty] | 1.1 | 94.5 | 1.03 | 0.46 | 0.78 |  | 80 | [6 empty] | 0.92 |  |  | 51 |  |  | 0
2812 | 143 |  | 64.39 | 21.1 | 5.24 | 1.1 | 3.1 |  |  | 450 | 180 | 0.4 | [12 empty] | 993 | [5 empty] | 735 | [32 empty] | 93 | 0.2 | 0.51 | 0.05 |  | 0 | [6 empty] | 5.3 |  | 4000 |  |  |  | 993
2813 | 143 |  | 64.39 | 21.1 | 5.24 | 1.1 | 3.1 |  |  | 370 | 185 | 0.5 | [12 empty] | 934 | [5 empty] | 846 | [32 empty] | 93 | 0.2 | 0.51 | 0.05 |  | 0 | [6 empty] | 9.4 |  | 4200 |  |  |  | 934
2814 | 143 |  | 64.39 | 21.1 | 5.24 | 1.1 | 3.1 |  |  | 317 | 190 | 0.6 | [12 empty] | 895 | [5 empty] | 914 | [32 empty] | 93 | 0.2 | 0.51 | 0.05 |  | 0 | [6 empty] | 12.6 |  | 5000 |  |  |  | 895
2815 | 143 |  | 64.39 | 21.1 | 5.24 | 1.1 | 3.1 |  |  | 352 | 185 | 0.5 | [12 empty] | 929 | [5 empty] | 842 | [32 empty] | 93 | 0.2 | 0.51 | 0.05 |  | 18 | [6 empty] | 6.8 |  | 2300 |  |  |  | 929
2816 | 143 |  | 64.39 | 21.1 | 5.24 | 1.1 | 3.1 |  |  | 333 | 185 | 0.5 | [12 empty] | 924 | [5 empty] | 837 | [32 empty] | 93 | 0.2 | 0.51 | 0.05 |  | 37 | [6 empty] | 5.4 |  | 1700 |  |  |  | 924
2826 | 160 |  | 62.95 | 20.74 | 4.9 | 1.2 | 3.5 |  |  | 375 | 150 | 0.4 | [8 empty] | 730.6 | [9 empty] | 1095.9 | [31 empty] | 1 | 94 | 1 | 0.6 | 0.1 |  | 0 | [6 empty] | 7.84 | 10.62 | 3449 | 43 |  |  | 730.6
2827 | 160 |  | 62.95 | 20.74 | 4.9 | 1.2 | 3.5 |  |  | 345 | 150 | 0.4 | [8 empty] | 726.3 | [9 empty] | 1089.5 | [31 empty] | 1 | 94 | 1 | 0.6 | 0.1 |  | 30 | [6 empty] | 5.58 | 3 | 791 | 52 |  |  | 726.3
2828 | 160 |  | 62.95 | 20.74 | 4.9 | 1.2 | 3.5 |  |  | 375 | 168.8 | 0.45 | [8 empty] | 711.3 | [9 empty] | 1067 | [31 empty] | 1 | 94 | 1 | 0.6 | 0.1 |  | 0 | [6 empty] | 8.94 | 13.08 | 4743 | 39 |  |  | 711.3
2829 | 160 |  | 62.95 | 20.74 | 4.9 | 1.2 | 3.5 |  |  | 345 | 168.8 | 0.45 | [8 empty] | 707.1 | [9 empty] | 1060.6 | [31 empty] | 1 | 94 | 1 | 0.6 | 0.1 |  | 30 | [6 empty] | 6.04 | 6.67 | 1060 | 49 |  |  | 707.1
2830 | 160 |  | 62.95 | 20.74 | 4.9 | 1.2 | 3.5 |  |  | 375 | 187.5 | 0.5 | [8 empty] | 692 | [9 empty] | 1038 | [31 empty] | 1 | 94 | 1 | 0.6 | 0.1 |  | 0 | [6 empty] | 10.54 | 18.71 | 6359 | 35 |  |  | 692
2831 | 160 |  | 62.95 | 20.74 | 4.9 | 1.2 | 3.5 |  |  | 345 | 187.5 | 0.5 | [8 empty] | 687.8 | [9 empty] | 1031.7 | [31 empty] | 1 | 94 | 1 | 0.6 | 0.1 |  | 30 | [6 empty] | 6.58 | 7.44 | 2210 | 43 |  |  | 687.8
2913 | 78 | 0.5-O；加了一列为外加剂掺量（抗分散剂-絮凝剂） | 61.16 | 21.49 | 5.24 | 2.12 | 2.89 |  | 42.5 | 400 | 200 | 0.5 | 0.25 | 1 |  | 3.5 |  |  |  |  | 1006 | [8 empty] | 2.8 | 759 | [12 empty] | 40.075 | 30.311 | 14.991 | 8.595 | 0.388 | 0 | [26 empty] | 29.75 |  |  | 35.9 | 大连理工大学 | 王梦赛 | 1006
2914 |  | 0.45-O | 61.16 | 21.49 | 5.24 | 2.12 | 2.89 |  | 42.5 | 445 | 200 | 0.45 | 0.25 | 0.5 |  | 2.8 |  |  |  |  | 1035 | [8 empty] | 2.8 | 690 | [12 empty] | 40.075 | 30.311 | 14.991 | 8.595 | 0.388 | 0 | [26 empty] | 24.72 |  |  | 41.6 | 大连理工大学 | 王梦赛 | 1035
2915 |  | 0.45-SL1 | 61.16 | 21.49 | 5.24 | 2.12 | 2.89 |  | 42.5 | 356 | 200 | 0.45 | 0.25 | 0.5 |  | 2.8 |  |  |  |  | 1035 | [8 empty] | 2.8 | 690 | [12 empty] | 40.075 | 30.311 | 14.991 | 8.595 | 0.388 | 20 | [26 empty] | 16.42 |  |  | 47.6 | 大连理工大学 | 王梦赛 | 1035
2916 |  | 0.45-SL2 | 61.16 | 21.49 | 5.24 | 2.12 | 2.89 |  | 42.5 | 267 | 200 | 0.45 | 0.25 | 0.5 |  | 2.8 |  |  |  |  | 1035 | [8 empty] | 2.8 | 690 | [12 empty] | 40.075 | 30.311 | 14.991 | 8.595 | 0.388 | 40 | [26 empty] | 14.87 |  |  | 50.4 | 大连理工大学 | 王梦赛 | 1035
2917 |  | 0.45-SL3 | 61.16 | 21.49 | 5.24 | 2.12 | 2.89 |  | 42.5 | 178 | 200 | 0.45 | 0.25 | 0.5 |  | 2.8 |  |  |  |  | 1035 | [8 empty] | 2.8 | 690 | [12 empty] | 40.075 | 30.311 | 14.991 | 8.595 | 0.388 | 60 | [26 empty] | 12.15 |  |  | 47.1 | 大连理工大学 | 王梦赛 | 1035
2918 |  | 0.45-SL4 | 61.16 | 21.49 | 5.24 | 2.12 | 2.89 |  | 42.5 | 89 | 200 | 0.45 | 0.25 | 0.5 |  | 2.8 |  |  |  |  | 1035 | [8 empty] | 2.8 | 690 | [12 empty] | 40.075 | 30.311 | 14.991 | 8.595 | 0.388 | 80 | [26 empty] | 18.73 |  |  | 44.6 | 大连理工大学 | 王梦赛 | 1035
2919 |  | 0.4-O | 61.16 | 21.49 | 5.24 | 2.12 | 2.89 |  | 42.5 | 500 | 200 | 0.4 | 0.25 | 0.5 |  | 2.5 |  |  |  |  | 1005 | [8 empty] | 2.8 | 670 | [12 empty] | 40.075 | 30.311 | 14.991 | 8.595 | 0.388 | 0 | [26 empty] | 23.3 |  |  | 44.3 | 大连理工大学 | 王梦赛 | 1005
2921 | 80 | JZ | 53.26 | 22.39 | 7.16 | 4.32 | 2.49 |  | 42.5 | 330 | 170 | 0.52 | 0.23 | 1.4 | [6 empty] | 1061 | [8 empty] | 2.4 | 837 |  |  |  |  | 21.77 | 48.83 | 11.18 |  | 15.7 |  | 61 | [28 empty] | 0.0243 | 0.4079 | 0.0638 | 0.3684 |  | 11.4 |  |  | 46.2 | 内蒙古科技大学 | 陈伟 | 1061
2962 | 302 | N1 | 63.67 | 21.4 | 5.63 | 2.15 | 3.65 |  | 42.5 | 400 | 160 | 0.4 | 0.2 | 0.8 | [7 empty] | 1231 | [7 empty] | 1.2 | 380.4 | [44 empty] | 1.284 |  | 2086 | 51.7 | 重庆大学 | 谭盐宾 | 1231
2963 |  | N2 | 63.67 | 21.4 | 5.63 | 2.15 | 3.65 |  | 42.5 | 460 | 163 | 0.3543478 | 0.2 | 0.65 | [7 empty] | 1246 | [7 empty] | 1.2 | 385.2 | [44 empty] | 1.01 |  | 1528 | 61 |  |  | 1246
3029 | 312 | B11 | 59.42 | 22.2 | 6.56 | 2.24 | 3.68 |  |  | 625 | 200 | 0.32 |  | 0.16 | [7 empty] | 1090 | [7 empty] | 3 | 640 | [44 empty] | 2.3 | 3.19 | 1053 |  | 南京水利科学研究院 | 胡彦君 | 1090
3030 |  | B12 | 59.42 | 22.2 | 6.56 | 2.24 | 3.68 |  |  | 313 | 200 | 0.6389776 |  | 0.16 | [7 empty] | 1090 | [7 empty] | 3 | 640 | [12 empty] | 35.73 | 32.74 | 15.33 | 10.32 | 1.66 | 313 | [26 empty] | 0.82 | 1.59 | 369 |  |  |  | 1090
3031 |  | B13 | 59.42 | 22.2 | 6.56 | 2.24 | 3.68 |  |  | 438 | 200 | 0.456621 |  | 0.53 | [7 empty] | 1090 | [7 empty] | 3 | 640 |  |  |  |  | 2.09 | 54.6 | 34.12 | 0.82 | 3.44 | 187 | [34 empty] | 0.58 | 1.9 | 216 |  |  |  | 1090
3032 |  | B14 | 59.42 | 22.2 | 6.56 | 2.24 | 3.68 |  |  | 562 | 200 | 0.3558719 |  | 0.32 | [7 empty] | 1090 | [7 empty] | 3 | 640 | [32 empty] | 90.72 |  |  |  | 24.1 | 63 | [6 empty] | 0.35 | 0.63 | 207 |  |  |  | 1090
3033 |  | B21 | 59.42 | 22.2 | 6.56 | 2.24 | 3.68 |  |  | 500 | 200 | 0.4 | [9 empty] | 1090 | [7 empty] | 3 | 640 | [44 empty] | 2.96 | 3.15 | 1863 |  |  |  | 1090
3034 |  | B22 | 59.42 | 22.2 | 6.56 | 2.24 | 3.68 |  |  | 250 | 200 | 0.8 | [9 empty] | 1090 | [7 empty] | 3 | 640 | [12 empty] | 35.73 | 32.74 | 15.33 | 10.32 | 1.66 | 250 | [26 empty] | 0.9 | 1.8 | 612 |  |  |  | 1090
3035 |  | B23 | 59.42 | 22.2 | 6.56 | 2.24 | 3.68 |  |  | 350 | 200 | 0.5714286 |  | 0.1 | [7 empty] | 1090 | [7 empty] | 3 | 640 |  |  |  |  | 2.09 | 54.6 | 34.12 | 0.82 | 3.44 | 150 | [34 empty] | 0.8 | 2.37 | 423 |  |  |  | 1090
3036 |  | B24 | 59.42 | 22.2 | 6.56 | 2.24 | 3.68 |  |  | 450 | 200 | 0.4444444 |  | 0.2 | [7 empty] | 1090 | [7 empty] | 3 | 640 | [32 empty] | 90.72 |  |  |  | 24.1 | 50 | [6 empty] | 0.58 | 1.1 | 405 |  |  |  | 1090
3037 |  | B31 | 59.42 | 22.2 | 6.56 | 2.24 | 3.68 |  |  | 364 | 200 | 0.5494505 | [9 empty] | 1090 | [7 empty] | 3 | 640 | [44 empty] | 2.9 | 4.03 | 1890 |  |  |  | 1090
3038 |  | B32 | 59.42 | 22.2 | 6.56 | 2.24 | 3.68 |  |  | 182 | 200 | 1.098901 | [9 empty] | 1090 | [7 empty] | 3 | 640 | [12 empty] | 35.73 | 32.74 | 15.33 | 10.32 | 1.66 | 182 | [26 empty] | 1.09 | 1.88 | 639 |  |  |  | 1090
3039 |  | B33 | 59.42 | 22.2 | 6.56 | 2.24 | 3.68 |  |  | 255 | 200 | 0.7843137 | [9 empty] | 1090 | [7 empty] | 3 | 640 |  |  |  |  | 2.09 | 54.6 | 34.12 | 0.82 | 3.44 | 109 | [34 empty] | 0.94 | 2.74 | 432 |  |  |  | 1090
3040 |  | B34 | 59.42 | 22.2 | 6.56 | 2.24 | 3.68 |  |  | 328 | 200 | 0.6097561 |  | 0.11 | [7 empty] | 1090 | [7 empty] | 3 | 640 | [32 empty] | 90.72 |  |  |  | 24.1 | 36 | [6 empty] | 0.72 | 1.65 |  |  |  |  | 1090
3058 | 190 | OPC | 63.1 | 21.3 | 4.7 | 2.9 | 3.1 | 3410 |  | 607 | 170 | 0.2800659 | [8 empty] | 910 | [8 empty] | 2.84 | 676 | [44 empty] | 10 |  |  | 79 | The effects of cementitious materials on the mechanical and durability performance of high-strength concrete | Lee, Joo-Ha(1); Yoon, Young-Soo(2) | 910
3059 |  | FA10 | 63.1 | 21.3 | 4.7 | 2.9 | 3.1 | 3410 |  | 546 | 170 | 0.3113553 | [8 empty] | 898 | [8 empty] | 2.84 | 667 |  |  |  |  | 4.1 | 52.8 | 22.5 | 0.8 | 13.4 | 61 | [34 empty] | 9 |  |  | 65 |  |  | 898
3060 |  | FA20 | 63.1 | 21.3 | 4.7 | 2.9 | 3.1 | 3410 |  | 486 | 170 | 0.3497942 | [8 empty] | 885 | [8 empty] | 2.84 | 658 |  |  |  |  | 4.1 | 52.8 | 22.5 | 0.8 | 13.4 | 121 | [34 empty] | 24 |  |  | 50 |  |  | 885
3061 |  | BS30 | 63.1 | 21.3 | 4.7 | 2.9 | 3.1 | 3410 |  | 425 | 170 | 0.4 | [8 empty] | 900 | [8 empty] | 2.84 | 668 | [17 empty] | 182 | [26 empty] | 8 |  |  | 85 |  |  | 900
3062 |  | BS50 | 63.1 | 21.3 | 4.7 | 2.9 | 3.1 | 3410 |  | 304 | 170 | 0.5592105 | [8 empty] | 892 | [8 empty] | 2.84 | 663 | [17 empty] | 304 | [26 empty] | 5.5 |  |  | 86 |  |  | 892
3063 |  | FA15BS35 | 63.1 | 21.3 | 4.7 | 2.9 | 3.1 | 3410 |  | 304 | 170 | 0.5592105 | [8 empty] | 879 | [8 empty] | 2.84 | 653 | [9 empty] | 91 | [7 empty] | 213 | [26 empty] | 4.5 |  |  | 66 |  |  | 879
3064 |  | LHC | 62.5 | 25.3 | 3.1 | 2 | 3.6 | 3570 |  | 607 | 170 | 0.2800659 | [8 empty] | 910 | [8 empty] | 2.84 | 676 | [44 empty] | 21 |  |  | 66 |  |  | 910