## Sheet1
| 文献序号 | 备注 | C-CaO | C-SiO2 | C-Al2O3 | C-MgO | C-Fe2O3 | 细度 | 抗压强度 | 水泥掺量 | 水掺量 | 水灰比 | 减水剂减水率 | 减水剂掺量 | 减水剂减水量 | 外加剂掺量 | 引气剂掺量 | 碎石1 | 碎石2 | 碎石3 | 碎石4 | 碎石5 | 碎石6 | 碎石7 | 碎石掺量 | 河卵石1 | 河卵石2 | 河卵石3 | 河卵石掺量 | 河砂细度模数 | 河砂掺量 | 机制砂细度模数 | 机制砂石粉含量 | 机制砂掺量 | 机制砂砂率 | MH-CaO | MH-SiO2 | MH-Al2O3 | MH-MgO | MH-Fe2O3 | MH-I级掺量 | MH-II级掺量 | MH掺量 | KZ-CaO | KZ-SiO2 | KZ-Al2O3 | KZ-MgO | KZ-Fe2O3 | KZ-掺量 | CKZ-CaO | CKZ-SiO2 | CKZ-Al2O3 | CKZ-MgO | CKZ-Fe2O3 | CKZ掺量 | SHS-CaO | SHS-SiO2 | SHS-Al2O3 | SHS-MgO | SHS-Fe2O3 | SHS-比表面积 | SHS-掺量 | GF-CaO | GF-SiO2 | GF-Al2O3 | GF-MgO | GF-Fe2O3 | GF-比表面积 | GF-掺量 | 孔隙率 | 孔隙范围1 | 孔隙范围2 | 孔隙范围3 | 孔隙范围4 | 孔隙范围5 | 扩散系数 | 渗透系数 | 电通量 | 28d抗压强度 | 文献来源期刊 | 作者信息 | SS总用量
16 | 3 | plain | 61.9 | 20.2 | 4.7 | 2.6 | 3 |  |  | 416 | 167 | 0.4 |  | 0.24 |  |  |  |  | 928 | [11 empty] | 816 | [9 empty] | 30.9 | [7 empty] | 72.1 | [6 empty] | 0 | 0.8 | 0.17 | 0.5 | 0.1 |  | 0 | 3 | 85 | 0.13 | 1.55 | 0.45 |  | 0 | [6 empty] | 11.6 |  | 4900 | 45.7 | Strength and Transport Properties of Concretes Modified with Coarse Limestone Powder to Compensate for Dilution Effects | Narayanan Neithalath and Hieu T. Cam | 928
17 | 3 | plain | 61.9 | 20.2 | 4.7 | 2.6 | 3 |  |  | 416 | 154 | 0.37 |  | 0.32 |  |  |  |  | 945 | [11 empty] | 831 | [24 empty] | 0 | 0.8 | 0.17 | 0.5 | 0.1 |  | 0 | 3 | 85 | 0.13 | 1.55 | 0.45 |  | 0 | [6 empty] | 10.5 |  | 4400 | 46.8 |  |  | 945
18 | 3 | plain | 61.9 | 20.2 | 4.7 | 2.6 | 3 |  |  | 416 | 142 | 0.34 |  | 0.45 |  |  |  |  | 962 | [11 empty] | 846 | [24 empty] | 0 | 0.8 | 0.17 | 0.5 | 0.1 |  | 0 | 3 | 85 | 0.13 | 1.55 | 0.45 |  | 0 | [6 empty] | 9.6 |  | 3000 | 58.9 |  |  | 962
19 | 3 | 10%LS | 61.9 | 20.2 | 4.7 | 2.6 | 3 |  |  | 375 | 154 | 0.37 |  | 0.32 |  |  |  |  | 908 | [11 empty] | 798 | [24 empty] | 0 | 0.8 | 0.17 | 0.5 | 0.1 |  | 41.6 | 3 | 85 | 0.13 | 1.55 | 0.45 |  | 0 | [6 empty] | 13 |  | 4750 | 39.7 |  |  | 908
20 | 3 | 15%LS | 61.9 | 20.2 | 4.7 | 2.6 | 3 |  |  | 354 | 142 | 0.34 |  | 0.45 |  |  |  |  | 906 | [11 empty] | 797 | [24 empty] | 0 | 0.8 | 0.17 | 0.5 | 0.1 |  | 62.4 | 3 | 85 | 0.13 | 1.55 | 0.45 |  | 0 | [6 empty] | 12.8 |  | 4250 | 44.3 |  |  | 906
21 | 3 | 10%LS+5%SF | 61.9 | 20.2 | 4.7 | 2.6 | 3 |  |  | 354 | 154 | 0.37 |  | 0.35 |  |  |  |  | 871 | [11 empty] | 766 | [24 empty] | 0 | 0.8 | 0.17 | 0.5 | 0.1 |  | 41.6 | 3 | 85 | 0.13 | 1.55 | 0.45 |  | 20.8 | [6 empty] | 11.6 |  | 3350 | 41.1 |  |  | 871
22 | 3 | 15%LS+5%SF | 61.9 | 20.2 | 4.7 | 2.6 | 3 |  |  | 333 | 142 | 0.34 |  | 0.45 |  |  |  |  | 868 | [11 empty] | 764 | [24 empty] | 0 | 0.8 | 0.17 | 0.5 | 0.1 |  | 62.4 | 3 | 85 | 0.13 | 1.55 | 0.45 |  | 20.8 | [6 empty] | 10.4 |  | 2600 | 48.5 |  |  | 868
23 | 5 | B6 | 62.21 | 19.12 | 5.39 | 0.86 | 3.79 |  | 52.5 | 363 | 218 | 0.6 |  | 0 | [5 empty] | 1162 | [10 empty] | 599 |  |  |  |  | 4.46 | 53.21 | 26.43 | 2.45 | 7.53 | 0 |  |  | 40.38 | 34.35 | 11.36 | 7.57 | 0.48 | 0 | [13 empty] | 0.4 | 95 | 1 | 1.1 | 1.2 |  | 0 | 1.2 | [8 empty] | 37.9 | Chloride Binding Isotherm from Migration and Diffusion Tests | YUAN Qiang1 , DENG Dehua1 , SHI Caijun2, De Schutter Geert | 1162
24 | 5 | B48 | 62.21 | 19.12 | 5.39 | 0.86 | 3.79 |  | 52.5 | 380 | 182 | 0.48 |  | 0 | [5 empty] | 1217 | [10 empty] | 627 |  |  |  |  | 4.46 | 53.21 | 26.43 | 2.45 | 7.53 | 0 |  |  | 40.38 | 34.35 | 11.36 | 7.57 | 0.48 | 0 | [13 empty] | 0.4 | 95 | 1 | 1.1 | 1.2 |  | 0 | 1.1 | [8 empty] | 46.7 |  |  | 1217
25 | 5 | B35 | 62.21 | 19.12 | 5.39 | 0.86 | 3.79 |  | 52.5 | 400 | 140 | 0.35 |  | 1 | [5 empty] | 1281 | [10 empty] | 660 |  |  |  |  | 4.46 | 53.21 | 26.43 | 2.45 | 7.53 | 0 |  |  | 40.38 | 34.35 | 11.36 | 7.57 | 0.48 | 0 | [13 empty] | 0.4 | 95 | 1 | 1.1 | 1.2 |  | 0 | 0.6 | [8 empty] | 81.7 |  |  | 1281
26 | 5 | FA6 | 62.21 | 19.12 | 5.39 | 0.86 | 3.79 |  | 52.5 | 290 | 218 | 0.6 |  | 0 | [5 empty] | 1162 | [10 empty] | 599 |  |  |  |  | 4.46 | 53.21 | 26.43 | 2.45 | 7.53 | 73 |  |  | 40.38 | 34.35 | 11.36 | 7.57 | 0.48 | 0 | [13 empty] | 0.4 | 95 | 1 | 1.1 | 1.2 |  | 0 | 0.9 | [8 empty] | 35.6 |  |  | 1162
27 | 5 | FA48 | 62.21 | 19.12 | 5.39 | 0.86 | 3.79 |  | 52.5 | 304 | 182 | 0.48 |  | 0 | [5 empty] | 1217 | [10 empty] | 627 |  |  |  |  | 4.46 | 53.21 | 26.43 | 2.45 | 7.53 | 76 |  |  | 40.38 | 34.35 | 11.36 | 7.57 | 0.48 | 0 | [13 empty] | 0.4 | 95 | 1 | 1.1 | 1.2 |  | 0 | 0.9 | [8 empty] | 44.6 |  |  | 1217
28 | 5 | FA35 | 62.21 | 19.12 | 5.39 | 0.86 | 3.79 |  | 52.5 | 320 | 140 | 0.35 |  | 0.7 | [5 empty] | 1281 | [10 empty] | 660 |  |  |  |  | 4.46 | 53.21 | 26.43 | 2.45 | 7.53 | 80 |  |  | 40.38 | 34.35 | 11.36 | 7.57 | 0.48 | 0 | [13 empty] | 0.4 | 95 | 1 | 1.1 | 1.2 |  | 0 | 0.9 | [8 empty] | 74.9 |  |  | 1281
29 | 5 | SL6 | 62.21 | 19.12 | 5.39 | 0.86 | 3.79 |  | 52.5 | 218 | 218 | 0.6 |  | 0 | [5 empty] | 599 | [10 empty] | 1162 |  |  |  |  | 4.46 | 53.21 | 26.43 | 2.45 | 7.53 | 0 |  |  | 40.38 | 34.35 | 11.36 | 7.57 | 0.48 | 145 | [13 empty] | 0.4 | 95 | 1 | 1.1 | 1.2 |  | 0 | 1 | [8 empty] | 33.1 |  |  | 599
30 | 5 | SL48 | 62.21 | 19.12 | 5.39 | 0.86 | 3.79 |  | 52.5 | 228 | 182 | 0.48 |  | 0 | [5 empty] | 1217 | [10 empty] | 627 |  |  |  |  | 4.46 | 53.21 | 26.43 | 2.45 | 7.53 | 0 |  |  | 40.38 | 34.35 | 11.36 | 7.57 | 0.48 | 152 | [13 empty] | 0.4 | 95 | 1 | 1.1 | 1.2 |  | 0 | 1 | [8 empty] | 45.1 |  |  | 1217
31 | 5 | SL35 | 62.21 | 19.12 | 5.39 | 0.86 | 3.79 |  | 52.5 | 240 | 140 | 0.35 |  | 0.7 | [5 empty] | 1281 | [10 empty] | 660 |  |  |  |  | 4.46 | 53.21 | 26.43 | 2.45 | 7.53 | 0 |  |  | 40.38 | 34.35 | 11.36 | 7.57 | 0.48 | 160 | [13 empty] | 0.4 | 95 | 1 | 1.1 | 1.2 |  | 0 | 0.3 | [8 empty] | 80.8 |  |  | 1281
32 | 5 | SF6 | 62.21 | 19.12 | 5.39 | 0.86 | 3.79 |  | 52.5 | 345 | 218 | 0.6 |  | 0 | [5 empty] | 599 | [10 empty] | 1162 |  |  |  |  | 4.46 | 53.21 | 26.43 | 2.45 | 7.53 | 0 |  |  | 40.38 | 34.35 | 11.36 | 7.57 | 0.48 | 0 | [13 empty] | 0.4 | 95 | 1 | 1.1 | 1.2 |  | 18 | 0.8 | [8 empty] | 43.2 |  |  | 599
33 | 5 | SF48 | 62.21 | 19.12 | 5.39 | 0.86 | 3.79 |  | 52.5 | 361 | 182 | 0.48 |  | 0.2 | [5 empty] | 1217 | [10 empty] | 627 |  |  |  |  | 4.46 | 53.21 | 26.43 | 2.45 | 7.53 | 0 |  |  | 40.38 | 34.35 | 11.36 | 7.57 | 0.48 | 0 | [13 empty] | 0.4 | 95 | 1 | 1.1 | 1.2 |  | 19 | 0.7 | [8 empty] | 52.8 |  |  | 1217
34 | 5 | SF35 | 62.21 | 19.12 | 5.39 | 0.86 | 3.79 |  | 52.5 | 380 | 140 | 0.35 |  | 0.8 | [5 empty] | 1281 | [10 empty] | 660 |  |  |  |  | 4.46 | 53.21 | 26.43 | 2.45 | 7.53 | 0 |  |  | 40.38 | 34.35 | 11.36 | 7.57 | 0.48 | 0 | [13 empty] | 0.4 | 95 | 1 | 1.1 | 1.2 |  | 20 | 1.3 | [8 empty] | 95 |  |  | 1281
35 | 11 | Control | 63.22 | 22.57 | 4.12 | 2.7 | 3.51 | 2962 |  | 420 | 159.6 | 0.38 |  | 0.44 | [6 empty] | 876 | [9 empty] | 876 | [12 empty] | 38.1 | 36 | 13 | 6.6 | 0.6 | 0 | [13 empty] | 0.49 | 94.3 | 1.1 | 0.87 | 0.7 |  | 0 | [8 empty] | 5400 | 63.5 | Mechanical and durability properties of ternary concretes containing silica fume and low reactivity blast furnace slag | Ali Reza Bagheri , Hamed Zanganeh, Mohamad Mehdi Moalemi | 876
36 | 11 | SF-2.5 | 63.22 | 22.57 | 4.12 | 2.7 | 3.51 | 2962 |  | 409.5 | 155.61 | 0.38 |  | 0.48 | [6 empty] | 874 | [9 empty] | 874 | [12 empty] | 38.1 | 36 | 13 | 6.6 | 0.6 | 0 | [13 empty] | 0.49 | 94.3 | 1.1 | 0.87 | 0.7 |  | 10.5 | [8 empty] | 3150 | 72 |  |  | 874
37 | 11 | SF-5 | 63.22 | 22.57 | 4.12 | 2.7 | 3.51 | 2962 |  | 399 | 151.62 | 0.38 |  | 0.51 | [6 empty] | 872 | [9 empty] | 872 | [12 empty] | 38.1 | 36 | 13 | 6.6 | 0.6 | 0 | [13 empty] | 0.49 | 94.3 | 1.1 | 0.87 | 0.7 |  | 21 | [8 empty] | 2250 | 76 |  |  | 872
38 | 11 | SF-7.5 | 63.22 | 22.57 | 4.12 | 2.7 | 3.51 | 2962 |  | 388.5 | 147.63 | 0.38 |  | 0.54 | [6 empty] | 870 | [9 empty] | 870 | [12 empty] | 38.1 | 36 | 13 | 6.6 | 0.6 | 0 | [13 empty] | 0.49 | 94.3 | 1.1 | 0.87 | 0.7 |  | 31.5 | [8 empty] | 1350 | 78 |  |  | 870
39 | 11 | SF-10 | 63.22 | 22.57 | 4.12 | 2.7 | 3.51 | 2962 |  | 378 | 143.64 | 0.38 |  | 0.56 | [6 empty] | 869 | [9 empty] | 869 | [12 empty] | 38.1 | 36 | 13 | 6.6 | 0.6 | 0 | [13 empty] | 0.49 | 94.3 | 1.1 | 0.87 | 0.7 |  | 42 | [8 empty] | 1050 | 80 |  |  | 869
40 | 11 | SL15 | 63.22 | 22.57 | 4.12 | 2.7 | 3.51 | 2962 |  | 357 | 135.66 | 0.38 |  | 0.4 | [6 empty] | 873 | [9 empty] | 873 | [12 empty] | 38.1 | 36 | 13 | 6.6 | 0.6 | 63 | [13 empty] | 0.49 | 94.3 | 1.1 | 0.87 | 0.7 |  | 0 | [8 empty] | 6050 | 61 |  |  | 873
41 | 11 | SL30 | 63.22 | 22.57 | 4.12 | 2.7 | 3.51 | 2962 |  | 294 | 111.72 | 0.38 |  | 0.37 | [6 empty] | 870 | [9 empty] | 870 | [12 empty] | 38.1 | 36 | 13 | 6.6 | 0.6 | 126 | [13 empty] | 0.49 | 94.3 | 1.1 | 0.87 | 0.7 |  | 0 | [8 empty] | 5900 | 56 |  |  | 870
42 | 11 | SL50 | 63.22 | 22.57 | 4.12 | 2.7 | 3.51 | 2962 |  | 210 | 79.8 | 0.38 |  | 0.33 | [6 empty] | 866 | [9 empty] | 866 | [12 empty] | 38.1 | 36 | 13 | 6.6 | 0.6 | 210 | [13 empty] | 0.49 | 94.3 | 1.1 | 0.87 | 0.7 |  | 0 | [8 empty] | 5050 | 40 |  |  | 866
43 | 11 | SL15-SF2.5 | 63.22 | 22.57 | 4.12 | 2.7 | 3.51 | 2962 |  | 346.5 | 131.67 | 0.38 |  | 0.42 | [6 empty] | 872 | [9 empty] | 872 | [12 empty] | 38.1 | 36 | 13 | 6.6 | 0.6 | 63 | [13 empty] | 0.49 | 94.3 | 1.1 | 0.87 | 0.7 |  | 10.5 | [8 empty] | 4600 | 64 |  |  | 872
44 | 11 | SL15-SF5 | 63.22 | 22.57 | 4.12 | 2.7 | 3.51 | 2962 |  | 336 | 127.68 | 0.38 |  | 0.44 | [6 empty] | 870 | [9 empty] | 870 | [12 empty] | 38.1 | 36 | 13 | 6.6 | 0.6 | 63 | [13 empty] | 0.49 | 94.3 | 1.1 | 0.87 | 0.7 |  | 21 | [8 empty] | 5000 | 65 |  |  | 870
45 | 11 | SL15-SF7.5 | 63.22 | 22.57 | 4.12 | 2.7 | 3.51 | 2962 |  | 325.5 | 123.69 | 0.38 |  | 0.46 | [6 empty] | 868 | [9 empty] | 868 | [12 empty] | 38.1 | 36 | 13 | 6.6 | 0.6 | 63 | [13 empty] | 0.49 | 94.3 | 1.1 | 0.87 | 0.7 |  | 31.5 | [8 empty] | 2150 | 68 |  |  | 868
46 | 11 | SL30-SF2.5 | 63.22 | 22.57 | 4.12 | 2.7 | 3.51 | 2962 |  | 283.5 | 107.73 | 0.38 |  | 0.38 | [6 empty] | 869 | [9 empty] | 869 | [12 empty] | 38.1 | 36 | 13 | 6.6 | 0.6 | 126 | [13 empty] | 0.49 | 94.3 | 1.1 | 0.87 | 0.7 |  | 10.5 | [8 empty] | 4000 | 56 |  |  | 869
47 | 11 | SL30-SF5 | 63.22 | 22.57 | 4.12 | 2.7 | 3.51 | 2962 |  | 273 | 103.74 | 0.38 |  | 0.4 | [6 empty] | 867 | [9 empty] | 867 | [12 empty] | 38.1 | 36 | 13 | 6.6 | 0.6 | 126 | [13 empty] | 0.49 | 94.3 | 1.1 | 0.87 | 0.7 |  | 21 | [8 empty] | 3800 | 52 |  |  | 867
48 | 11 | SL30-SF7.5 | 63.22 | 22.57 | 4.12 | 2.7 | 3.51 | 2962 |  | 262.5 | 99.75 | 0.38 |  | 0.42 | [6 empty] | 865 | [9 empty] | 865 | [12 empty] | 38.1 | 36 | 13 | 6.6 | 0.6 | 126 | [13 empty] | 0.49 | 94.3 | 1.1 | 0.87 | 0.7 |  | 31.5 | [8 empty] | 2100 | 56 |  |  | 865
49 | 11 | SL50-SF2.5 | 63.22 | 22.57 | 4.12 | 2.7 | 3.51 | 2962 |  | 199.5 | 75.81 | 0.38 |  | 0.34 | [6 empty] | 865 | [9 empty] | 865 | [12 empty] | 38.1 | 36 | 13 | 6.6 | 0.6 | 210 | [13 empty] | 0.49 | 94.3 | 1.1 | 0.87 | 0.7 |  | 10.5 | [8 empty] | 3250 | 37 |  |  | 865
50 | 11 | SL50-SF5 | 63.22 | 22.57 | 4.12 | 2.7 | 3.51 | 2962 |  | 189 | 71.82 | 0.38 |  | 0.36 | [6 empty] | 863 | [9 empty] | 863 | [12 empty] | 38.1 | 36 | 13 | 6.6 | 0.6 | 210 | [13 empty] | 0.49 | 94.3 | 1.1 | 0.87 | 0.7 |  | 21 | [8 empty] | 2100 | 40 |  |  | 863
51 | 11 | SL50-SF7.5 | 63.22 | 22.57 | 4.12 | 2.7 | 3.51 | 2962 |  | 178.5 | 67.83 | 0.38 |  | 0.38 | [6 empty] | 861 | [9 empty] | 861 | [12 empty] | 38.1 | 36 | 13 | 6.6 | 0.6 | 210 | [13 empty] | 0.49 | 94.3 | 1.1 | 0.87 | 0.7 |  | 31.5 | [8 empty] | 1800 | 38 |  |  | 861
52 | 13 | HLIA0 | 61.06 | 19.9 | 5.17 | 1.69 | 2.55 |  | 42.5 | 378 | 170 | 0.45 | [5 empty] | 450.2 |  |  |  |  | 675.3 | [7 empty] | 750.3 |  |  |  |  | 7.95 | 42.39 | 24.53 | 1.29 | 17.82 | 0 | [34 empty] | 16 |  |  | 41 | Durability and cementing efficiency of fly ash in concretes | Diego Fernando Aponte, Marilda Barra, Enric Vàzquez | 1125.5
53 | 13 | HLIA25 | 61.06 | 19.9 | 5.17 | 1.69 | 2.55 |  | 42.5 | 302.4 | 170 | 0.56 | [5 empty] | 450.2 |  |  |  |  | 675.3 | [7 empty] | 750.3 |  |  |  |  | 7.95 | 42.39 | 24.53 | 1.29 | 17.82 | 99.4 | [34 empty] | 18 |  |  | 33 |  |  | 1125.5
54 | 13 | HLIA43 | 61.06 | 19.9 | 5.17 | 1.69 | 2.55 |  | 42.5 | 264.3 | 170 | 0.64 | [5 empty] | 450.2 |  |  |  |  | 675.3 | [7 empty] | 750.3 |  |  |  |  | 7.95 | 42.39 | 24.53 | 1.29 | 17.82 | 149.1 | [34 empty] | 18 |  |  | 30.8 |  |  | 1125.5
55 | 13 | HLIIA0 | 61.06 | 19.9 | 5.17 | 1.69 | 2.55 |  | 42.5 | 378 | 170 | 0.45 | [5 empty] | 450.2 |  |  |  |  | 675.3 | [7 empty] | 750.3 |  |  |  |  | 27.39 | 38.71 | 16.46 | 1.34 | 6.21 | 0 | [34 empty] | 15.1 |  |  | 41 |  |  | 1125.5
56 | 13 | HLIIA25 | 61.06 | 19.9 | 5.17 | 1.69 | 2.55 |  | 42.5 | 302.4 | 170 | 0.56 | [5 empty] | 450.2 |  |  |  |  | 675.3 | [7 empty] | 750.3 |  |  |  |  | 27.39 | 38.71 | 16.46 | 1.34 | 6.21 | 99.4 | [34 empty] | 15 |  |  | 36 |  |  | 1125.5
57 | 13 | HLIIA43 | 61.06 | 19.9 | 5.17 | 1.69 | 2.55 |  | 42.5 | 264.3 | 170 | 0.64 | [5 empty] | 450.2 |  |  |  |  | 675.3 | [7 empty] | 750.3 |  |  |  |  | 27.39 | 38.71 | 16.46 | 1.34 | 6.21 | 149.1 | [34 empty] | 15 |  |  | 35.9 |  |  | 1125.5
58 | 13 | HLIIIA0 | 61.06 | 19.9 | 5.17 | 1.69 | 2.55 |  | 42.5 | 378 | 170 | 0.45 | [5 empty] | 450.2 |  |  |  |  | 675.3 | [7 empty] | 750.3 |  |  |  |  | 7.86 | 40.93 | 24.79 | 1.18 | 19.16 | 0 | [34 empty] | 15.7 |  |  | 41 |  |  | 1125.5
59 | 13 | HLIIIA25 | 61.06 | 19.9 | 5.17 | 1.69 | 2.55 |  | 42.5 | 302.4 | 170 | 0.56 | [5 empty] | 450.2 |  |  |  |  | 675.3 | [7 empty] | 750.3 |  |  |  |  | 7.86 | 40.93 | 24.79 | 1.18 | 19.16 | 99.4 | [34 empty] | 15.1 |  |  | 38 |  |  | 1125.5
60 | 13 | HLIIIA43 | 61.06 | 19.9 | 5.17 | 1.69 | 2.55 |  | 42.5 | 264.3 | 170 | 0.64 | [5 empty] | 450.2 |  |  |  |  | 675.3 | [7 empty] | 750.3 |  |  |  |  | 7.86 | 40.93 | 24.79 | 1.18 | 19.16 | 149.1 | [34 empty] | 15.1 |  |  | 37 |  |  | 1125.5
61 | 13 | HLIB0 | 61.21 | 19.33 | 5.07 | 1.86 | 2.21 |  | 52.5 | 283.3 | 170 | 0.6 | [5 empty] | 463.6 |  |  |  |  | 695.3 | [7 empty] | 772.6 |  |  |  |  | 7.95 | 42.39 | 24.53 | 1.29 | 17.82 | 0 | [34 empty] | 27.5 |  |  | 28 |  |  | 1158.9
62 | 13 | HLIB25 | 61.21 | 19.33 | 5.07 | 1.86 | 2.21 |  | 52.5 | 226.6 | 170 | 0.75 | [5 empty] | 463.6 |  |  |  |  | 695.3 | [7 empty] | 772.6 |  |  |  |  | 7.95 | 42.39 | 24.53 | 1.29 | 17.82 | 74 | [34 empty] | 38 |  |  | 23 |  |  | 1158.9
63 | 13 | HLIB43 | 61.21 | 19.33 | 5.07 | 1.86 | 2.21 |  | 52.5 | 198.1 | 170 | 0.86 | [5 empty] | 463.6 |  |  |  |  | 695.3 | [7 empty] | 772.6 |  |  |  |  | 7.95 | 42.39 | 24.53 | 1.29 | 17.82 | 111.3 | [34 empty] | 37 |  |  | 23 |  |  | 1158.9
64 | 13 | HLIIB0 | 61.21 | 19.33 | 5.07 | 1.86 | 2.21 |  | 52.5 | 283.3 | 170 | 0.6 | [5 empty] | 463.6 |  |  |  |  | 695.3 | [7 empty] | 772.6 |  |  |  |  | 27.39 | 38.71 | 16.46 | 1.34 | 6.21 | 0 | [34 empty] | 27.8 |  |  | 27.5 |  |  | 1158.9
65 | 13 | HLIIB25 | 61.21 | 19.33 | 5.07 | 1.86 | 2.21 |  | 52.5 | 226.6 | 170 | 0.75 | [5 empty] | 463.6 |  |  |  |  | 695.3 | [7 empty] | 772.6 |  |  |  |  | 27.39 | 38.71 | 16.46 | 1.34 | 6.21 | 74 | [34 empty] | 28 |  |  | 23 |  |  | 1158.9
66 | 13 | HLIIB43 | 61.21 | 19.33 | 5.07 | 1.86 | 2.21 |  | 52.5 | 198.1 | 170 | 0.86 | [5 empty] | 463.6 |  |  |  |  | 695.3 | [7 empty] | 772.6 |  |  |  |  | 27.39 | 38.71 | 16.46 | 1.34 | 6.21 | 111.3 | [34 empty] | 28 |  |  | 23 |  |  | 1158.9
67 | 13 | HLIIIB0 | 61.21 | 19.33 | 5.07 | 1.86 | 2.21 |  | 52.5 | 283.3 | 170 | 0.6 | [5 empty] | 463.6 |  |  |  |  | 695.3 | [7 empty] | 772.6 |  |  |  |  | 7.86 | 40.93 | 24.79 | 1.18 | 19.16 | 0 | [34 empty] | 27 |  |  | 28 |  |  | 1158.9
68 | 13 | HLIIIB25 | 61.21 | 19.33 | 5.07 | 1.86 | 2.21 |  | 52.5 | 226.6 | 170 | 0.75 | [5 empty] | 463.6 |  |  |  |  | 695.3 | [7 empty] | 772.6 |  |  |  |  | 7.86 | 40.93 | 24.79 | 1.18 | 19.16 | 74 | [34 empty] | 26.8 |  |  | 24.5 |  |  | 1158.9
69 | 13 | HLIIIB43 | 61.21 | 19.33 | 5.07 | 1.86 | 2.21 |  | 52.5 | 198.1 | 170 | 0.86 | [5 empty] | 463.6 |  |  |  |  | 695.3 | [7 empty] | 772.6 |  |  |  |  | 7.86 | 40.93 | 24.79 | 1.18 | 19.16 | 111.3 | [34 empty] | 25 |  |  | 24.5 |  |  | 1158.9
70 | 13 | HMIA0 | 61.06 | 19.9 | 5.17 | 1.69 | 2.55 |  | 42.5 | 378 | 170 | 0.45 | [5 empty] | 450.2 |  |  |  |  | 675.3 | [7 empty] | 750.3 |  |  |  |  | 7.95 | 42.39 | 24.53 | 1.29 | 17.82 | 0 | [34 empty] | 12 |  |  | 46.2 |  |  | 1125.5
71 | 13 | HMIA25 | 61.06 | 19.9 | 5.17 | 1.69 | 2.55 |  | 42.5 | 302.4 | 170 | 0.56 | [5 empty] | 450.2 |  |  |  |  | 675.3 | [7 empty] | 750.3 |  |  |  |  | 7.95 | 42.39 | 24.53 | 1.29 | 17.82 | 99.4 | [34 empty] | 12.5 |  |  | 39.8 |  |  | 1125.5
72 | 13 | HMIA43 | 61.06 | 19.9 | 5.17 | 1.69 | 2.55 |  | 42.5 | 264.3 | 170 | 0.64 | [5 empty] | 450.2 |  |  |  |  | 675.3 | [7 empty] | 750.3 |  |  |  |  | 7.95 | 42.39 | 24.53 | 1.29 | 17.82 | 149.1 | [34 empty] | 11.7 |  |  | 32 |  |  | 1125.5
73 | 13 | HMIIA0 | 61.06 | 19.9 | 5.17 | 1.69 | 2.55 |  | 42.5 | 378 | 170 | 0.45 | [5 empty] | 450.2 |  |  |  |  | 675.3 | [7 empty] | 750.3 |  |  |  |  | 27.39 | 38.71 | 16.46 | 1.34 | 6.21 | 0 | [34 empty] | 12 |  |  | 46.2 |  |  | 1125.5
74 | 13 | HMIIA25 | 61.06 | 19.9 | 5.17 | 1.69 | 2.55 |  | 42.5 | 302.4 | 170 | 0.56 | [5 empty] | 450.2 |  |  |  |  | 675.3 | [7 empty] | 750.3 |  |  |  |  | 27.39 | 38.71 | 16.46 | 1.34 | 6.21 | 99.4 | [34 empty] | 12 |  |  | 39.7 |  |  | 1125.5
75 | 13 | HMIIA43 | 61.06 | 19.9 | 5.17 | 1.69 | 2.55 |  | 42.5 | 264.3 | 170 | 0.64 | [5 empty] | 450.2 |  |  |  |  | 675.3 | [7 empty] | 750.3 |  |  |  |  | 27.39 | 38.71 | 16.46 | 1.34 | 6.21 | 149.1 | [34 empty] | 9 |  |  | 38 |  |  | 1125.5
76 | 13 | HMIIIA0 | 61.06 | 19.9 | 5.17 | 1.69 | 2.55 |  | 42.5 | 378 | 170 | 0.45 | [5 empty] | 450.2 |  |  |  |  | 675.3 | [7 empty] | 750.3 |  |  |  |  | 7.86 | 40.93 | 24.79 | 1.18 | 19.16 | 0 | [34 empty] | 12 |  |  | 46.2 |  |  | 1125.5
77 | 13 | HMIIIA25 | 61.06 | 19.9 | 5.17 | 1.69 | 2.55 |  | 42.5 | 302.4 | 170 | 0.56 | [5 empty] | 450.2 |  |  |  |  | 675.3 | [7 empty] | 750.3 |  |  |  |  | 7.86 | 40.93 | 24.79 | 1.18 | 19.16 | 99.4 | [34 empty] | 13.8 |  |  | 41.7 |  |  | 1125.5
78 | 13 | HMIIIA43 | 61.06 | 19.9 | 5.17 | 1.69 | 2.55 |  | 42.5 | 264.3 | 170 | 0.64 | [5 empty] | 450.2 |  |  |  |  | 675.3 | [7 empty] | 750.3 |  |  |  |  | 7.86 | 40.93 | 24.79 | 1.18 | 19.16 | 149.1 | [34 empty] | 14 |  |  | 40 |  |  | 1125.5
79 | 13 | HMIB0 | 61.21 | 19.33 | 5.07 | 1.86 | 2.21 |  | 52.5 | 283.3 | 170 | 0.6 | [5 empty] | 463.6 |  |  |  |  | 695.3 | [7 empty] | 772.6 |  |  |  |  | 7.95 | 42.39 | 24.53 | 1.29 | 17.82 | 0 | [34 empty] | 21 |  |  | 32 |  |  | 1158.9
80 | 13 | HMIB25 | 61.21 | 19.33 | 5.07 | 1.86 | 2.21 |  | 52.5 | 226.6 | 170 | 0.75 | [5 empty] | 463.6 |  |  |  |  | 695.3 | [7 empty] | 772.6 |  |  |  |  | 7.95 | 42.39 | 24.53 | 1.29 | 17.82 | 99.4 | [34 empty] | 21.3 |  |  | 28.3 |  |  | 1158.9
81 | 13 | HMIB43 | 61.21 | 19.33 | 5.07 | 1.86 | 2.21 |  | 52.5 | 198.1 | 170 | 0.86 | [5 empty] | 463.6 |  |  |  |  | 695.3 | [7 empty] | 772.6 |  |  |  |  | 7.95 | 42.39 | 24.53 | 1.29 | 17.82 | 149.1 | [34 empty] | 21.5 |  |  | 23 |  |  | 1158.9
82 | 13 | HMIIB0 | 61.21 | 19.33 | 5.07 | 1.86 | 2.21 |  | 52.5 | 283.3 | 170 | 0.6 | [5 empty] | 463.6 |  |  |  |  | 695.3 | [7 empty] | 772.6 |  |  |  |  | 27.39 | 38.71 | 16.46 | 1.34 | 6.21 | 0 | [34 empty] | 21.5 |  |  | 32 |  |  | 1158.9
83 | 13 | HMIIB25 | 61.21 | 19.33 | 5.07 | 1.86 | 2.21 |  | 52.5 | 226.6 | 170 | 0.75 | [5 empty] | 463.6 |  |  |  |  | 695.3 | [7 empty] | 772.6 |  |  |  |  | 27.39 | 38.71 | 16.46 | 1.34 | 6.21 | 99.4 | [34 empty] | 24.1 |  |  | 36.5 |  |  | 1158.9
84 | 13 | HMIIB43 | 61.21 | 19.33 | 5.07 | 1.86 | 2.21 |  | 52.5 | 198.1 | 170 | 0.86 | [5 empty] | 463.6 |  |  |  |  | 695.3 | [7 empty] | 772.6 |  |  |  |  | 27.39 | 38.71 | 16.46 | 1.34 | 6.21 | 149.1 | [34 empty] | 21.5 |  |  | 36.4 |  |  | 1158.9
85 | 13 | HMIIIB0 | 61.21 | 19.33 | 5.07 | 1.86 | 2.21 |  | 52.5 | 283.3 | 170 | 0.6 | [5 empty] | 463.6 |  |  |  |  | 695.3 | [7 empty] | 772.6 |  |  |  |  | 7.86 | 40.93 | 24.79 | 1.18 | 19.16 | 0 | [34 empty] | 21.8 |  |  | 32 |  |  | 1158.9
86 | 13 | HMIIIB25 | 61.21 | 19.33 | 5.07 | 1.86 | 2.21 |  | 52.5 | 226.6 | 170 | 0.75 | [5 empty] | 463.6 |  |  |  |  | 695.3 | [7 empty] | 772.6 |  |  |  |  | 7.86 | 40.93 | 24.79 | 1.18 | 19.16 | 99.4 | [34 empty] | 21.8 |  |  | 36.8 |  |  | 1158.9
87 | 13 | HMIIIB43 | 61.21 | 19.33 | 5.07 | 1.86 | 2.21 |  | 52.5 | 198.1 | 170 | 0.86 | [5 empty] | 463.6 |  |  |  |  | 695.3 | [7 empty] | 772.6 |  |  |  |  | 7.86 | 40.93 | 24.79 | 1.18 | 19.16 | 149.1 | [34 empty] | 22 |  |  | 36.6 |  |  | 1158.9
88 | 19 | Plain | 63 | 21 | 3.61 | 3.26 | 3.47 |  |  | 480 | 192 | 0.4 | [12 empty] | 1066 | [5 empty] | 661 |  |  |  |  | 7.32 | 58.4 | 23.8 | 1.11 | 4.19 | 0 | [20 empty] | 0 | [7 empty] | 9.9 | [5 empty] | 10.7 |  | 4230 | 55.5 | Electrically driven chloride ion transport in blended binder concretes: Insights from experiments and numerical simulations | Electrically driven chloride ion transport in blended binder concretes: Insights from experiments and numerical simulations | 1066
89 | 19 | LS20 | 63 | 21 | 3.61 | 3.26 | 3.47 |  |  | 395 | 158 | 0.4 | [12 empty] | 1065 | [5 empty] | 660 |  |  |  |  | 7.32 | 58.4 | 23.8 | 1.11 | 4.19 | 0 | [20 empty] | 85 | [7 empty] | 12.2 | [5 empty] | 10.6 |  | 5950 | 54 |  |  | 1065
90 | 19 | FA20 | 63 | 21 | 3.61 | 3.26 | 3.47 |  |  | 399 | 159.6 | 0.4 | [12 empty] | 1065 | [5 empty] | 660 |  |  |  |  | 7.32 | 58.4 | 23.8 | 1.11 | 4.19 | 80 | [20 empty] | 0 | [7 empty] | 12.7 | [5 empty] | 7.7 |  | 7450 | 50 |  |  | 1065
91 | 19 | LS10FA10 | 63 | 21 | 3.61 | 3.26 | 3.47 |  |  | 397 | 158.8 | 0.4 | [12 empty] | 1065 | [5 empty] | 660 |  |  |  |  | 7.32 | 58.4 | 23.8 | 1.11 | 4.19 | 40 | [20 empty] | 43 | [7 empty] | 12.1 | [5 empty] | 9.1 |  | 5730 | 50 |  |  | 1065
92 | 19 | LS35 | 63 | 21 | 3.61 | 3.26 | 3.47 |  |  | 327 | 130.8 | 0.4 | [12 empty] | 1061 | [5 empty] | 658 |  |  |  |  | 7.32 | 58.4 | 23.8 | 1.11 | 4.19 | 0 | [20 empty] | 151 | [7 empty] | 13.2 | [5 empty] | 18.1 |  | 4370 | 44 |  |  | 1061
93 | 19 | FA35 | 63 | 21 | 3.61 | 3.26 | 3.47 |  |  | 333 | 133.2 | 0.4 | [12 empty] | 1061 | [5 empty] | 658 |  |  |  |  | 7.32 | 58.4 | 23.8 | 1.11 | 4.19 | 145 | [20 empty] | 0 | [7 empty] | 13.2 | [5 empty] | 10.5 |  | 4670 | 43.6 |  |  | 1061
94 | 19 | LS10FA25 | 63 | 21 | 3.61 | 3.26 | 3.47 |  |  | 331 | 132.4 | 0.4 | [12 empty] | 1060 | [5 empty] | 657 |  |  |  |  | 7.32 | 58.4 | 23.8 | 1.11 | 4.19 | 103 | [20 empty] | 44 | [7 empty] | 13.6 | [5 empty] | 13.2 |  | 4320 | 43.4 |  |  | 1060
95 | 19 | LS20FA15 | 63 | 21 | 3.61 | 3.26 | 3.47 |  |  | 330 | 132 | 0.4 | [12 empty] | 1062 | [5 empty] | 659 |  |  |  |  | 7.32 | 58.4 | 23.8 | 1.11 | 4.19 | 61 | [20 empty] | 87 | [13 empty] | 15 |  | 1750 | 43 |  |  | 1062
101 | 26 | HP-CC | 64.49 | 20.54 | 6.06 | 1.72 | 2.77 |  | 42.5 | 485 | 145 | 0.3 |  | 1.1 |  |  |  | 1150 | [12 empty] | 689 |  |  |  |  | 2.38 | 50.7 | 28.8 | 1.39 | 8.8 | 0 |  |  | 41.21 | 35.76 | 13.96 | 8.18 | 0.25 | 0 | [13 empty] | 0.3 | 92 | 0.7 | 0.2 | 1.2 |  | 0 | 3.5 | [5 empty] | 3.1 |  |  | 100 | Mechanical and durability properties of high performance concretes containing supplementary cementitious materials | A. Elahi, P.A.M. Basheer, S.V. Nanukuttan, Q.U.Z. Khan | 1150
102 | 26 | HP-SF7.5 | 64.49 | 20.54 | 6.06 | 1.72 | 2.77 |  | 42.5 | 449 | 145 | 0.3 |  | 1.35 |  |  |  | 1150 | [12 empty] | 673 |  |  |  |  | 2.38 | 50.7 | 28.8 | 1.39 | 8.8 | 0 |  |  | 41.21 | 35.76 | 13.96 | 8.18 | 0.25 | 0 | [13 empty] | 0.3 | 92 | 0.7 | 0.2 | 1.2 |  | 36 | 3 | [5 empty] | 0.75 |  |  | 117.3 |  |  | 1150
103 | 26 | HP-SF15 | 64.49 | 20.54 | 6.06 | 1.72 | 2.77 |  | 42.5 | 412 | 145 | 0.3 |  | 1.75 |  |  |  | 1150 | [12 empty] | 652 |  |  |  |  | 2.38 | 50.7 | 28.8 | 1.39 | 8.8 | 0 |  |  | 41.21 | 35.76 | 13.96 | 8.18 | 0.25 | 0 | [13 empty] | 0.3 | 92 | 0.7 | 0.2 | 1.2 |  | 73 | 2.5 | [5 empty] | 0.65 |  |  | 120.8 |  |  | 1150
104 | 26 | HP-BS50 | 64.49 | 20.54 | 6.06 | 1.72 | 2.77 |  | 42.5 | 243 | 145 | 0.3 |  | 1.75 |  |  |  | 1150 | [12 empty] | 676 |  |  |  |  | 2.38 | 50.7 | 28.8 | 1.39 | 8.8 | 0 |  |  | 41.21 | 35.76 | 13.96 | 8.18 | 0.25 | 243 | [13 empty] | 0.3 | 92 | 0.7 | 0.2 | 1.2 |  | 0 | 2.75 | [5 empty] | 1 |  |  | 98.6 |  |  | 1150
105 | 26 | HP-BS70 | 64.49 | 20.54 | 6.06 | 1.72 | 2.77 |  | 42.5 | 146 | 145 | 0.3 |  | 3 |  |  |  | 1150 | [12 empty] | 665 |  |  |  |  | 2.38 | 50.7 | 28.8 | 1.39 | 8.8 | 0 |  |  | 41.21 | 35.76 | 13.96 | 8.18 | 0.25 | 340 | [13 empty] | 0.3 | 92 | 0.7 | 0.2 | 1.2 |  | 0 | 2.5 | [5 empty] | 0.89 |  |  | 74.3 |  |  | 1150
106 | 26 | HP-SF+BS50 | 64.49 | 20.54 | 6.06 | 1.72 | 2.77 |  | 42.5 | 206 | 145 | 0.3 |  | 2.5 |  |  |  | 1150 | [12 empty] | 657 |  |  |  |  | 2.38 | 50.7 | 28.8 | 1.39 | 8.8 | 0 |  |  | 41.21 | 35.76 | 13.96 | 8.18 | 0.25 | 243 | [13 empty] | 0.3 | 92 | 0.7 | 0.2 | 1.2 |  | 36 | 2.75 | [5 empty] | 0.2 |  |  | 105.8 |  |  | 1150
107 | 26 | HP-FA20 | 64.49 | 20.54 | 6.06 | 1.72 | 2.77 |  | 42.5 | 388 | 145 | 0.3 |  | 1.75 |  |  |  | 1150 | [12 empty] | 668 |  |  |  |  | 2.38 | 50.7 | 28.8 | 1.39 | 8.8 | 97 |  |  | 41.21 | 35.76 | 13.96 | 8.18 | 0.25 | 0 | [13 empty] | 0.3 | 92 | 0.7 | 0.2 | 1.2 |  | 0 | 3 | [5 empty] | 1.35 |  |  | 79.5 |  |  | 1150
108 | 26 | HP-FA40 | 64.49 | 20.54 | 6.06 | 1.72 | 2.77 |  | 42.5 | 291 | 145 | 0.3 |  | 1.75 |  |  |  | 1150 | [12 empty] | 646 |  |  |  |  | 2.38 | 50.7 | 28.8 | 1.39 | 8.8 | 194 |  |  | 41.21 | 35.76 | 13.96 | 8.18 | 0.25 | 0 | [13 empty] | 0.3 | 92 | 0.7 | 0.2 | 1.2 |  | 0 | 2.5 | [5 empty] | 1.65 |  |  | 58 |  |  | 1150
109 | 26 | HP-SF+FA20 | 64.49 | 20.54 | 6.06 | 1.72 | 2.77 |  | 42.5 | 352 | 145 | 0.3 |  | 1.75 |  |  |  | 1150 | [12 empty] | 652 |  |  |  |  | 2.38 | 50.7 | 28.8 | 1.39 | 8.8 | 97 |  |  | 41.21 | 35.76 | 13.96 | 8.18 | 0.25 | 0 | [13 empty] | 0.3 | 92 | 0.7 | 0.2 | 1.2 |  | 36 | 2.5 | [5 empty] | 0.65 |  |  | 94.3 |  |  | 1150
110 | 26 | HP-SF+FA40 | 64.49 | 20.54 | 6.06 | 1.72 | 2.77 |  | 42.5 | 255 | 145 | 0.3 |  | 2.25 |  |  |  | 1150 | [12 empty] | 633 |  |  |  |  | 2.38 | 50.7 | 28.8 | 1.39 | 8.8 | 194 |  |  | 41.21 | 35.76 | 13.96 | 8.18 | 0.25 | 0 | [13 empty] | 0.3 | 92 | 0.7 | 0.2 | 1.2 |  | 36 | 2.5 | [5 empty] | 0.55 |  |  | 76 |  |  | 1150
111 | 44 | Ref1 | 63.33 | 21.54 | 5.32 | 1.08 | 3.63 |  |  | 681 | 252 | 0.37 |  | 0 |  |  |  | 868 | [11 empty] | 2.45 | 522 |  |  |  |  | 1.8 | 62.5 | 23.4 | 0.34 | 3.5 | 0 | [28 empty] | 1.776 | [7 empty] | 2650 | 50.3 | Mechanical and durability properties of concretes containing paper-mill residuals and fly ash | Bashar S.Mohammed, Ong Chuan Fang | 868
112 | 44 | N1 | 63.33 | 21.54 | 5.32 | 1.08 | 3.63 |  |  | 679 | 251 | 0.37 |  | 0 |  |  |  | 865 | [11 empty] | 2.45 | 520 |  |  |  |  | 1.8 | 62.5 | 23.4 | 0.34 | 3.5 | 0 | [28 empty] | 2.328 | [7 empty] | 3050 | 48.6 |  |  | 865
113 | 44 | N2 | 63.33 | 21.54 | 5.32 | 1.08 | 3.63 |  |  | 676 | 250 | 0.37 |  | 0 |  |  |  | 862 | [11 empty] | 2.45 | 518 |  |  |  |  | 1.8 | 62.5 | 23.4 | 0.34 | 3.5 | 0 | [28 empty] | 2.934 | [8 empty] | 45.1 |  |  | 862
114 | 44 | N3 | 63.33 | 21.54 | 5.32 | 1.08 | 3.63 |  |  | 674 | 249 | 0.37 |  | 0 |  |  |  | 859 | [11 empty] | 2.45 | 517 |  |  |  |  | 1.8 | 62.5 | 23.4 | 0.34 | 3.5 | 0 | [28 empty] | 2.981 | [7 empty] | 4100 | 40.3 |  |  | 859
115 | 44 | N4 | 63.33 | 21.54 | 5.32 | 1.08 | 3.63 |  |  | 672 | 249 | 0.37 |  | 0 |  |  |  | 856 | [11 empty] | 2.45 | 515 |  |  |  |  | 1.8 | 62.5 | 23.4 | 0.34 | 3.5 | 0 | [28 empty] | 3.372 | [7 empty] | 4150 | 37.3 |  |  | 856
116 | 44 | N5 | 63.33 | 21.54 | 5.32 | 1.08 | 3.63 |  |  | 667 | 247 | 0.37 |  | 0 |  |  |  | 851 | [11 empty] | 2.45 | 512 |  |  |  |  | 1.8 | 62.5 | 23.4 | 0.34 | 3.5 | 0 | [28 empty] | 3.551 | [7 empty] | 5500 | 34.2 |  |  | 851
117 | 44 | N6 | 63.33 | 21.54 | 5.32 | 1.08 | 3.63 |  |  | 663 | 245 | 0.37 |  | 0 |  |  |  | 845 | [11 empty] | 2.45 | 508 |  |  |  |  | 1.8 | 62.5 | 23.4 | 0.34 | 3.5 | 0 | [28 empty] | 3.745 | [7 empty] | 2450 | 30.4 |  |  | 845
118 | 44 | Ref2 | 63.33 | 21.54 | 5.32 | 1.08 | 3.63 |  |  | 679 | 251 | 0.37 |  | 0.4 |  |  |  | 865 | [11 empty] | 2.45 | 520 |  |  |  |  | 1.8 | 62.5 | 23.4 | 0.34 | 3.5 | 0 | [28 empty] | 1.237 | [8 empty] | 50.3 |  |  | 865
119 | 44 | S1 | 63.33 | 21.54 | 5.32 | 1.08 | 3.63 |  |  | 677 | 250 | 0.37 |  | 0.4 |  |  |  | 863 | [11 empty] | 2.45 | 519 |  |  |  |  | 1.8 | 62.5 | 23.4 | 0.34 | 3.5 | 0 | [28 empty] | 1.968 | [7 empty] | 2630 | 49.1 |  |  | 863
120 | 44 | S2 | 63.33 | 21.54 | 5.32 | 1.08 | 3.63 |  |  | 674 | 250 | 0.37 |  | 0.4 |  |  |  | 860 | [11 empty] | 2.45 | 517 |  |  |  |  | 1.8 | 62.5 | 23.4 | 0.34 | 3.5 | 0 | [28 empty] | 2.503 | [8 empty] | 44.3 |  |  | 860
121 | 44 | S3 | 63.33 | 21.54 | 5.32 | 1.08 | 3.63 |  |  | 672 | 249 | 0.37 |  | 0.4 |  |  |  | 857 | [11 empty] | 2.45 | 515 |  |  |  |  | 1.8 | 62.5 | 23.4 | 0.34 | 3.5 | 0 | [28 empty] | 2.682 | [7 empty] | 2750 | 42 |  |  | 857
122 | 44 | S4 | 63.33 | 21.54 | 5.32 | 1.08 | 3.63 |  |  | 670 | 248 | 0.37 |  | 0.4 |  |  |  | 854 | [11 empty] | 2.45 | 514 |  |  |  |  | 1.8 | 62.5 | 23.4 | 0.34 | 3.5 | 0 | [28 empty] | 2.782 | [7 empty] | 2960 | 37.4 |  |  | 854
123 | 44 | S5 | 63.33 | 21.54 | 5.32 | 1.08 | 3.63 |  |  | 666 | 246 | 0.37 |  | 0.4 |  |  |  | 849 | [11 empty] | 2.45 | 510 |  |  |  |  | 1.8 | 62.5 | 23.4 | 0.34 | 3.5 | 0 | [28 empty] | 2.949 | [7 empty] | 3850 | 35.6 |  |  | 849
124 | 44 | S6 | 63.33 | 21.54 | 5.32 | 1.08 | 3.63 |  |  | 661 | 245 | 0.37 |  | 0.4 |  |  |  | 843 | [11 empty] | 2.45 | 507 |  |  |  |  | 1.8 | 62.5 | 23.4 | 0.34 | 3.5 | 0 | [28 empty] | 3.101 | [7 empty] | 1150 | 32.3 |  |  | 843
125 | 44 | FA20 | 63.33 | 21.54 | 5.32 | 1.08 | 3.63 |  |  | 524 | 242 | 0.37 |  | 0.5 |  |  |  | 835 | [11 empty] | 2.45 | 502 |  |  |  |  | 1.8 | 62.5 | 23.4 | 0.34 | 3.5 | 131 | [28 empty] | 2.137 | [7 empty] | 1400 | 34 |  |  | 835
126 | 44 | FA30 | 63.33 | 21.54 | 5.32 | 1.08 | 3.63 |  |  | 454 | 240 | 0.37 |  | 0.58 |  |  |  | 826 | [11 empty] | 2.45 | 497 |  |  |  |  | 1.8 | 62.5 | 23.4 | 0.34 | 3.5 | 194 | [28 empty] | 2.013 | [7 empty] | 1200 | 32.1 |  |  | 826
127 | 44 | FA40 | 63.33 | 21.54 | 5.32 | 1.08 | 3.63 |  |  | 385 | 237 | 0.37 |  | 0.67 |  |  |  | 817 | [11 empty] | 2.45 | 492 |  |  |  |  | 1.8 | 62.5 | 23.4 | 0.34 | 3.5 | 256 | [28 empty] | 1.812 | [7 empty] | 1250 | 27.1 |  |  | 817
128 | 44 | FA50 | 63.33 | 21.54 | 5.32 | 1.08 | 3.63 |  |  | 317 | 235 | 0.37 |  | 0.8 |  |  |  | 809 | [11 empty] | 2.45 | 486 |  |  |  |  | 1.8 | 62.5 | 23.4 | 0.34 | 3.5 | 317 | [28 empty] | 1.098 | [7 empty] | 1300 | 25.6 |  |  | 809
129 | 44 | FA60 | 63.33 | 21.54 | 5.32 | 1.08 | 3.63 |  |  | 377 | 232 | 0.37 |  | 0.67 |  |  |  | 800 | [11 empty] | 2.45 | 481 |  |  |  |  | 1.8 | 62.5 | 23.4 | 0.34 | 3.5 | 377 | [28 empty] | 0.832 | [7 empty] | 1600 | 17.6 |  |  | 800
131 | 61 | M1 | 62.58 | 20.25 | 5.31 | 2.82 | 4.04 |  | 42.5 | 500 | 112.5 | 0.225 |  | 4.2 | [5 empty] | 950 | [10 empty] | 577 |  |  | 228 | [28 empty] | 0.45 | 90.36 | 0.71 | 0 | 1.31 |  | 0 | [8 empty] | 670 | 104.6 | Transport properties based multi-objective mix proportioning optimization of high performance concretes | Erdogan Ozbay • Mehmet Gesoglu • Erhan Guneyisi | 950
132 | 61 | M2 | 62.58 | 20.25 | 5.31 | 2.82 | 4.04 |  | 42.5 | 508.75 | 123.75 | 0.225 |  | 4.72 | [5 empty] | 832 | [10 empty] | 593 |  |  | 234 | [28 empty] | 0.45 | 90.36 | 0.71 | 0 | 1.31 |  | 41.25 | [8 empty] | 517 | 116.2 |  |  | 832
133 | 61 | M3 | 62.58 | 20.25 | 5.31 | 2.82 | 4.04 |  | 42.5 | 510 | 135 | 0.225 |  | 5.3 | [5 empty] | 720 | [10 empty] | 602 |  |  | 238 | [28 empty] | 0.45 | 90.36 | 0.71 | 0 | 1.31 |  | 90 | [8 empty] | 383 | 119.8 |  |  | 720
134 | 61 | M4 | 62.58 | 20.25 | 5.31 | 2.82 | 4.04 |  | 42.5 | 500 | 125 | 0.25 |  | 4.8 | [5 empty] | 858 | [10 empty] | 611 |  |  | 241 | [28 empty] | 0.45 | 90.36 | 0.71 | 0 | 1.31 |  | 0 | [8 empty] | 762 | 100.6 |  |  | 858
135 | 61 | M5 | 62.58 | 20.25 | 5.31 | 2.82 | 4.04 |  | 42.5 | 508.75 | 137.5 | 0.25 |  | 5.3 | [5 empty] | 744 | [10 empty] | 622 |  |  | 246 | [28 empty] | 0.45 | 90.36 | 0.71 | 0 | 1.31 |  | 41.25 | [8 empty] | 585 | 104.6 |  |  | 744
136 | 61 | M6 | 62.58 | 20.25 | 5.31 | 2.82 | 4.04 |  | 42.5 | 510 | 150 | 0.25 |  | 4.1 | [5 empty] | 834 | [10 empty] | 506 |  |  | 200 | [28 empty] | 0.45 | 90.36 | 0.71 | 0 | 1.31 |  | 90 | [8 empty] | 441 | 119.5 |  |  | 834
137 | 61 | M7 | 62.58 | 20.25 | 5.31 | 2.82 | 4.04 |  | 42.5 | 462.5 | 137.5 | 0.275 |  | 5.8 | [5 empty] | 900 | [10 empty] | 546 |  |  | 215 | [28 empty] | 0.45 | 90.36 | 0.71 | 0 | 1.31 |  | 37.5 | [8 empty] | 840 | 100.4 |  |  | 900
138 | 61 | M8 | 62.58 | 20.25 | 5.31 | 2.82 | 4.04 |  | 42.5 | 467.5 | 151.25 | 0.275 |  | 4.5 | [5 empty] | 792 | [10 empty] | 564 |  |  | 223 | [28 empty] | 0.45 | 90.36 | 0.71 | 0 | 1.31 |  | 82.5 | [8 empty] | 553 | 101.9 |  |  | 792
139 | 61 | M9 | 62.58 | 20.25 | 5.31 | 2.82 | 4.04 |  | 42.5 | 600 | 165 | 0.275 |  | 4 | [5 empty] | 700 | [10 empty] | 586 |  |  | 231 | [28 empty] | 0.45 | 90.36 | 0.71 | 0 | 1.31 |  | 0 | [8 empty] | 600 | 100.9 |  |  | 700
140 | 61 | M10 | 62.58 | 20.25 | 5.31 | 2.82 | 4.04 |  | 42.5 | 425 | 112.5 | 0.225 |  | 5.6 | [5 empty] | 792 | [10 empty] | 662 |  |  | 261 | [28 empty] | 0.45 | 90.36 | 0.71 | 0 | 1.31 |  | 75 | [8 empty] | 494 | 110.2 |  |  | 792
141 | 61 | M11 | 62.58 | 20.25 | 5.31 | 2.82 | 4.04 |  | 42.5 | 550 | 123.75 | 0.225 |  | 4.9 | [5 empty] | 904 | [10 empty] | 548 |  |  | 216 | [28 empty] | 0.45 | 90.36 | 0.71 | 0 | 1.31 |  | 0 | [8 empty] | 641 | 113 |  |  | 904
142 | 61 | M12 | 62.58 | 20.25 | 5.31 | 2.82 | 4.04 |  | 42.5 | 555 | 135 | 0.225 |  | 3.8 | [5 empty] | 798 | [10 empty] | 569 |  |  | 225 | [28 empty] | 0.45 | 90.36 | 0.71 | 0 | 1.31 |  | 45 | [8 empty] | 419 | 120.2 |  |  | 798
143 | 61 | M13 | 62.58 | 20.25 | 5.31 | 2.82 | 4.04 |  | 42.5 | 462.5 | 125 | 0.25 |  | 4.5 | [5 empty] | 786 | [10 empty] | 657 |  |  | 259 | [28 empty] | 0.45 | 90.36 | 0.71 | 0 | 1.31 |  | 37.5 | [8 empty] | 612 | 101.8 |  |  | 786
144 | 61 | M14 | 62.58 | 20.25 | 5.31 | 2.82 | 4.04 |  | 42.5 | 467.5 | 137.5 | 0.25 |  | 5.1 | [5 empty] | 872 | [10 empty] | 529 |  |  | 209 | [28 empty] | 0.45 | 90.36 | 0.71 | 0 | 1.31 |  | 82.5 | [8 empty] | 544 | 113.9 |  |  | 872
145 | 61 | M15 | 62.58 | 20.25 | 5.31 | 2.82 | 4.04 |  | 42.5 | 600 | 150 | 0.25 |  | 4.5 | [5 empty] | 778 | [10 empty] | 555 |  |  | 219 | [28 empty] | 0.45 | 90.36 | 0.71 | 0 | 1.31 |  | 0 | [8 empty] | 591 | 106 |  |  | 778
146 | 61 | M16 | 62.58 | 20.25 | 5.31 | 2.82 | 4.04 |  | 42.5 | 425 | 137.5 | 0.275 |  | 6.4 | [5 empty] | 826 | [10 empty] | 588 |  |  | 232 | [28 empty] | 0.45 | 90.36 | 0.71 | 0 | 1.31 |  | 75 | [8 empty] | 699 | 100.7 |  |  | 826
147 | 61 | M17 | 62.58 | 20.25 | 5.31 | 2.82 | 4.04 |  | 42.5 | 550 | 151.25 | 0.275 |  | 3.8 | [5 empty] | 740 | [10 empty] | 619 |  |  | 244 | [28 empty] | 0.45 | 90.36 | 0.71 | 0 | 1.31 |  | 0 | [8 empty] | 672 | 98.8 |  |  | 740
148 | 61 | M18 | 62.58 | 20.25 | 5.31 | 2.82 | 4.04 |  | 42.5 | 555 | 165 | 0.275 |  | 4.3 | [5 empty] | 816 | [10 empty] | 496 |  |  | 196 | [28 empty] | 0.45 | 90.36 | 0.71 | 0 | 1.31 |  | 45 | [8 empty] | 593 | 106.8 |  |  | 816
149 | 65 | C | 61.2 | 22.16 | 4.18 | 3.26 | 4.89 |  | 42.5 | 420 | 168 | 0.4 | [11 empty] | 1063 | [5 empty] | 2.59 | 769 |  |  |  |  | 22.5 | 33.15 | 21.94 | 12.54 | 2.15 | 0 | [21 empty] | 0.01 | 99.76 | 0.04 | 0.01 | 0.01 |  | 0 | [8 empty] | 4100 | 71 | Hydration mechanism of composite binders containing blast furnace ferronickel slag at different curing temperatures | Jianwei Sun• Zhe Wang• Zhonghui Chen | 1063
150 | 65 | BF-15 | 61.2 | 22.16 | 4.18 | 3.26 | 4.89 |  | 42.5 | 357 | 168 | 0.4 | [11 empty] | 1063 | [5 empty] | 2.59 | 769 |  |  |  |  | 22.5 | 33.15 | 21.94 | 12.54 | 2.15 | 63 | [21 empty] | 0.01 | 99.76 | 0.04 | 0.01 | 0.01 |  | 0 | [8 empty] | 2850 | 70 |  |  | 1063
151 | 65 | BF-30 | 61.2 | 22.16 | 4.18 | 3.26 | 4.89 |  | 42.5 | 294 | 168 | 0.4 | [11 empty] | 1063 | [5 empty] | 2.59 | 769 |  |  |  |  | 22.5 | 33.15 | 21.94 | 12.54 | 2.15 | 126 | [21 empty] | 0.01 | 99.76 | 0.04 | 0.01 | 0.01 |  | 0 | [8 empty] | 2250 | 66.5 |  |  | 1063
152 | 65 | BF-45 | 61.2 | 22.16 | 4.18 | 3.26 | 4.89 |  | 42.5 | 231 | 168 | 0.4 | [11 empty] | 1063 | [5 empty] | 2.59 | 769 |  |  |  |  | 22.5 | 33.15 | 21.94 | 12.54 | 2.15 | 189 | [21 empty] | 0.01 | 99.76 | 0.04 | 0.01 | 0.01 |  | 0 | [8 empty] | 1550 | 62.5 |  |  | 1063
153 | 65 | QZ-15 | 61.2 | 22.16 | 4.18 | 3.26 | 4.89 |  | 42.5 | 357 | 168 | 0.4 | [11 empty] | 1063 | [5 empty] | 2.59 | 769 |  |  |  |  | 22.5 | 33.15 | 21.94 | 12.54 | 2.15 | 0 | [21 empty] | 0.01 | 99.76 | 0.04 | 0.01 | 0.01 |  | 63 | [8 empty] | 4250 | 61 |  |  | 1063
154 | 65 | QZ-30 | 61.2 | 22.16 | 4.18 | 3.26 | 4.89 |  | 42.5 | 294 | 168 | 0.4 | [11 empty] | 1063 | [5 empty] | 2.59 | 769 |  |  |  |  | 22.5 | 33.15 | 21.94 | 12.54 | 2.15 | 0 | [21 empty] | 0.01 | 99.76 | 0.04 | 0.01 | 0.01 |  | 126 | [8 empty] | 4900 | 50.5 |  |  | 1063
155 | 65 | QZ-45 | 61.2 | 22.16 | 4.18 | 3.26 | 4.89 |  | 42.5 | 231 | 168 | 0.4 | [11 empty] | 1063 | [5 empty] | 2.59 | 769 |  |  |  |  | 22.5 | 33.15 | 21.94 | 12.54 | 2.15 | 0 | [21 empty] | 0.01 | 99.76 | 0.04 | 0.01 | 0.01 |  | 189 | [8 empty] | 5600 | 40 |  |  | 1063
156 | 75 | PC | 63.9 | 20.2 | 4.9 | 2 | 2.8 |  |  | 400 | 160 | 0.4 | [12 empty] | 1184 | [8 empty] | 1100 |  | 1.61 | 51.8 | 26.4 | 1.17 | 13.2 | 0 | [28 empty] | 15 | [5 empty] | 4.1 |  | 3443 | 28.5 | Compressive strength and durability properties of high volume fly ash (HVFA) concretes containing ultrafine fly ash (UFFA) | Faiz U.A. Shaikh, Steve W.M. Supit | 1184
157 | 75 | FA40 | 63.9 | 20.2 | 4.9 | 2 | 2.8 |  |  | 240 | 160 | 0.67 | [12 empty] | 1184 | [8 empty] | 1100 |  | 1.61 | 51.8 | 26.4 | 1.17 | 13.2 | 160 | [28 empty] | 13 | [5 empty] | 3.16 |  | 4996 | 26 |  |  | 1184
158 | 75 | FA60 | 63.9 | 20.2 | 4.9 | 2 | 2.8 |  |  | 160 | 160 | 1 | [12 empty] | 1184 | [8 empty] | 1100 |  | 1.61 | 51.8 | 26.4 | 1.17 | 13.2 | 240 | [28 empty] | 15 | [5 empty] | 3.57 |  | 6076 | 20 |  |  | 1184
159 | 75 | UFFA8 | 63.9 | 20.2 | 4.9 | 2 | 2.8 |  |  | 368 | 160 | 0.43 | [12 empty] | 1184 | [8 empty] | 1100 |  | 0.9 | 73.4 | 17.7 | 0.6 | 4.4 |  | 32 | [27 empty] | 12 | [5 empty] | 1.28 |  | 2775 | 45 |  |  | 1184
160 | 75 | UFFA12 | 63.9 | 20.2 | 4.9 | 2 | 2.8 |  |  | 352 | 160 | 0.45 | [12 empty] | 1184 | [8 empty] | 1100 |  | 0.9 | 73.4 | 17.7 | 0.6 | 4.4 |  | 48 | [36 empty] | 42 |  |  | 1184
161 | 75 | FA32.UFFA8 | 63.9 | 20.2 | 4.9 | 2 | 2.8 |  |  | 240 | 160 | 0.67 | [12 empty] | 1184 | [8 empty] | 1100 |  | 1.61 | 51.8 | 26.4 | 1.17 | 13.2 | 128 | 32 | [27 empty] | 11 | [5 empty] | 1.6 |  | 2459 | 28 |  |  | 1184
162 | 75 | FA52.UFFA8 | 63.9 | 20.2 | 4.9 | 2 | 2.8 |  |  | 160 | 160 | 1 | [12 empty] | 1184 | [8 empty] | 1100 |  | 1.61 | 51.8 | 26.4 | 1.17 | 13.2 | 208 | 32 | [27 empty] | 13 | [5 empty] | 2.7 |  | 5617 | 20 |  |  | 1184
163 | 80 | Control | 64.49 | 21.2 | 5.51 | 0.69 | 4.09 | 3710 |  | 350 | 192.5 | 0.55 | [23 empty] | 5 | 52 | 27 | 3.5 | 10 | 0 | [21 empty] | 0.3 | 90 | 1 | 0.6 | 1 |  | 0 | 12 | [7 empty] | 6100 | 34.05 | Curing optimization for strength and durability of silica fume and fuel | M.I. Khan,Y.M. Abbas | 0
164 | 80 | C80-FA20 | 64.49 | 21.2 | 5.51 | 0.69 | 4.09 | 3710 |  | 280 | 192.5 | 0.55 | [23 empty] | 5 | 52 | 27 | 3.5 | 10 | 70 | [21 empty] | 0.3 | 90 | 1 | 0.6 | 1 |  | 0 | 10 | [7 empty] | 2250 | 28.05 | ash concretes under hot weather conditions |  | 0
165 | 80 | C70-FA30 | 64.49 | 21.2 | 5.51 | 0.69 | 4.09 | 3710 |  | 245 | 192.5 | 0.55 | [23 empty] | 5 | 52 | 27 | 3.5 | 10 | 105 | [21 empty] | 0.3 | 90 | 1 | 0.6 | 1 |  | 0 | 9.5 | [7 empty] | 1500 | 24.65 |  |  | 0
166 | 80 | C95-SF05 | 64.49 | 21.2 | 5.51 | 0.69 | 4.09 | 3710 |  | 332.5 | 192.5 | 0.55 | [23 empty] | 5 | 52 | 27 | 3.5 | 10 | 0 | [21 empty] | 0.3 | 90 | 1 | 0.6 | 1 |  | 17.5 | 10.3 | [7 empty] | 3350 | 32.6 |  |  | 0
167 | 80 | C90-SF10 | 64.49 | 21.2 | 5.51 | 0.69 | 4.09 | 3710 |  | 315 | 192.5 | 0.55 | [23 empty] | 5 | 52 | 27 | 3.5 | 10 | 0 | [21 empty] | 0.3 | 90 | 1 | 0.6 | 1 |  | 35 | 10.4 | [7 empty] | 2250 | 33.35 |  |  | 0
168 | 80 | C75-FA20-SF05 | 64.49 | 21.2 | 5.51 | 0.69 | 4.09 | 3710 |  | 262.5 | 192.5 | 0.55 | [23 empty] | 5 | 52 | 27 | 3.5 | 10 | 70 | [21 empty] | 0.3 | 90 | 1 | 0.6 | 1 |  | 17.5 | 10 | [7 empty] | 1580 | 27.7 |  |  | 0
169 | 80 | C70-FA20-SF10 | 64.49 | 21.2 | 5.51 | 0.69 | 4.09 | 3710 |  | 245 | 192.5 | 0.55 | [23 empty] | 5 | 52 | 27 | 3.5 | 10 | 70 | [21 empty] | 0.3 | 90 | 1 | 0.6 | 1 |  | 35 | 10.1 | [7 empty] | 1360 | 29.4 |  |  | 0
170 | 80 | C65-FA30-SF05 | 64.49 | 21.2 | 5.51 | 0.69 | 4.09 | 3710 |  | 227.5 | 192.5 | 0.55 | [23 empty] | 5 | 52 | 27 | 3.5 | 10 | 105 | [21 empty] | 0.3 | 90 | 1 | 0.6 | 1 |  | 17.5 | 8.5 | [7 empty] | 850 | 25 |  |  | 0
171 | 80 | C60-FA30-SF10 | 64.49 | 21.2 | 5.51 | 0.69 | 4.09 | 3710 |  | 210 | 192.5 | 0.55 | [23 empty] | 5 | 52 | 27 | 3.5 | 10 | 105 | [21 empty] | 0.3 | 90 | 1 | 0.6 | 1 |  | 35 | 9.8 | [7 empty] | 800 | 25.5 |  |  | 0
172 | 80 | Control | 64.49 | 21.2 | 5.51 | 0.69 | 4.09 | 3710 |  | 350 | 192.5 | 0.55 | [23 empty] | 5 | 52 | 27 | 3.5 | 10 | 0 | [21 empty] | 0.3 | 90 | 1 | 0.6 | 1 |  | 0 | 14.5 | [7 empty] | 4600 | 34.7 |  |  | 0
173 | 80 | C80-FA20 | 64.49 | 21.2 | 5.51 | 0.69 | 4.09 | 3710 |  | 280 | 192.5 | 0.55 | [23 empty] | 5 | 52 | 27 | 3.5 | 10 | 70 | [21 empty] | 0.3 | 90 | 1 | 0.6 | 1 |  | 0 | 16.1 | [7 empty] | 6900 | 31.2 |  |  | 0
174 | 80 | C70-FA30 | 64.49 | 21.2 | 5.51 | 0.69 | 4.09 | 3710 |  | 245 | 192.5 | 0.55 | [23 empty] | 5 | 52 | 27 | 3.5 | 10 | 105 | [21 empty] | 0.3 | 90 | 1 | 0.6 | 1 |  | 0 | 15.6 | [7 empty] | 4100 | 29.65 |  |  | 0
175 | 80 | C95-SF05 | 64.49 | 21.2 | 5.51 | 0.69 | 4.09 | 3710 |  | 332.5 | 192.5 | 0.55 | [23 empty] | 5 | 52 | 27 | 3.5 | 10 | 0 | [21 empty] | 0.3 | 90 | 1 | 0.6 | 1 |  | 17.5 | 15.8 | [7 empty] | 4150 | 32.35 |  |  | 0
176 | 80 | C90-SF10 | 64.49 | 21.2 | 5.51 | 0.69 | 4.09 | 3710 |  | 315 | 192.5 | 0.55 | [23 empty] | 5 | 52 | 27 | 3.5 | 10 | 0 | [21 empty] | 0.3 | 90 | 1 | 0.6 | 1 |  | 35 | 15.4 | [7 empty] | 2300 | 34.8 |  |  | 0
177 | 80 | C75-FA20-SF05 | 64.49 | 21.2 | 5.51 | 0.69 | 4.09 | 3710 |  | 262.5 | 192.5 | 0.55 | [23 empty] | 5 | 52 | 27 | 3.5 | 10 | 70 | [21 empty] | 0.3 | 90 | 1 | 0.6 | 1 |  | 17.5 | 16.2 | [7 empty] | 4600 | 31 |  |  | 0
178 | 80 | C70-FA20-SF10 | 64.49 | 21.2 | 5.51 | 0.69 | 4.09 | 3710 |  | 245 | 192.5 | 0.55 | [23 empty] | 5 | 52 | 27 | 3.5 | 10 | 70 | [21 empty] | 0.3 | 90 | 1 | 0.6 | 1 |  | 35 | 17.2 | [7 empty] | 3900 | 31.2 |  |  | 0
179 | 80 | C65-FA30-SF05 | 64.49 | 21.2 | 5.51 | 0.69 | 4.09 | 3710 |  | 227.5 | 192.5 | 0.55 | [23 empty] | 5 | 52 | 27 | 3.5 | 10 | 105 | [21 empty] | 0.3 | 90 | 1 | 0.6 | 1 |  | 17.5 | 16 | [7 empty] | 3950 | 26.1 |  |  | 0
180 | 80 | C60-FA30-SF10 | 64.49 | 21.2 | 5.51 | 0.69 | 4.09 | 3710 |  | 210 | 192.5 | 0.55 | [23 empty] | 5 | 52 | 27 | 3.5 | 10 | 105 | [21 empty] | 0.3 | 90 | 1 | 0.6 | 1 |  | 35 | 16.5 | [7 empty] | 2600 | 26.8 |  |  | 0
181 | 80 | Control | 64.49 | 21.2 | 5.51 | 0.69 | 4.09 | 3710 |  | 350 | 192.5 | 0.55 | [23 empty] | 5 | 52 | 27 | 3.5 | 10 | 0 | [21 empty] | 0.3 | 90 | 1 | 0.6 | 1 |  | 0 | 14.8 | [7 empty] | 5000 | 35.75 |  |  | 0
182 | 80 | C80-FA20 | 64.49 | 21.2 | 5.51 | 0.69 | 4.09 | 3710 |  | 280 | 192.5 | 0.55 | [23 empty] | 5 | 52 | 27 | 3.5 | 10 | 70 | [21 empty] | 0.3 | 90 | 1 | 0.6 | 1 |  | 0 | 15.5 | [7 empty] | 4950 | 34.25 |  |  | 0
183 | 80 | C70-FA30 | 64.49 | 21.2 | 5.51 | 0.69 | 4.09 | 3710 |  | 245 | 192.5 | 0.55 | [23 empty] | 5 | 52 | 27 | 3.5 | 10 | 105 | [21 empty] | 0.3 | 90 | 1 | 0.6 | 1 |  | 0 | 15.7 | [7 empty] | 4250 | 32.95 |  |  | 0
184 | 80 | C95-SF05 | 64.49 | 21.2 | 5.51 | 0.69 | 4.09 | 3710 |  | 332.5 | 192.5 | 0.55 | [23 empty] | 5 | 52 | 27 | 3.5 | 10 | 0 | [21 empty] | 0.3 | 90 | 1 | 0.6 | 1 |  | 17.5 | 14.8 | [7 empty] | 3850 | 33 |  |  | 0
185 | 80 | C90-SF10 | 64.49 | 21.2 | 5.51 | 0.69 | 4.09 | 3710 |  | 315 | 192.5 | 0.55 | [23 empty] | 5 | 52 | 27 | 3.5 | 10 | 0 | [21 empty] | 0.3 | 90 | 1 | 0.6 | 1 |  | 35 | 15.7 | [7 empty] | 2300 | 33.6 |  |  | 0
186 | 80 | C75-FA20-SF05 | 64.49 | 21.2 | 5.51 | 0.69 | 4.09 | 3710 |  | 262.5 | 192.5 | 0.55 | [23 empty] | 5 | 52 | 27 | 3.5 | 10 | 70 | [21 empty] | 0.3 | 90 | 1 | 0.6 | 1 |  | 17.5 | 16 | [7 empty] | 3650 | 34 |  |  | 0
187 | 80 | C70-FA20-SF10 | 64.49 | 21.2 | 5.51 | 0.69 | 4.09 | 3710 |  | 245 | 192.5 | 0.55 | [23 empty] | 5 | 52 | 27 | 3.5 | 10 | 70 | [21 empty] | 0.3 | 90 | 1 | 0.6 | 1 |  | 35 | 16.5 | [7 empty] | 2300 | 32.3 |  |  | 0
188 | 80 | C65-FA30-SF05 | 64.49 | 21.2 | 5.51 | 0.69 | 4.09 | 3710 |  | 227.5 | 192.5 | 0.55 | [23 empty] | 5 | 52 | 27 | 3.5 | 10 | 105 | [21 empty] | 0.3 | 90 | 1 | 0.6 | 1 |  | 17.5 | 16.2 | [7 empty] | 4100 | 27.3 |  |  | 0
189 | 80 | C60-FA30-SF10 | 64.49 | 21.2 | 5.51 | 0.69 | 4.09 | 3710 |  | 210 | 192.5 | 0.55 | [23 empty] | 5 | 52 | 27 | 3.5 | 10 | 105 | [21 empty] | 0.3 | 90 | 1 | 0.6 | 1 |  | 35 | 16.3 | [7 empty] | 2100 | 27.6 |  |  | 0
190 | 80 | Control | 64.49 | 21.2 | 5.51 | 0.69 | 4.09 | 3710 |  | 350 | 192.5 | 0.55 | [23 empty] | 5 | 52 | 27 | 3.5 | 10 | 0 | [21 empty] | 0.3 | 90 | 1 | 0.6 | 1 |  | 0 | 14.8 | [7 empty] | 4250 | 36.25 |  |  | 0
191 | 80 | C80-FA20 | 64.49 | 21.2 | 5.51 | 0.69 | 4.09 | 3710 |  | 280 | 192.5 | 0.55 |  | 0.5 | [21 empty] | 5 | 52 | 27 | 3.5 | 10 | 70 | [21 empty] | 0.3 | 90 | 1 | 0.6 | 1 |  | 0 | 15.5 | [7 empty] | 4200 | 35.15 |  |  | 0
192 | 80 | C70-FA30 | 64.49 | 21.2 | 5.51 | 0.69 | 4.09 | 3710 |  | 245 | 192.5 | 0.55 |  | 0.4 | [21 empty] | 5 | 52 | 27 | 3.5 | 10 | 105 | [21 empty] | 0.3 | 90 | 1 | 0.6 | 1 |  | 0 | 15.3 | [7 empty] | 3850 | 34.75 |  |  | 0
193 | 80 | C95-SF05 | 64.49 | 21.2 | 5.51 | 0.69 | 4.09 | 3710 |  | 332.5 | 192.5 | 0.55 |  | 0.54 | [21 empty] | 5 | 52 | 27 | 3.5 | 10 | 0 | [21 empty] | 0.3 | 90 | 1 | 0.6 | 1 |  | 17.5 | 15 | [7 empty] | 3800 | 32.1 |  |  | 0
194 | 80 | C90-SF10 | 64.49 | 21.2 | 5.51 | 0.69 | 4.09 | 3710 |  | 315 | 192.5 | 0.55 | [23 empty] | 5 | 52 | 27 | 3.5 | 10 | 0 | [21 empty] | 0.3 | 90 | 1 | 0.6 | 1 |  | 35 | 15.4 | [7 empty] | 2100 | 33.9 |  |  | 0
195 | 80 | C75-FA20-SF05 | 64.49 | 21.2 | 5.51 | 0.69 | 4.09 | 3710 |  | 262.5 | 192.5 | 0.55 | [23 empty] | 5 | 52 | 27 | 3.5 | 10 | 70 | [21 empty] | 0.3 | 90 | 1 | 0.6 | 1 |  | 17.5 | 15.4 | [7 empty] | 3300 | 36.3 |  |  | 0
196 | 80 | C70-FA20-SF10 | 64.49 | 21.2 | 5.51 | 0.69 | 4.09 | 3710 |  | 245 | 192.5 | 0.55 | [23 empty] | 5 | 52 | 27 | 3.5 | 10 | 70 | [21 empty] | 0.3 | 90 | 1 | 0.6 | 1 |  | 35 | 16 | [7 empty] | 2300 | 33.9 |  |  | 0
197 | 80 | C65-FA30-SF05 | 64.49 | 21.2 | 5.51 | 0.69 | 4.09 | 3710 |  | 227.5 | 192.5 | 0.55 | [23 empty] | 5 | 52 | 27 | 3.5 | 10 | 105 | [21 empty] | 0.3 | 90 | 1 | 0.6 | 1 |  | 17.5 | 15.7 | [7 empty] | 2800 | 27.7 |  |  | 0
198 | 80 | C60-FA30-SF10 | 64.49 | 21.2 | 5.51 | 0.69 | 4.09 | 3710 |  | 210 | 192.5 | 0.55 | [23 empty] | 5 | 52 | 27 | 3.5 | 10 | 105 | [21 empty] | 0.3 | 90 | 1 | 0.6 | 1 |  | 35 | 16.3 | [7 empty] | 2200 | 28.6 |  |  | 0
199 | 80 | Control | 64.49 | 21.2 | 5.51 | 0.69 | 4.09 | 3710 |  | 350 | 192.5 | 0.55 | [23 empty] | 5 | 52 | 27 | 3.5 | 10 | 0 | [21 empty] | 0.3 | 90 | 1 | 0.6 | 1 |  | 0 | 15 | [7 empty] | 4900 | 38.05 |  |  | 0
200 | 80 | C80-FA20 | 64.49 | 21.2 | 5.51 | 0.69 | 4.09 | 3710 |  | 280 | 192.5 | 0.55 | [23 empty] | 5 | 52 | 27 | 3.5 | 10 | 70 | [21 empty] | 0.3 | 90 | 1 | 0.6 | 1 |  | 0 | 15.3 | [7 empty] | 4700 | 35.4 |  |  | 0
201 | 80 | C70-FA30 | 64.49 | 21.2 | 5.51 | 0.69 | 4.09 | 3710 |  | 245 | 192.5 | 0.55 | [23 empty] | 5 | 52 | 27 | 3.5 | 10 | 105 | [21 empty] | 0.3 | 90 | 1 | 0.6 | 1 |  | 0 | 14.8 | [7 empty] | 3200 | 34.3 |  |  | 0
202 | 80 | C95-SF05 | 64.49 | 21.2 | 5.51 | 0.69 | 4.09 | 3710 |  | 332.5 | 192.5 | 0.55 | [23 empty] | 5 | 52 | 27 | 3.5 | 10 | 0 | [21 empty] | 0.3 | 90 | 1 | 0.6 | 1 |  | 17.5 | 14.3 | [7 empty] | 3350 | 32.05 |  |  | 0
203 | 80 | C90-SF10 | 64.49 | 21.2 | 5.51 | 0.69 | 4.09 | 3710 |  | 315 | 192.5 | 0.55 | [23 empty] | 5 | 52 | 27 | 3.5 | 10 | 0 | [21 empty] | 0.3 | 90 | 1 | 0.6 | 1 |  | 35 | 14 | [7 empty] | 2000 | 33.75 |  |  | 0
204 | 80 | C75-FA20-SF05 | 64.49 | 21.2 | 5.51 | 0.69 | 4.09 | 3710 |  | 262.5 | 192.5 | 0.55 | [23 empty] | 5 | 52 | 27 | 3.5 | 10 | 70 | [21 empty] | 0.3 | 90 | 1 | 0.6 | 1 |  | 17.5 | 16 | [7 empty] | 3000 | 37.1 |  |  | 0
205 | 80 | C70-FA20-SF10 | 64.49 | 21.2 | 5.51 | 0.69 | 4.09 | 3710 |  | 245 | 192.5 | 0.55 | [23 empty] | 5 | 52 | 27 | 3.5 | 10 | 70 | [21 empty] | 0.3 | 90 | 1 | 0.6 | 1 |  | 35 | 16.3 | [7 empty] | 2750 | 34.4 |  |  | 0
206 | 80 | C65-FA30-SF05 | 64.49 | 21.2 | 5.51 | 0.69 | 4.09 | 3710 |  | 227.5 | 192.5 | 0.55 | [23 empty] | 5 | 52 | 27 | 3.5 | 10 | 105 | [21 empty] | 0.3 | 90 | 1 | 0.6 | 1 |  | 17.5 | 15.8 | [7 empty] | 3100 | 28.8 |  |  | 0
207 | 80 | C60-FA30-SF10 | 64.49 | 21.2 | 5.51 | 0.69 | 4.09 | 3710 |  | 210 | 192.5 | 0.55 | [23 empty] | 5 | 52 | 27 | 3.5 | 10 | 105 | [21 empty] | 0.3 | 90 | 1 | 0.6 | 1 |  | 35 | 15.7 | [7 empty] | 1500 | 29.7 |  |  | 0
208 | 91 | 1 0 | 65.11 | 19.44 | 4.73 | 1.2 | 3.86 |  |  | 280 | 182 | 0.65 |  | 0.5 |  |  |  | 499 |  |  | 749 | [9 empty] | 760 | [9 empty] | 0 | [36 empty] | 3285 | 29.9 | Performance evaluation of concretes having different supplementary cementitious material dosages belonging to different strength ranges | B.S. Dhanya， | 1248
209 | 91 | 2 30% Slag A | 65.11 | 19.44 | 4.73 | 1.2 | 3.86 |  |  | 280 | 182 | 0.65 |  | 0.4 |  |  |  | 499 |  |  | 749 | [9 empty] | 760 | [9 empty] | 0 |  |  | 35.61 | 33.82 | 17.38 | 8.03 | 1.04 | 84 | [28 empty] | 1220 | 28.2 |  |  | 1248
210 | 91 | 3 30% Slag B | 65.11 | 19.44 | 4.73 | 1.2 | 3.86 |  |  | 280 | 182 | 0.65 |  | 0.54 |  |  |  | 499 |  |  | 749 | [9 empty] | 760 | [9 empty] | 0 |  |  | 31.46 | 32.38 | 21.06 | 8.57 | 1.87 | 84 | [28 empty] | 1885 | 28.7 |  |  | 1248
211 | 91 | 4 30% Class F fly ash | 65.11 | 19.44 | 4.73 | 1.2 | 3.86 |  |  | 280 | 182 | 0.65 |  | 0.67 |  |  |  | 499 |  |  | 749 | [9 empty] | 760 |  |  |  |  | 1.28 | 59.32 | 29.95 | 0.61 | 4.32 | 84 | [36 empty] | 3180 | 21.3 |  |  | 1248
212 | 91 | 5 0 | 65.11 | 19.44 | 4.73 | 1.2 | 3.86 |  |  | 340 | 187 | 0.55 |  | 0 |  |  |  | 483 |  |  | 725 | [9 empty] | 735 | [9 empty] | 0 | [36 empty] | 4465 | 42.9 |  |  | 1208
213 | 91 | 6 15% Slag A | 65.11 | 19.44 | 4.73 | 1.2 | 3.86 |  |  | 340 | 187 | 0.55 |  | 0.24 |  |  |  | 483 |  |  | 725 | [9 empty] | 735 | [9 empty] | 0 |  |  | 35.61 | 33.82 | 17.38 | 8.03 | 1.04 | 51 | [28 empty] | 2400 | 36 |  |  | 1208
214 | 91 | 7 15% Slag B | 65.11 | 19.44 | 4.73 | 1.2 | 3.86 |  |  | 340 | 187 | 0.55 |  | 0.98 |  |  |  | 483 |  |  | 725 | [9 empty] | 735 | [9 empty] | 0 |  |  | 31.46 | 32.38 | 21.06 | 8.57 | 1.87 | 51 | [28 empty] | 2570 | 44.5 |  |  | 1208
215 | 91 | 8 15% Class F fly ash | 65.11 | 19.44 | 4.73 | 1.2 | 3.86 |  |  | 340 | 187 | 0.55 |  | 0.01 |  |  |  | 483 |  |  | 725 | [9 empty] | 735 |  |  |  |  | 1.28 | 59.32 | 29.95 | 0.61 | 4.32 | 51 | [36 empty] | 2690 | 39.9 |  |  | 1208
216 | 91 | 9 15% Class C fly ash | 65.11 | 19.44 | 4.73 | 1.2 | 3.86 |  |  | 340 | 187 | 0.55 |  | 0.04 |  |  |  | 483 |  |  | 725 | [9 empty] | 735 |  |  |  |  | 13.76 | 39.89 | 31.46 | 2.28 | 6.17 | 51 | [36 empty] | 4250 | 41.3 |  |  | 1208
217 | 91 | 10 0 | 65.11 | 19.44 | 4.73 | 1.2 | 3.86 |  |  | 310 | 186 | 0.6 |  | 0.07 |  |  |  | 491 |  |  | 736 | [9 empty] | 747 | [9 empty] | 0 | [36 empty] | 4030 | 32.4 |  |  | 1227
218 | 91 | 11 15% Slag A | 65.11 | 19.44 | 4.73 | 1.2 | 3.86 |  |  | 310 | 186 | 0.6 |  | 0.37 |  |  |  | 491 |  |  | 736 | [9 empty] | 747 | [12 empty] | 35.61 | 33.82 | 17.38 | 8.03 | 1.04 | 46.5 | [28 empty] | 2400 | 36 |  |  | 1227
219 | 91 | 12 15% Slag B | 65.11 | 19.44 | 4.73 | 1.2 | 3.86 |  |  | 310 | 186 | 0.6 |  | 0.26 |  |  |  | 491 |  |  | 736 | [9 empty] | 747 | [12 empty] | 31.46 | 32.38 | 21.06 | 8.57 | 1.87 | 46.5 | [28 empty] | 3460 | 38.6 |  |  | 1227
220 | 91 | 13 15% Class F fly ash | 65.11 | 19.44 | 4.73 | 1.2 | 3.86 |  |  | 310 | 186 | 0.6 |  | 0.13 |  |  |  | 491 |  |  | 736 | [9 empty] | 747 |  |  |  |  | 1.28 | 59.32 | 29.95 | 0.61 | 4.32 | 46.5 | [36 empty] | 1885 | 38.9 |  |  | 1227
221 | 91 | 14 15% Class C fly ash | 65.11 | 19.44 | 4.73 | 1.2 | 3.86 |  |  | 310 | 186 | 0.6 |  | 0.2 |  |  |  | 491 |  |  | 736 | [9 empty] | 747 |  |  |  |  | 13.76 | 39.89 | 31.46 | 2.28 | 6.17 | 46.5 | [36 empty] | 3305 | 31.7 |  |  | 1227
222 | 91 | 15 0 | 65.11 | 19.44 | 4.73 | 1.2 | 3.86 |  |  | 310 | 155 | 0.5 |  | 2.97 |  |  |  | 498 |  |  | 748 | [9 empty] | 759 | [46 empty] | 2720 | 43.8 |  |  | 1246
223 | 91 | 16 15% Slag A | 65.11 | 19.44 | 4.73 | 1.2 | 3.86 |  |  | 310 | 155 | 0.5 |  | 3.35 |  |  |  | 498 |  |  | 748 | [9 empty] | 759 | [12 empty] | 35.61 | 33.82 | 17.38 | 8.03 | 1.04 | 46.5 | [28 empty] | 1795 | 44.7 |  |  | 1246
224 | 91 | 17 15% Slag B | 65.11 | 19.44 | 4.73 | 1.2 | 3.86 |  |  | 310 | 155 | 0.5 |  | 3.57 |  |  |  | 498 |  |  | 748 | [9 empty] | 759 | [12 empty] | 31.46 | 32.38 | 21.06 | 8.57 | 1.87 | 46.5 | [28 empty] | 2460 | 49.2 |  |  | 1246
225 | 91 | 18 30% Slag B | 65.11 | 19.44 | 4.73 | 1.2 | 3.86 |  |  | 310 | 155 | 0.5 |  | 3.83 |  |  |  | 498 |  |  | 748 | [9 empty] | 759 | [12 empty] | 31.46 | 32.38 | 21.06 | 8.57 | 1.87 | 93 | [28 empty] | 1720 | 44.7 |  |  | 1246
226 | 91 | 19 50% Slag B | 65.11 | 19.44 | 4.73 | 1.2 | 3.86 |  |  | 310 | 155 | 0.5 |  | 4.39 |  |  |  | 498 |  |  | 748 | [9 empty] | 759 | [12 empty] | 31.46 | 32.38 | 21.06 | 8.57 | 1.87 | 155 | [28 empty] | 475 | 50.4 |  |  | 1246
227 | 91 | 20 15% Class F fly ash | 65.11 | 19.44 | 4.73 | 1.2 | 3.86 |  |  | 310 | 155 | 0.5 |  | 0.37 |  |  |  | 498 |  |  | 748 | [9 empty] | 759 |  |  |  |  | 1.28 | 59.32 | 29.95 | 0.61 | 4.32 | 46.5 | [36 empty] | 1570 | 46.1 |  |  | 1246
228 | 91 | 21 30% Class F fly ash | 65.11 | 19.44 | 4.73 | 1.2 | 3.86 |  |  | 310 | 155 | 0.5 |  | 3.75 |  |  |  | 498 |  |  | 748 | [9 empty] | 759 |  |  |  |  | 1.28 | 59.32 | 29.95 | 0.61 | 4.32 | 93 | [36 empty] | 1010 | 35.2 |  |  | 1246
229 | 91 | 22 50% Class F fly ash | 65.11 | 19.44 | 4.73 | 1.2 | 3.86 |  |  | 310 | 155 | 0.5 |  | 2.38 |  |  |  | 498 |  |  | 748 | [9 empty] | 759 |  |  |  |  | 1.28 | 59.32 | 29.95 | 0.61 | 4.32 | 155 | [36 empty] | 720 | 23.2 |  |  | 1246
230 | 91 | 23 15% Class C fly ash | 65.11 | 19.44 | 4.73 | 1.2 | 3.86 |  |  | 310 | 155 | 0.5 |  | 0.34 |  |  |  | 498 |  |  | 748 | [9 empty] | 759 |  |  |  |  | 13.76 | 39.89 | 31.46 | 2.28 | 6.17 | 46.5 | [36 empty] | 2490 | 41.1 |  |  | 1246
231 | 91 | 24 30% Class C fly ash | 65.11 | 19.44 | 4.73 | 1.2 | 3.86 |  |  | 310 | 155 | 0.5 |  | 0.5 |  |  |  | 498 |  |  | 748 | [9 empty] | 759 |  |  |  |  | 13.76 | 39.89 | 31.46 | 2.28 | 6.17 | 93 | [36 empty] | 2885 | 37.9 |  |  | 1246
232 | 91 | 25 0 | 65.11 | 19.44 | 4.73 | 1.2 | 3.86 |  |  | 380 | 152 | 0.4 |  | 2.28 |  |  |  | 482 |  |  | 723 | [9 empty] | 733 | [46 empty] | 1515 | 70.5 |  |  | 1205
233 | 91 | 26 15% Slag B | 65.11 | 19.44 | 4.73 | 1.2 | 3.86 |  |  | 380 | 152 | 0.4 |  | 2.1 |  |  |  | 482 |  |  | 723 | [9 empty] | 733 | [12 empty] | 31.46 | 32.38 | 21.06 | 8.57 | 1.87 | 57 | [28 empty] | 1340 | 65.7 |  |  | 1205
234 | 91 | 27 30% Slag B | 65.11 | 19.44 | 4.73 | 1.2 | 3.86 |  |  | 380 | 152 | 0.4 |  | 2 |  |  |  | 482 |  |  | 723 | [9 empty] | 733 | [12 empty] | 31.46 | 32.38 | 21.06 | 8.57 | 1.87 | 114 | [28 empty] | 975 | 66.2 |  |  | 1205
235 | 91 | 28 50% Slag B | 65.11 | 19.44 | 4.73 | 1.2 | 3.86 |  |  | 380 | 152 | 0.4 |  | 2.28 |  |  |  | 482 |  |  | 723 | [9 empty] | 733 | [12 empty] | 31.46 | 32.38 | 21.06 | 8.57 | 1.87 | 190 | [28 empty] | 390 | 59.1 |  |  | 1205
236 | 91 | 29 15% Class F fly ash | 65.11 | 19.44 | 4.73 | 1.2 | 3.86 |  |  | 380 | 152 | 0.4 |  | 2.1 |  |  |  | 482 |  |  | 723 | [9 empty] | 733 |  |  |  |  | 1.28 | 59.32 | 29.95 | 0.61 | 4.32 | 57 | [36 empty] | 1910 | 53.1 |  |  | 1205
237 | 91 | 30 30% Class F fly ash | 65.11 | 19.44 | 4.73 | 1.2 | 3.86 |  |  | 380 | 152 | 0.4 |  | 1.5 |  |  |  | 482 |  |  | 723 | [9 empty] | 733 |  |  |  |  | 1.28 | 59.32 | 29.95 | 0.61 | 4.32 | 114 | [36 empty] | 1555 | 41.7 |  |  | 1205
238 | 91 | 31 50% Class F fly ash | 65.11 | 19.44 | 4.73 | 1.2 | 3.86 |  |  | 380 | 152 | 0.4 |  | 2.28 |  |  |  | 482 |  |  | 723 | [9 empty] | 733 |  |  |  |  | 1.28 | 59.32 | 29.95 | 0.61 | 4.32 | 190 | [36 empty] | 1000 | 36.6 |  |  | 1205
239 | 91 | 32 0 | 65.11 | 19.44 | 4.73 | 1.2 | 3.86 |  |  | 300 | 150 | 0.5 |  | 2.52 |  |  |  | 502 |  |  | 753 | [9 empty] | 764 | [46 empty] | 3259 | 46.1 |  |  | 1255
240 | 91 | 33 0 | 65.11 | 19.44 | 4.73 | 1.2 | 3.86 |  |  | 300 | 165 | 0.55 |  | 1.58 |  |  |  | 498 |  |  | 748 | [9 empty] | 759 | [46 empty] | 4200 | 50.8 |  |  | 1246
241 | 91 | 34 0 | 65.11 | 19.44 | 4.73 | 1.2 | 3.86 |  |  | 320 | 144 | 0.45 |  | 3.3 |  |  |  | 499 |  |  | 748 | [9 empty] | 759 | [46 empty] | 2735 | 48.4 |  |  | 1247
242 | 91 | 35 0 | 65.11 | 19.44 | 4.73 | 1.2 | 3.86 |  |  | 340 | 153 | 0.45 |  | 2.45 |  |  |  | 492 |  |  | 737 | [9 empty] | 748 | [46 empty] | 3130 | 47.8 |  |  | 1229
243 | 91 | 36 0 | 65.11 | 19.44 | 4.73 | 1.2 | 3.86 |  |  | 340 | 136 | 0.4 |  | 5.71 |  |  |  | 496 |  |  | 744 | [9 empty] | 755 | [46 empty] | 2225 | 47.5 |  |  | 1240
244 | 91 | 37 0 | 65.11 | 19.44 | 4.73 | 1.2 | 3.86 |  |  | 360 | 144 | 0.4 |  | 2.16 |  |  |  | 489 |  |  | 733 | [9 empty] | 744 | [46 empty] | 2770 | 54.1 |  |  | 1222
245 | 91 | 38 0 | 65.11 | 19.44 | 4.73 | 1.2 | 3.86 |  |  | 400 | 160 | 0.4 |  | 2.88 |  |  |  | 475 |  |  | 712 | [9 empty] | 723 | [46 empty] | 2135 | 48.9 |  |  | 1187
246 | 93 | S1 | 62.28 | 21.08 | 5.47 | 1.73 | 3.96 |  | 42.5 | 380.9 | 160 | 0.42 | 0.25 | 1.5 | [21 empty] | 2.93 | 65.7 | 20.63 | 2.25 | 4.65 | 0 | [27 empty] | 0 | [8 empty] | 1780.45 | 43.35 | Grey target decision analysis of optimum mixing ratio of LWAS based on the comprehensive performance | Hesong Jin,Haiyan Xu,Shiyu Yang | 0
247 | 93 | S2 | 62.28 | 21.08 | 5.47 | 1.73 | 3.96 |  | 42.5 | 340.4 | 160 | 0.47 | 0.25 | 1.5 | [21 empty] | 2.93 | 65.7 | 20.63 | 2.25 | 4.65 | 15 | [27 empty] | 5 | [8 empty] | 677.25 | 38.2 |  |  | 0
248 | 93 | S3 | 62.28 | 21.08 | 5.47 | 1.73 | 3.96 |  | 42.5 | 307.7 | 160 | 0.52 | 0.25 | 1.5 | [21 empty] | 2.93 | 65.7 | 20.63 | 2.25 | 4.65 | 30 | [27 empty] | 10 | [8 empty] | 3645.53 | 28.66 |  |  | 0
249 | 93 | S4 | 62.28 | 21.08 | 5.47 | 1.73 | 3.96 |  | 42.5 | 428.6 | 180 | 0.42 | 0.25 | 1.5 | [21 empty] | 2.93 | 65.7 | 20.63 | 2.25 | 4.65 | 30 | [27 empty] | 5 | [8 empty] | 796.88 | 36.72 |  |  | 0
250 | 93 | S5 | 62.28 | 21.08 | 5.47 | 1.73 | 3.96 |  | 42.5 | 382.9 | 180 | 0.47 | 0.25 | 1.5 | [21 empty] | 2.93 | 65.7 | 20.63 | 2.25 | 4.65 | 0 | [27 empty] | 10 | [8 empty] | 5264.61 | 41.5 |  |  | 0
251 | 93 | S6 | 62.28 | 21.08 | 5.47 | 1.73 | 3.96 |  | 42.5 | 346.2 | 180 | 0.52 | 0.25 | 1.5 | [21 empty] | 2.93 | 65.7 | 20.63 | 2.25 | 4.65 | 15 | [27 empty] | 0 | [8 empty] | 4701.31 | 34.64 |  |  | 0
252 | 93 | S7 | 62.28 | 21.08 | 5.47 | 1.73 | 3.96 |  | 42.5 | 476.2 | 200 | 0.42 | 0.25 | 1.5 | [21 empty] | 2.93 | 65.7 | 20.63 | 2.25 | 4.65 | 15 | [27 empty] | 10 | [8 empty] | 441.96 | 41.47 |  |  | 0
253 | 93 | S8 | 62.28 | 21.08 | 5.47 | 1.73 | 3.96 |  | 42.5 | 425.5 | 200 | 0.47 | 0.25 | 1.5 | [21 empty] | 2.93 | 65.7 | 20.63 | 2.25 | 4.65 | 30 | [27 empty] | 0 | [8 empty] | 1735.63 | 31.74 |  |  | 0
254 | 93 | S9 | 62.28 | 21.08 | 5.47 | 1.73 | 3.96 |  | 42.5 | 384.6 | 200 | 0.52 | 0.25 | 1.5 | [21 empty] | 2.93 | 65.7 | 20.63 | 2.25 | 4.65 | 0 | [27 empty] | 5 | [8 empty] | 4881.99 | 34.35 |  |  | 0
305 | 98 | H28 | 52.68 | 27.07 | 9.14 | 5.13 | 1.96 |  | 46 | 400 | 145 | 0.36 |  | 1 | [6 empty] | 1005 | [9 empty] | 839 | [38 empty] | 14.03 | [5 empty] | 3.068 |  |  | 38.17 | Effect of curing environments on strength, porosity and chloride ingress resistance of blast furnace slag cement concretes: A construction site study | How-Ji Chen,Shao-Siang Huang,Chao-Wei Tang,M.A.Malek | 1005
306 | 98 | HS34 | 52.68 | 27.07 | 9.14 | 5.13 | 1.96 |  | 46 | 475 | 160 | 0.34 |  | 1.5 | [6 empty] | 839 | [9 empty] | 898 | [38 empty] | 9.32 | [5 empty] | 1.776 |  |  | 40.92 |  |  | 839
307 | 98 | H34 | 52.68 | 27.07 | 9.14 | 5.13 | 1.96 |  | 46 | 455 | 150 | 0.33 |  | 1 | [6 empty] | 971 | [9 empty] | 808 | [38 empty] | 10.66 | [5 empty] | 2.831 |  |  | 42.88 |  |  | 971
308 | 98 | O28 | 64.03 | 20.88 | 5.29 | 1.24 | 3.21 |  | 42 | 400 | 145 | 0.36 |  | 1 | [6 empty] | 1005 | [9 empty] | 853 | [38 empty] | 14.51 | [5 empty] | 1.199 |  |  | 45.72 |  |  | 1005
309 | 98 | OS34 | 64.03 | 20.88 | 5.29 | 1.24 | 3.21 |  | 42 | 475 | 160 | 0.34 |  | 1.5 | [6 empty] | 839 | [9 empty] | 915 | [38 empty] | 11.69 | [5 empty] | 9.273 |  |  | 43.22 |  |  | 839
310 | 98 | O34 | 64.03 | 20.88 | 5.29 | 1.24 | 3.21 |  | 42 | 455 | 150 | 0.33 |  | 1 | [6 empty] | 971 | [9 empty] | 824 | [38 empty] | 10.31 | [5 empty] | 9.688 |  |  | 45.47 |  |  | 971
311 | 98 | H28 | 52.68 | 27.07 | 9.14 | 5.13 | 1.96 |  | 46 | 400 | 145 | 0.36 |  | 1 | [6 empty] | 1005 | [9 empty] | 839 | [38 empty] | 15.52 | [8 empty] | 35.43 |  |  | 1005
312 | 98 | HS34 | 52.68 | 27.07 | 9.14 | 5.13 | 1.96 |  | 46 | 475 | 160 | 0.34 |  | 1.5 | [6 empty] | 839 | [9 empty] | 898 | [38 empty] | 11.29 | [8 empty] | 38.56 |  |  | 839
313 | 98 | H34 | 52.68 | 27.07 | 9.14 | 5.13 | 1.96 |  | 46 | 455 | 150 | 0.33 |  | 1 | [6 empty] | 971 | [9 empty] | 808 | [38 empty] | 11.35 | [8 empty] | 42.29 |  |  | 971
314 | 98 | O28 | 64.03 | 20.88 | 5.29 | 1.24 | 3.21 |  | 42 | 400 | 145 | 0.36 |  | 1 | [6 empty] | 1005 | [9 empty] | 853 | [38 empty] | 16.26 | [8 empty] | 39.49 |  |  | 1005
315 | 98 | OS34 | 64.03 | 20.88 | 5.29 | 1.24 | 3.21 |  | 42 | 475 | 160 | 0.34 |  | 1.5 | [6 empty] | 839 | [9 empty] | 915 | [38 empty] | 11.85 | [8 empty] | 38.12 |  |  | 839
316 | 98 | O34 | 64.03 | 20.88 | 5.29 | 1.24 | 3.21 |  | 42 | 455 | 150 | 0.33 |  | 1 | [6 empty] | 971 | [9 empty] | 824 | [38 empty] | 11.14 | [8 empty] | 42.29 |  |  | 971
317 | 100 | M1 | 70.46 | 16.16 | 3.67 | 0.73 | 4.77 |  | 54 | 309 | 169.95 | 0.55 |  | 0.6 | [8 empty] | 1054 | [7 empty] | 843 | [31 empty] | 0.91 | 94.25 | 0.38 | 0.42 | 0.4 |  |  | 8.27 | [7 empty] | 2150 | 38.27 | Investigation on micronized biomass silica as a sustainable material | J. Prameetthaa, B.H. Bharatkumar | 1054
318 | 100 | M2 | 70.46 | 16.16 | 3.67 | 0.73 | 4.77 |  | 54 | 309 | 169.95 | 0.55 |  | 0.7 | [8 empty] | 953 | [7 empty] | 843 | [31 empty] | 0.91 | 94.25 | 0.38 | 0.42 | 0.4 |  |  | 10 | [7 empty] | 2910 | 33.26 |  |  | 953
319 | 100 | M3 | 70.46 | 16.16 | 3.67 | 0.73 | 4.77 |  | 54 | 309 | 169.95 | 0.55 |  | 0.7 | [8 empty] | 1027 | [7 empty] | 843 | [31 empty] | 0.91 | 94.25 | 0.38 | 0.42 | 0.4 |  |  | 9.68 | [7 empty] | 2750 | 35.6 |  |  | 1027
320 | 100 | M4 | 70.46 | 16.16 | 3.67 | 0.73 | 4.77 |  | 54 | 284 | 156.2 | 0.55 |  | 0.9 | [8 empty] | 1027 | [7 empty] | 843 | [31 empty] | 0.91 | 94.25 | 0.38 | 0.42 | 0.4 |  |  | 9.43 | [7 empty] | 2500 | 39.39 |  |  | 1027
321 | 100 | M5 | 70.46 | 16.16 | 3.67 | 0.73 | 4.77 |  | 54 | 340 | 170 | 0.5 |  | 0.7 | [8 empty] | 1058 | [7 empty] | 813 | [31 empty] | 0.91 | 94.25 | 0.38 | 0.42 | 0.4 |  |  | 7.97 | [7 empty] | 1750 | 45.86 |  |  | 1058
322 | 100 | M6 | 70.46 | 16.16 | 3.67 | 0.73 | 4.77 |  | 54 | 340 | 170 | 0.5 |  | 0.8 | [8 empty] | 1031 | [7 empty] | 813 | [31 empty] | 0.91 | 94.25 | 0.38 | 0.42 | 0.4 |  |  | 9.45 | [7 empty] | 2340 | 39.12 |  |  | 1031
323 | 100 | M7 | 70.46 | 16.16 | 3.67 | 0.73 | 4.77 |  | 54 | 313 | 156.5 | 0.5 |  | 0.9 | [8 empty] | 1031 | [7 empty] | 813 | [31 empty] | 0.91 | 94.25 | 0.38 | 0.42 | 0.4 |  |  | 8.86 | [7 empty] | 2940 | 43.06 |  |  | 1031
324 | 100 | M8 | 70.46 | 16.16 | 3.67 | 0.73 | 4.77 |  | 54 | 378 | 170.1 | 0.45 |  | 0.8 | [8 empty] | 1059 | [7 empty] | 781 | [31 empty] | 0.91 | 94.25 | 0.38 | 0.42 | 0.4 |  |  | 7.38 | [7 empty] | 1430 | 50.49 |  |  | 1059
325 | 100 | M9 | 70.46 | 16.16 | 3.67 | 0.73 | 4.77 |  | 54 | 378 | 170.1 | 0.45 |  | 0.9 | [8 empty] | 1036 | [7 empty] | 781 | [31 empty] | 0.91 | 94.25 | 0.38 | 0.42 | 0.4 |  |  | 9.17 | [7 empty] | 1920 | 45.29 |  |  | 1036
326 | 100 | M10 | 70.46 | 16.16 | 3.67 | 0.73 | 4.77 |  | 54 | 348 | 156.6 | 0.45 |  | 1 | [8 empty] | 1036 | [7 empty] | 781 | [31 empty] | 0.91 | 94.25 | 0.38 | 0.42 | 0.4 |  |  | 6.53 | [7 empty] | 1630 | 49.18 |  |  | 1036
327 | 106 | CTL0.5 | 65.3 | 20.8 | 4.3 | 2.17 | 2.2 | 3200 |  | 375 | 187.5 | 0.5 |  | 0 |  |  |  |  | 785 | [11 empty] | 959 | [12 empty] | 34.8 | 37.5 | 6.4 | 8.6 | 0.51 | 0 | [26 empty] | 18 |  | 5160 | 44 | Studying effects of low-reactivity GGBFS on chloride resistance of conventional and high strength concretes | A. A. Ramezanianpour . A. Kazemian . M. A. Moghaddam . F. Moodi . A. M. Ramezanianpour | 785
328 | 106 | CTL0.4 | 65.3 | 20.8 | 4.3 | 2.17 | 2.2 | 3200 |  | 375 | 150 | 0.4 |  | 0.36 |  |  |  |  | 828 | [11 empty] | 1012 | [12 empty] | 34.8 | 37.5 | 6.4 | 8.6 | 0.51 | 0 | [26 empty] | 16.2 |  | 4244 | 51 |  |  | 828
329 | 106 | CTL0.35 | 65.3 | 20.8 | 4.3 | 2.17 | 2.2 | 3200 |  | 375 | 131.25 | 0.35 |  | 0.52 |  |  |  |  | 850 | [11 empty] | 1038 | [12 empty] | 34.8 | 37.5 | 6.4 | 8.6 | 0.51 | 0 | [26 empty] | 13.9 |  | 4349 | 60.5 |  |  | 850
330 | 106 | S1-0.5(20) | 65.3 | 20.8 | 4.3 | 2.17 | 2.2 | 3200 |  | 300 | 150 | 0.5 |  | 0 |  |  |  |  | 782 | [11 empty] | 955 | [12 empty] | 34.8 | 37.5 | 6.4 | 8.6 | 0.51 | 75 | [26 empty] | 17.9 |  | 3690 | 38 |  |  | 782
331 | 106 | S1-0.4(20) | 65.3 | 20.8 | 4.3 | 2.17 | 2.2 | 3200 |  | 300 | 120 | 0.4 |  | 0.3 |  |  |  |  | 825 | [11 empty] | 1008 | [12 empty] | 34.8 | 37.5 | 6.4 | 8.6 | 0.51 | 75 | [26 empty] | 16 |  | 3494 | 44 |  |  | 825
332 | 106 | S1-0.35(20) | 65.3 | 20.8 | 4.3 | 2.17 | 2.2 | 3200 |  | 300 | 105 | 0.35 |  | 0.52 |  |  |  |  | 847 | [11 empty] | 1035 | [12 empty] | 34.8 | 37.5 | 6.4 | 8.6 | 0.51 | 75 | [26 empty] | 13.6 |  | 3513 | 58 |  |  | 847
333 | 106 | S2-0.5(20) | 65.3 | 20.8 | 4.3 | 2.17 | 2.2 | 3200 |  | 300 | 150 | 0.5 |  | 0.12 |  |  |  |  | 782 | [11 empty] | 955 | [12 empty] | 34.8 | 37.5 | 6.4 | 8.6 | 0.51 | 75 | [26 empty] | 13.1 |  | 3042 | 41 |  |  | 782
334 | 106 | S2-0.5(20) | 65.3 | 20.8 | 4.3 | 2.17 | 2.2 | 3200 |  | 300 | 120 | 0.4 |  | 0.4 |  |  |  |  | 825 | [11 empty] | 1008 | [12 empty] | 34.8 | 37.5 | 6.4 | 8.6 | 0.51 | 75 | [26 empty] | 16.2 |  | 3120 | 49.5 |  |  | 825
335 | 106 | S2-0.5(20) | 65.3 | 20.8 | 4.3 | 2.17 | 2.2 | 3200 |  | 300 | 105 | 0.35 |  | 0.57 |  |  |  |  | 847 | [11 empty] | 1035 | [12 empty] | 34.8 | 37.5 | 6.4 | 8.6 | 0.51 | 75 | [26 empty] | 13.3 |  | 3211 | 60 |  |  | 847
336 | 107 | Control | 63.75 | 21.75 | 5.15 | 1.18 | 3.23 |  | 42.5 | 550 | 180 | 0.33 |  | 0.72 |  |  |  |  | 800 | [11 empty] | 930 | [24 empty] | 50.9 | 2.74 | 0.25 | 1.4 | 0.34 |  | 0 | [15 empty] | 4100 | 43 | Investigation of SCC characterizations incorporating supplementary cementitious materials |  | 800
337 | 107 | LP10NT1 | 63.75 | 21.75 | 5.15 | 1.18 | 3.23 |  | 42.5 | 489.5 | 180 | 0.37 |  | 0.72 |  |  |  |  | 795 | [11 empty] | 920 | [24 empty] | 50.9 | 2.74 | 0.25 | 1.4 | 0.34 |  | 55 | [15 empty] | 2150 | 45 |  |  | 795
338 | 107 | LP20NT1 | 63.75 | 21.75 | 5.15 | 1.18 | 3.23 |  | 42.5 | 434.5 | 180 | 0.41 |  | 0.71 |  |  |  |  | 790 | [11 empty] | 910 | [24 empty] | 50.9 | 2.74 | 0.25 | 1.4 | 0.34 |  | 110 | [15 empty] | 2500 | 44 |  |  | 790
339 | 107 | LP30NT1 | 63.75 | 21.75 | 5.15 | 1.18 | 3.23 |  | 42.5 | 379.5 | 180 | 0.47 |  | 0.76 |  |  |  |  | 785 | [11 empty] | 905 | [24 empty] | 50.9 | 2.74 | 0.25 | 1.4 | 0.34 |  | 165 | [15 empty] | 3000 | 41 |  |  | 785
340 | 107 | LP10NT5 | 63.75 | 21.75 | 5.15 | 1.18 | 3.23 |  | 42.5 | 467.5 | 180 | 0.39 |  | 0.77 |  |  |  |  | 780 | [11 empty] | 890 | [24 empty] | 50.9 | 2.74 | 0.25 | 1.4 | 0.34 |  | 55 | [15 empty] | 1850 | 47 |  |  | 780
341 | 107 | LP20NT5 | 63.75 | 21.75 | 5.15 | 1.18 | 3.23 |  | 42.5 | 412.5 | 180 | 0.44 |  | 0.8 |  |  |  |  | 775 | [11 empty] | 885 | [24 empty] | 50.9 | 2.74 | 0.25 | 1.4 | 0.34 |  | 110 | [15 empty] | 2000 | 45 |  |  | 775
342 | 107 | LP30NT5 | 63.75 | 21.75 | 5.15 | 1.18 | 3.23 |  | 42.5 | 357.5 | 180 | 0.5 |  | 0.84 |  |  |  |  | 770 | [11 empty] | 880 | [24 empty] | 50.9 | 2.74 | 0.25 | 1.4 | 0.34 |  | 165 | [15 empty] | 2650 | 43 |  |  | 770
343 | 115 | C | 62.28 | 21.08 | 5.47 | 1.73 | 3.96 |  | 42.5 | 450 | 157.5 | 0.35 |  | 0.6 | [10 empty] | 1105.5 |  |  |  |  | 2.82 | 737 |  |  |  |  | 2.93 | 65.5 | 20.6 | 2.23 | 4.61 | 0 | [34 empty] | 0.243 |  |  | 45.1 | Effect of fly ash and repeated loading on diffusion coefficient in chloride migration test | Wu-man Zhang | 1105.5
344 | 115 | F20 | 62.28 | 21.08 | 5.47 | 1.73 | 3.96 |  | 42.5 | 360 | 157.5 | 0.35 |  | 0.75 | [10 empty] | 1105.5 |  |  |  |  | 2.82 | 737 |  |  |  |  | 2.93 | 65.5 | 20.6 | 2.23 | 4.61 | 90 | [34 empty] | 0.26 |  |  | 38.8 |  |  | 1105.5
345 | 115 | F30 | 62.28 | 21.08 | 5.47 | 1.73 | 3.96 |  | 42.5 | 315 | 157.5 | 0.35 |  | 10.5 | [10 empty] | 1105.5 |  |  |  |  | 2.82 | 737 |  |  |  |  | 2.93 | 65.5 | 20.6 | 2.23 | 4.61 | 135 | [34 empty] | 0.276 |  |  | 29.8 |  |  | 1105.5
346 | 115 | F40 | 62.28 | 21.08 | 5.47 | 1.73 | 3.96 |  | 42.5 | 270 | 157.5 | 0.35 |  | 12.2 | [10 empty] | 1105.5 |  |  |  |  | 2.82 | 737 |  |  |  |  | 2.93 | 65.5 | 20.6 | 2.23 | 4.61 | 180 | [34 empty] | 0.564 |  |  | 27.3 |  |  | 1105.5
347 | 124 | Control | 63.22 | 22.6 | 4.12 | 2.7 | 3.51 |  |  | 420 | 159.6 | 0.38 |  | 0.44 | [6 empty] | 876 | [9 empty] | 876 | [44 empty] | 20 |  | 5400 | 64.5 | Comparing the performance of fine fly ash and silica fume in enhancing the properties of concretes containing fly ash | Alireza Bagheri, Hamed Zanganeh, Hadi Alizadeh | 876
348 | 124 | SF2.5 | 63.22 | 22.6 | 4.12 | 2.7 | 3.51 |  |  | 409.5 | 155.61 | 0.38 |  | 0.48 | [6 empty] | 869 | [9 empty] | 869 | [31 empty] | 0.49 | 94.3 | 1.1 | 0.87 | 0.7 |  | 10.5 | [6 empty] | 15.8 |  | 3200 | 71.5 |  |  | 869
349 | 124 | SF5 | 63.22 | 22.6 | 4.12 | 2.7 | 3.51 |  |  | 399 | 151.62 | 0.38 |  | 0.51 | [6 empty] | 868 | [9 empty] | 868 | [31 empty] | 0.49 | 94.3 | 1.1 | 0.87 | 0.7 |  | 21 | [6 empty] | 9 |  | 2200 | 73.5 |  |  | 868
350 | 124 | SF7.5 | 63.22 | 22.6 | 4.12 | 2.7 | 3.51 |  |  | 388.5 | 147.63 | 0.38 |  | 0.54 | [6 empty] | 865 | [9 empty] | 865 | [31 empty] | 0.49 | 94.3 | 1.1 | 0.87 | 0.7 |  | 31.5 | [6 empty] | 8 |  | 1500 | 76 |  |  | 865
351 | 124 | SF210 | 63.22 | 22.6 | 4.12 | 2.7 | 3.51 |  |  | 378 | 143.64 | 0.38 |  | 0.56 | [6 empty] | 869 | [9 empty] | 869 | [31 empty] | 0.49 | 94.3 | 1.1 | 0.87 | 0.7 |  | 42 | [6 empty] | 7 |  | 1100 | 78 |  |  | 869
352 | 124 | FFA7.5 | 63.22 | 22.6 | 4.12 | 2.7 | 3.51 |  |  | 388.5 | 147.63 | 0.38 |  | 0.4 | [6 empty] | 871 | [9 empty] | 871 |  |  |  |  | 2 | 58.8 | 32.17 | 0.7 | 3.83 | 31.5 | [34 empty] | 24 |  | 4600 | 65 |  |  | 871
353 | 124 | FFA15 | 63.22 | 22.6 | 4.12 | 2.7 | 3.51 |  |  | 357 | 135.66 | 0.38 |  | 0.33 | [6 empty] | 866 | [9 empty] | 866 |  |  |  |  | 2 | 58.8 | 32.17 | 0.7 | 3.83 | 63 | [34 empty] | 25 |  | 4550 | 63 |  |  | 866
354 | 124 | FA15 | 63.22 | 22.6 | 4.12 | 2.7 | 3.51 |  |  | 357 | 135.66 | 0.38 |  | 0.39 | [6 empty] | 865 | [9 empty] | 865 |  |  |  |  | 0.73 | 58.7 | 31.4 | 0.7 | 3.7 | 63 | [34 empty] | 24 |  | 4300 | 80 |  |  | 865
355 | 124 | FA30 | 63.22 | 22.6 | 4.12 | 2.7 | 3.51 |  |  | 294 | 111.72 | 0.38 |  | 0.3 | [6 empty] | 855 | [9 empty] | 855 |  |  |  |  | 0.73 | 58.7 | 31.4 | 0.7 | 3.7 | 126 | [34 empty] | 26.5 |  | 4350 | 65 |  |  | 855
356 | 124 | FA15-SF2.5 | 63.22 | 22.6 | 4.12 | 2.7 | 3.51 |  |  | 346.5 | 131.67 | 0.38 |  | 0.4 | [6 empty] | 864 | [9 empty] | 864 |  |  |  |  | 0.73 | 58.7 | 31.4 | 0.7 | 3.7 | 63 | [21 empty] | 0.49 | 94.3 | 1.1 | 0.87 | 0.7 |  | 10.5 | [6 empty] | 16 |  | 3900 | 61 |  |  | 864
357 | 124 | FA15-SF5 | 63.22 | 22.6 | 4.12 | 2.7 | 3.51 |  |  | 336 | 127.68 | 0.38 |  | 0.42 | [6 empty] | 861 | [9 empty] | 861 |  |  |  |  | 0.73 | 58.7 | 31.4 | 0.7 | 3.7 | 63 | [21 empty] | 0.49 | 94.3 | 1.1 | 0.87 | 0.7 |  | 21 | [6 empty] | 12 |  | 2300 | 73 |  |  | 861
358 | 124 | FA15-SF7.5 | 63.22 | 22.6 | 4.12 | 2.7 | 3.51 |  |  | 325.5 | 123.69 | 0.38 |  | 0.45 | [6 empty] | 860 | [9 empty] | 860 |  |  |  |  | 0.73 | 58.7 | 31.4 | 0.7 | 3.7 | 63 | [21 empty] | 0.49 | 94.3 | 1.1 | 0.87 | 0.7 |  | 31.5 | [6 empty] | 13 |  | 1600 | 71 |  |  | 860
359 | 124 | FA30-SF2.5 | 63.22 | 22.6 | 4.12 | 2.7 | 3.51 |  |  | 283.5 | 107.73 | 0.38 |  | 0.32 | [6 empty] | 853 | [9 empty] | 853 |  |  |  |  | 0.73 | 58.7 | 31.4 | 0.7 | 3.7 | 126 | [21 empty] | 0.49 | 94.3 | 1.1 | 0.87 | 0.7 |  | 10.5 | [6 empty] | 20 |  | 3700 | 60 |  |  | 853
360 | 124 | FA30-SF5 | 63.22 | 22.6 | 4.12 | 2.7 | 3.51 |  |  | 273 | 103.74 | 0.38 |  | 0.33 | [6 empty] | 851 | [9 empty] | 851 |  |  |  |  | 0.73 | 58.7 | 31.4 | 0.7 | 3.7 | 126 | [21 empty] | 0.49 | 94.3 | 1.1 | 0.87 | 0.7 |  | 21 | [6 empty] | 12.5 |  | 3650 | 62 |  |  | 851
361 | 124 | FA30-SF7.5 | 63.22 | 22.6 | 4.12 | 2.7 | 3.51 |  |  | 262.5 | 99.75 | 0.38 |  | 0.34 | [6 empty] | 849 | [9 empty] | 849 |  |  |  |  | 0.73 | 58.7 | 31.4 | 0.7 | 3.7 | 126 | [21 empty] | 0.49 | 94.3 | 1.1 | 0.87 | 0.7 |  | 31.5 | [6 empty] | 15 |  | 3600 | 59 |  |  | 849
362 | 124 | FA15FFA7.5 | 63.22 | 22.6 | 4.12 | 2.7 | 3.51 |  |  | 325.5 | 123.69 | 0.38 |  | 0.32 | [6 empty] | 861 | [9 empty] | 861 |  |  |  |  | 0.73 | 58.7 | 31.4 | 0.7 | 3.7 | 94.5 | [34 empty] | 20 |  | 5300 | 60 |  |  | 861
363 | 124 | FA15FFA15 | 63.22 | 22.6 | 4.12 | 2.7 | 3.51 |  |  | 294 | 111.72 | 0.38 |  | 0.28 | [6 empty] | 856 | [9 empty] | 856 |  |  |  |  | 0.73 | 58.7 | 31.4 | 0.7 | 3.7 | 126 | [34 empty] | 26 |  | 3050 | 58.5 |  |  | 856
364 | 124 | FA30FFA7.5 | 63.22 | 22.6 | 4.12 | 2.7 | 3.51 |  |  | 262.5 | 99.75 | 0.38 |  | 0.26 | [6 empty] | 851 | [9 empty] | 851 |  |  |  |  | 0.73 | 58.7 | 31.4 | 0.7 | 3.7 | 157.5 | [34 empty] | 25 |  | 6200 | 50 |  |  | 851
365 | 124 | FA30FFA15 | 63.22 | 22.6 | 4.12 | 2.7 | 3.51 |  |  | 231 | 87.78 | 0.38 |  | 0.22 | [6 empty] | 846 | [9 empty] | 846 |  |  |  |  | 0.73 | 58.7 | 31.4 | 0.7 | 3.7 | 189 | [34 empty] | 27 |  | 5000 | 48 |  |  | 846
366 | 126 | M1 | 62.58 | 20.25 | 5.31 | 2.82 | 4.04 | 3260 | 42.5 | 400 | 176 | 0.44 | [13 empty] | 857 |  |  |  |  | 727 |  |  | 235 | [34 empty] | 0 | [8 empty] | 3520 | 60 | Influence of steam curing on the properties of concretes incorporating metakaolin and silica fume | Mehmet Gesog˘lu | 0
367 | 126 | M5 | 62.58 | 20.25 | 5.31 | 2.82 | 4.04 | 3260 | 42.5 | 380 | 176 | 0.44 |  | 1.42 | [11 empty] | 853 |  |  |  |  | 724 |  |  | 234 | [28 empty] | 0.45 | 90.36 | 0.71 |  | 1.31 |  | 20 | [8 empty] | 2000 | 56 |  |  | 0
368 | 126 | M6 | 62.58 | 20.25 | 5.31 | 2.82 | 4.04 | 3260 | 42.5 | 360 | 176 | 0.44 |  | 1.67 | [11 empty] | 849 |  |  |  |  | 721 |  |  | 233 | [28 empty] | 0.45 | 90.36 | 0.71 |  | 1.31 |  | 40 | [8 empty] | 1700 | 61.5 |  |  | 0
369 | 126 | M7 | 62.58 | 20.25 | 5.31 | 2.82 | 4.04 | 3260 | 42.5 | 340 | 176 | 0.44 |  | 1.94 | [11 empty] | 845 |  |  |  |  | 717 |  |  | 232 | [28 empty] | 0.45 | 90.36 | 0.71 |  | 1.31 |  | 60 | [8 empty] | 950 | 62.5 |  |  | 0
370 | 126 | M1 | 62.58 | 20.25 | 5.31 | 2.82 | 4.04 | 3260 | 42.5 | 400 | 176 | 0.44 | [13 empty] | 857 |  |  |  |  | 727 |  |  | 235 | [34 empty] | 0 | [8 empty] | 4850 | 46 |  |  | 0
371 | 126 | M5 | 62.58 | 20.25 | 5.31 | 2.82 | 4.04 | 3260 | 42.5 | 380 | 176 | 0.44 |  | 1.42 | [11 empty] | 853 |  |  |  |  | 724 |  |  | 234 | [28 empty] | 0.45 | 90.36 | 0.71 |  | 1.31 |  | 20 | [8 empty] | 2650 | 50 |  |  | 0
372 | 126 | M6 | 62.58 | 20.25 | 5.31 | 2.82 | 4.04 | 3260 | 42.5 | 360 | 176 | 0.44 |  | 1.67 | [11 empty] | 849 |  |  |  |  | 721 |  |  | 233 | [28 empty] | 0.45 | 90.36 | 0.71 |  | 1.31 |  | 40 | [8 empty] | 2200 | 51 |  |  | 0
373 | 126 | M7 | 62.58 | 20.25 | 5.31 | 2.82 | 4.04 | 3260 | 42.5 | 340 | 176 | 0.44 |  | 1.94 | [11 empty] | 845 |  |  |  |  | 717 |  |  | 232 | [28 empty] | 0.45 | 90.36 | 0.71 |  | 1.31 |  | 60 | [8 empty] | 1000 | 55 |  |  | 0
374 | 129 | C | 63.59 | 21.86 | 4.25 | 2.19 | 2.66 |  | 42.5 | 400 | 200 | 0.5 | [9 empty] | 777 | [7 empty] | 2.8 | 1073 | [46 empty] | 1281 | 50.5 | The soundness of steel slag with different free CaO and MgO contents | Qiang Wang, Dengquan Wang, Shiyu Zhuang | 777
375 | 129 | LC | 63.59 | 21.86 | 4.25 | 2.19 | 2.66 |  | 42.5 | 400 | 140 | 0.35 | [9 empty] | 802 | [7 empty] | 2.8 | 1108 | [46 empty] | 546 | 68 |  |  | 802
382 | 152 | FA-C | 64.59 | 19.01 | 4.17 | 0.88 | 3.89 |  |  | 252 | 162 | 0.45 |  | 0.23 | [6 empty] | 1157 | [9 empty] | 721 |  |  |  |  | 1.28 | 59.32 | 29.95 | 0.61 | 4.32 | 108 | [28 empty] | 6.9 | [5 empty] | 0.66 |  |  | 41 | Simulation of chloride diffusion in fly ash and limestone-calcined clay cement (LC 3 ) concretes and the influence of damage on service-life | Pu Yan，Yuvaraj Dhandapani, Manu Santhanam,Narayanan Neithalath | 1157
383 | 152 | LC3-C | 64.59 | 19.01 | 4.17 | 0.88 | 3.89 |  |  | 360 | 162 | 0.45 |  | 0.36 | [6 empty] | 1191 | [9 empty] | 687 |  |  |  |  | 1.28 | 59.32 | 29.95 | 0.61 | 4.32 | [29 empty] | 9.7 | [5 empty] | 0.33 |  |  | 37 |  |  | 1191
384 | 152 | OPC-30 | 64.59 | 19.01 | 4.17 | 0.88 | 3.89 |  |  | 310 | 155 | 0.5 |  | 0.02 | [6 empty] | 1240 | [9 empty] | 695 |  |  |  |  | 1.28 | 59.32 | 29.95 | 0.61 | 4.32 | [29 empty] | 7.6 | [5 empty] | 2.65 |  |  | 38 |  |  | 1240
385 | 152 | LC3-C | 64.59 | 19.01 | 4.17 | 0.88 | 3.89 |  |  | 310 | 155 | 0.5 |  | 1 | [6 empty] | 1227 | [9 empty] | 708 |  |  |  |  | 1.28 | 59.32 | 29.95 | 0.61 | 4.32 | [29 empty] | 10 | [5 empty] | 0.25 |  |  | 40 |  |  | 1227
386 | 152 | OPC-50 | 64.59 | 19.01 | 4.17 | 0.88 | 3.89 |  |  | 360 | 144 | 0.4 |  | 0.65 | [6 empty] | 1193 | [9 empty] | 703 |  |  |  |  | 1.28 | 59.32 | 29.95 | 0.61 | 4.32 | [29 empty] | 6.2 | [5 empty] | 2.25 |  |  | 58 |  |  | 1193
387 | 152 | FA-50 | 64.59 | 19.01 | 4.17 | 0.88 | 3.89 |  |  | 266 | 133 | 0.35 |  | 0.6 | [6 empty] | 1188 | [9 empty] | 699 |  |  |  |  | 1.28 | 59.32 | 29.95 | 0.61 | 4.32 | 114 | [28 empty] | 6.9 | [5 empty] | 0.32 |  |  | 60 |  |  | 1188
388 | 152 | LC3-50 | 64.59 | 19.01 | 4.17 | 0.88 | 3.89 |  |  | 340 | 136 | 0.4 |  | 0.85 | [6 empty] | 1220 | [9 empty] | 704 |  |  |  |  | 1.28 | 59.32 | 29.95 | 0.61 | 4.32 | [29 empty] | 5.2 | [5 empty] | 0.23 |  |  | 61 |  |  | 1220
396 | 163 | Ref | 62.87 | 21.15 | 5.38 | 1.82 | 3.94 | 3170 |  | 420 | 168 | 0.4 |  | 0.47 | [6 empty] | 867 | [9 empty] | 867 |  |  |  |  | 0.81 | 57.8 | 30.4 | 0.65 | 4.7 | 0 | [21 empty] | 0.49 | 94.3 | 1.1 | 0.87 | 0.7 |  | 0 | [6 empty] | 17 |  |  | 55.4 | Effect of very early age exposure on chloride ingress and service life performance of binary and ternary concretes | Alireza Bagheri, Abbas Ajam, Hamed Zanganeh | 867
397 | 163 | SF10 | 62.87 | 21.15 | 5.38 | 1.82 | 3.94 | 3170 |  | 378 | 168 | 0.4 |  | 0.54 | [6 empty] | 860 | [9 empty] | 860 |  |  |  |  | 0.81 | 57.8 | 30.4 | 0.65 | 4.7 | 0 | [21 empty] | 0.49 | 94.3 | 1.1 | 0.87 | 0.7 |  | 42 | [6 empty] | 8 |  |  | 71 |  |  | 860
398 | 163 | FA30 | 62.87 | 21.15 | 5.38 | 1.82 | 3.94 | 3170 |  | 294 | 168 | 0.4 |  | 0.34 | [6 empty] | 844 | [9 empty] | 844 |  |  |  |  | 0.81 | 57.8 | 30.4 | 0.65 | 4.7 | 126 | [21 empty] | 0.49 | 94.3 | 1.1 | 0.87 | 0.7 |  | 0 | [6 empty] | 23 |  |  | 47.2 |  |  | 844
399 | 163 | SF5FA15 | 62.87 | 21.15 | 5.38 | 1.82 | 3.94 | 3170 |  | 336 | 168 | 0.4 |  | 0.44 | [6 empty] | 852 | [9 empty] | 852 |  |  |  |  | 0.81 | 57.8 | 30.4 | 0.65 | 4.7 | 63 | [21 empty] | 0.49 | 94.3 | 1.1 | 0.87 | 0.7 |  | 21 | [6 empty] | 14 |  |  | 66.1 |  |  | 852
403 | 1 | NC4 | 63 | 21.95 | 4.35 | 2 | 3.8 |  | 32.5 | 325 | 130 | 0.4 | [8 empty] | 932.5 | [9 empty] | 917 |  |  |  | 0.4958097 | [33 empty] | 0 | [8 empty] | 2484 | 34 | Electrochemical impedance behavior and transport properties of silica fume contained concrete | Sobhani, Jafar (1); Najimi, Meysam (2) | 932.5
404 | 1 | SC4 | 63 | 21.95 | 4.35 | 2 | 3.8 |  | 32.5 | 300.6 | 130 | 0.4324684 | [8 empty] | 932.5 | [9 empty] | 917 |  |  |  | 0.4958097 | [27 empty] | 2.24 | 87.26 | 1.5 | 2 | 3.8 |  | 24.4 | [8 empty] | 1024 | 40.1 |  |  | 932.5
405 | 1 | NC5 | 63 | 21.95 | 4.35 | 2 | 3.8 |  | 32.5 | 325 | 162.5 | 0.5 | [8 empty] | 899.5 | [9 empty] | 883.6 |  |  |  | 0.4955415 | [33 empty] | 0 | [8 empty] | 7724 | 23.8 |  |  | 899.5
406 | 1 | SC5 | 63 | 21.95 | 4.35 | 2 | 3.8 |  | 32.5 | 300.6 | 162.5 | 0.5405855 | [8 empty] | 899.5 | [9 empty] | 883.6 |  |  |  | 0.4955415 | [27 empty] | 2.24 | 87.26 | 1.5 | 2 | 3.8 |  | 24.4 | [8 empty] | 1757 | 35.5 |  |  | 899.5
407 | 2 | N-C | 54.86 | 21.1 | 6.33 | 2.6 | 4.22 |  | 42.5 | 360 | 162 | 0.45 | [8 empty] | 1052 | [8 empty] | 2.4 | 826 |  | 0.4398296 | [8 empty] | 0 | [6 empty] | 0 | [12 empty] | 0 | [15 empty] | 2400 | 63 | Effects of different composite mineral admixtures on the early hydration and long-term properties of cement-based materials: A comparative study | Sun, Jianwei (1); Zhang, Peng (2) | 1052
408 | 2 | N-GF | 54.86 | 21.1 | 6.33 | 2.6 | 4.22 |  | 42.5 | 234 | 162 | 0.6923077 | [8 empty] | 1052 | [8 empty] | 2.4 | 826 |  | 0.4398296 |  |  | 3.71 | 47.81 | 38.46 | 0.34 | 4.3 |  | 63 |  | 37.73 | 32.34 | 14.03 | 10.98 | 2.03 | 63 | [12 empty] | 0 | [15 empty] | 1200 | 67 |  |  | 1052
409 | 2 | N-GL | 54.86 | 21.1 | 6.33 | 2.6 | 4.22 |  | 42.5 | 234 | 162 | 0.6923077 | [8 empty] | 1052 | [8 empty] | 2.4 | 826 |  | 0.4398296 | [8 empty] | 0 |  | 37.73 | 32.34 | 14.03 | 10.98 | 2.03 | 63 | [6 empty] | 75.69 | 11.69 | 3.26 | 4.34 | 2.66 |  | 63 | [15 empty] | 2000 | 62 |  |  | 1052
410 | 2 | N-FL | 54.86 | 21.1 | 6.33 | 2.6 | 4.22 |  | 42.5 | 234 | 162 | 0.6923077 | [8 empty] | 1052 | [8 empty] | 2.4 | 826 |  | 0.4398296 |  |  | 3.71 | 47.81 | 38.46 | 0.34 | 4.3 |  | 63 | [6 empty] | 0 | [6 empty] | 75.69 | 11.69 | 3.26 | 4.34 | 2.66 |  | 63 | [15 empty] | 2200 | 56 |  |  | 1052
411 | 2 | H-C | 54.86 | 21.1 | 6.33 | 2.6 | 4.22 |  | 42.5 | 500 | 170 | 0.34 | [8 empty] | 1068 | [8 empty] | 2.4 | 712 |  | 0.4 | [8 empty] | 0 | [6 empty] | 0 | [12 empty] | 0 | [15 empty] | 1500 | 84 |  |  | 1068
412 | 2 | H-GF | 54.86 | 21.1 | 6.33 | 2.6 | 4.22 |  | 42.5 | 325 | 170 | 0.5230769 | [8 empty] | 1068 | [8 empty] | 2.4 | 712 |  | 0.4 |  |  | 3.71 | 47.81 | 38.46 | 0.34 | 4.3 |  | 87.5 |  | 37.73 | 32.34 | 14.03 | 10.98 | 2.03 | 87.5 | [12 empty] | 0 | [15 empty] | 750 | 88 |  |  | 1068
413 | 2 | H-GL | 54.86 | 21.1 | 6.33 | 2.6 | 4.22 |  | 42.5 | 325 | 170 | 0.5230769 | [8 empty] | 1068 | [8 empty] | 2.4 | 712 |  | 0.4 | [8 empty] | 0 |  | 37.73 | 32.34 | 14.03 | 10.98 | 2.03 | 87.5 | [6 empty] | 75.69 | 11.69 | 3.26 | 4.34 | 2.66 |  | 87.5 | [15 empty] | 850 | 86 |  |  | 1068
414 | 2 | H-FL | 54.86 | 21.1 | 6.33 | 2.6 | 4.22 |  | 42.5 | 325 | 170 | 0.5230769 | [8 empty] | 1068 | [8 empty] | 2.4 | 712 |  | 0.4 |  |  | 3.71 | 47.81 | 38.46 | 0.34 | 4.3 |  | 87.5 | [6 empty] | 0 | [6 empty] | 75.69 | 11.69 | 3.26 | 4.34 | 2.66 |  | 87.5 | [15 empty] | 1200 | 80 |  |  | 1068
415 | 2 | N-C | 54.86 | 21.1 | 6.33 | 2.6 | 4.22 |  | 42.5 | 360 | 162 | 0.45 | [8 empty] | 1052 | [8 empty] | 2.4 | 826 |  | 0.4398296 | [8 empty] | 0 | [6 empty] | 0 | [12 empty] | 0 | [15 empty] | 2100 | 64 |  |  | 1052
416 | 2 | N-GF | 54.86 | 21.1 | 6.33 | 2.6 | 4.22 |  | 42.5 | 234 | 162 | 0.6923077 | [8 empty] | 1052 | [8 empty] | 2.4 | 826 |  | 0.4398296 |  |  | 3.71 | 47.81 | 38.46 | 0.34 | 4.3 |  | 63 |  | 37.73 | 32.34 | 14.03 | 10.98 | 2.03 | 63 | [12 empty] | 0 | [15 empty] | 800 | 69 |  |  | 1052
417 | 2 | N-GL | 54.86 | 21.1 | 6.33 | 2.6 | 4.22 |  | 42.5 | 234 | 162 | 0.6923077 | [8 empty] | 1052 | [8 empty] | 2.4 | 826 |  | 0.4398296 | [8 empty] | 0 |  | 37.73 | 32.34 | 14.03 | 10.98 | 2.03 | 63 | [6 empty] | 75.69 | 11.69 | 3.26 | 4.34 | 2.66 |  | 63 | [15 empty] | 1600 | 63 |  |  | 1052
418 | 2 | N-FL | 54.86 | 21.1 | 6.33 | 2.6 | 4.22 |  | 42.5 | 234 | 162 | 0.6923077 | [8 empty] | 1052 | [8 empty] | 2.4 | 826 |  | 0.4398296 |  |  | 3.71 | 47.81 | 38.46 | 0.34 | 4.3 |  | 63 | [6 empty] | 0 | [6 empty] | 75.69 | 11.69 | 3.26 | 4.34 | 2.66 |  | 63 | [15 empty] | 1800 | 58 |  |  | 1052
419 | 2 | H-C | 54.86 | 21.1 | 6.33 | 2.6 | 4.22 |  | 42.5 | 500 | 170 | 0.34 | [8 empty] | 1068 | [8 empty] | 2.4 | 712 |  | 0.4 | [8 empty] | 0 | [6 empty] | 0 | [12 empty] | 0 | [15 empty] | 1300 | 85 |  |  | 1068
420 | 2 | H-GF | 54.86 | 21.1 | 6.33 | 2.6 | 4.22 |  | 42.5 | 325 | 170 | 0.5230769 | [8 empty] | 1068 | [8 empty] | 2.4 | 712 |  | 0.4 |  |  | 3.71 | 47.81 | 38.46 | 0.34 | 4.3 |  | 87.5 |  | 37.73 | 32.34 | 14.03 | 10.98 | 2.03 | 87.5 | [12 empty] | 0 | [15 empty] | 500 | 90 |  |  | 1068
421 | 2 | H-GL | 54.86 | 21.1 | 6.33 | 2.6 | 4.22 |  | 42.5 | 325 | 170 | 0.5230769 | [8 empty] | 1068 | [8 empty] | 2.4 | 712 |  | 0.4 | [8 empty] | 0 |  | 37.73 | 32.34 | 14.03 | 10.98 | 2.03 | 87.5 | [6 empty] | 75.69 | 11.69 | 3.26 | 4.34 | 2.66 |  | 87.5 | [15 empty] | 700 | 87 |  |  | 1068
422 | 2 | H-FL | 54.86 | 21.1 | 6.33 | 2.6 | 4.22 |  | 42.5 | 325 | 170 | 0.5230769 | [8 empty] | 1068 | [8 empty] | 2.4 | 712 |  | 0.4 |  |  | 3.71 | 47.81 | 38.46 | 0.34 | 4.3 |  | 87.5 | [6 empty] | 0 | [6 empty] | 75.69 | 11.69 | 3.26 | 4.34 | 2.66 |  | 87.5 | [15 empty] | 1000 | 81 | Effects of different composite mineral admixtures on the early hydration and long-term properties of cement-based materials: A comparative study | Sun, Jianwei (1); Zhang, Peng (2) | 1068
423 | 1 | CT | 55 | 25.1 | 5.5 | 3.4 | 5.9 | 3600 |  | 560 | 168 | 0.3 |  | 1.339286 |  |  |  |  | 924 | [10 empty] | 2.85 | 710 |  |  |  | 0.43 | [34 empty] | 7.2 | [5 empty] | 225 |  | 1780 | 66 | Utilization of bagasse ash in high-strength concrete | Rukzon, Sumrerng (1); Chindaprasirt, Prinya (2) | 924
425 | 3 | SCC1 | 61.5 | 19.6 | 5 | 0.8 | 3 |  | 42.5 | 360 | 165 | 0.4583333 |  | 0.6 | [10 empty] | 698 | [5 empty] | 853 |  |  |  | 0.5499678 | [26 empty] | 240 | [13 empty] | 5.55 |  |  | 57.3 | On the time dependency of the chloride migration coefficient in concrete | Audenaert, K. (1); Yuan, Q. (1, 2); De Schutter, G. (1) | 698
426 | 3 | SCC2 | 64 | 20.3 | 4.5 | 2.2 | 2.3 |  | 52.5 | 360 | 165 | 0.4583333 |  | 0.6 | [10 empty] | 698 | [5 empty] | 853 |  |  |  | 0.5499678 | [26 empty] | 240 | [13 empty] | 3.31 |  |  | 68 |  |  | 698
427 | 3 | SCC3 | 49.3 | 26.1 | 7.8 | 5.8 | 2 |  | 42.5 | 360 | 165 | 0.4583333 |  | 0.6 | [10 empty] | 698 | [5 empty] | 853 |  |  |  | 0.5499678 | [26 empty] | 240 | [13 empty] | 1.66 |  |  | 66.1 |  |  | 698
428 | 3 | SCC4 | 64.2 | 20.8 | 3.6 | 2.4 | 3.9 |  | 52.5 | 360 | 165 | 0.4583333 |  | 0.5 | [10 empty] | 698 | [5 empty] | 853 |  |  |  | 0.5499678 | [26 empty] | 240 | [13 empty] | 6.59 |  |  | 70.1 |  |  | 698
429 | 3 | SCC5 | 61.5 | 19.6 | 5 | 0.8 | 3 |  | 42.5 | 300 | 165 | 0.55 |  | 0.67 | [10 empty] | 698 | [5 empty] | 853 |  |  |  | 0.5499678 | [26 empty] | 300 | [13 empty] | 8.39 |  |  | 46.5 |  |  | 698
430 | 3 | SCC6 | 61.5 | 19.6 | 5 | 0.8 | 3 |  | 42.5 | 400 | 165 | 0.4125 |  | 0.75 | [10 empty] | 698 | [5 empty] | 853 |  |  |  | 0.5499678 | [26 empty] | 200 | [13 empty] | 5.38 |  |  | 64.2 |  |  | 698
431 | 3 | SCC7 | 61.5 | 19.6 | 5 | 0.8 | 3 |  | 42.5 | 450 | 165 | 0.3666667 |  | 0.6 | [10 empty] | 698 | [5 empty] | 853 |  |  |  | 0.5499678 | [26 empty] | 150 | [13 empty] | 3.09 |  |  | 68.7 |  |  | 698
432 | 3 | SCC8 | 61.5 | 19.6 | 5 | 0.8 | 3 |  | 42.5 | 360 | 165 | 0.4583333 |  | 0.6 | [10 empty] | 698 | [5 empty] | 853 |  |  |  | 0.5499678 | [26 empty] | 240 | [13 empty] | 4.95 |  |  | 56.9 |  |  | 698
433 | 3 | SCC9 | 61.5 | 19.6 | 5 | 0.8 | 3 |  | 42.5 | 360 | 165 | 0.4583333 |  | 0.6 | [10 empty] | 698 | [5 empty] | 853 |  |  |  | 0.5499678 | [6 empty] | 240 | [19 empty] | 0 | [13 empty] | 0.15 |  |  | 66.2 |  |  | 698
434 | 3 | SCC10 | 61.5 | 19.6 | 5 | 0.8 | 3 |  | 42.5 | 300 | 137 | 0.4566667 |  | 0.57 | [10 empty] | 755 | [5 empty] | 823 |  |  |  | 0.5215463 | [26 empty] | 200 | [13 empty] | 5.09 |  |  | 60.1 |  |  | 755
435 | 3 | SCC11 | 61.5 | 19.6 | 5 | 0.8 | 3 |  | 42.5 | 400 | 192 | 0.48 |  | 0.56 | [10 empty] | 640 | [5 empty] | 782 |  |  |  | 0.5499297 | [26 empty] | 300 | [13 empty] | 6.11 |  |  | 55.9 |  |  | 640
436 | 3 | SCC12 | 61.5 | 19.6 | 5 | 0.8 | 3 |  | 42.5 | 450 | 220 | 0.4888889 |  | 0.6 | [10 empty] | 583 | [5 empty] | 712 |  |  |  | 0.5498069 | [26 empty] | 350 | [13 empty] | 7.42 |  |  | 50.9 |  |  | 583
437 | 3 | SCC13 | 61.5 | 19.6 | 5 | 0.8 | 3 |  | 42.5 | 360 | 144 | 0.4 |  | 0.6 | [10 empty] | 707 | [5 empty] | 865 |  |  |  | 0.5502545 | [26 empty] | 240 | [13 empty] | 3.65 |  |  | 68.7 |  |  | 707
438 | 3 | SCC14 | 61.5 | 19.6 | 5 | 0.8 | 3 |  | 42.5 | 360 | 198 | 0.55 |  | 0.6 | [10 empty] | 683 | [5 empty] | 835 |  |  |  | 0.5500659 | [26 empty] | 240 | [13 empty] | 9.16 |  |  | 46.6 |  |  | 683
439 | 3 | SCC15 | 61.5 | 19.6 | 5 | 0.8 | 3 |  | 42.5 | 360 | 216 | 0.6 |  | 0.6 | [10 empty] | 675 | [5 empty] | 825 |  |  |  | 0.55 | [26 empty] | 240 | [13 empty] | 13.52 |  |  | 40.3 |  |  | 675
440 | 3 | SCC16 | 61.5 | 19.6 | 5 | 0.8 | 3 |  | 42.5 | 360 | 165 | 0.4583333 |  | 1 | [10 empty] | 734 | [5 empty] | 816 |  |  |  | 0.5264516 | [26 empty] | 240 | [13 empty] | 3.99 |  |  | 74.7 |  |  | 734
441 | 3 | TC1 | 61.5 | 19.6 | 5 | 0.8 | 3 |  | 42.5 | 360 | 165 | 0.4583333 |  | 1 | [10 empty] | 1225 | [5 empty] | 640 |  |  |  | 0.3431635 | [26 empty] | 0 | [13 empty] | 6.32 |  |  | 48.6 |  |  | 1225
442 | 3 | TC2 | 49.3 | 26.1 | 7.8 | 5.8 | 2 |  | 42.5 | 360 | 165 | 0.4583333 |  | 1 | [10 empty] | 1225 | [5 empty] | 640 |  |  |  | 0.3431635 | [26 empty] | 0 | [13 empty] | 3.8 |  |  | 49.7 |  |  | 1225
443 | 3 | TC3 | 61.5 | 19.6 | 5 | 0.8 | 3 |  | 42.5 | 400 | 165 | 0.4125 |  | 1 | [10 empty] | 1200 | [5 empty] | 626 |  |  |  | 0.3428258 | [26 empty] | 0 | [13 empty] | 4.84 |  |  | 53.7 |  |  | 1200
444 | 3 | TC4 | 64.2 | 20.8 | 3.6 | 2.4 | 3.9 |  | 52.5 | 360 | 165 | 0.4583333 |  | 1 | [10 empty] | 1225 | [5 empty] | 640 |  |  |  | 0.3431635 | [26 empty] | 0 | [13 empty] | 7.6 |  |  | 50.2 |  |  | 1225
445 | 1 | PSC | 44.62 | 25.06 | 9.34 | 2.41 | 2.68 |  |  | 380 | 152 | 0.4 | 0.3 |  | 65.14286 | [6 empty] | 1090.8 | [7 empty] | 2.73 | 727.2 |  |  |  | 0.4 | [34 empty] | 19.02 | [5 empty] | 8.78 |  | 1811 | 35 | Properties of supersulphated phosphogysumslag cement (SSC) concrete | Ding, Sha (1); Shui, Zhonghe (1); Chen, Wei (1); Lu, Jianxin (1); Tian, Sufang (1) | 1090.8
446 | 2 | Cal | 62.33 | 13.96 | 2.58 | 1.42 | 3.49 |  |  | 300 | 135 | 0.45 |  | 0.0033 | [10 empty] | 1050 | [5 empty] | 900 |  |  |  | 0.4615385 | 6.77 | 48.77 | 19.97 | 0.69 | 13.86 |  |  | 0 | 38.19 | 38.66 | 12.84 | 8.02 | 0.56 | 0 | [20 empty] | 1.5 | [7 empty] | 3031 | 52 | Anti-corrosion performance and microstructure analysis on a marine concrete utilizing coal combustion byproducts and blast furnace slag | Minagawa, H. ; Nakamura, E. ; Kawaai, K. ; Miyazato, S. ; Kato, Y. ; Yamaguchi, T. | 1050
447 | 2 | Ha1 | 62.33 | 13.96 | 2.58 | 1.42 | 3.49 |  |  | 60 | 135 | 0.45 |  | 0.0033 | [10 empty] | 1050 | [5 empty] | 900 |  |  |  | 0.4615385 | 6.77 | 48.77 | 19.97 | 0.69 | 13.86 |  |  | 114.2 | 38.19 | 38.66 | 12.84 | 8.02 | 0.56 | 114.2 | [20 empty] | 1.9 | [7 empty] | 698 | 35.5 |  |  | 1050
448 | 2 | Ha2 | 62.33 | 13.96 | 2.58 | 1.42 | 3.49 |  |  | 90 | 135 | 0.45 |  | 0.0033 | [10 empty] | 1050 | [5 empty] | 900 |  |  |  | 0.4615385 | 6.77 | 48.77 | 19.97 | 0.69 | 13.86 |  |  | 100 | 38.19 | 38.66 | 12.84 | 8.02 | 0.56 | 100 | [20 empty] | 1.7 | [7 empty] | 875 | 41.5 |  |  | 1050
449 | 2 | Ha3 | 62.33 | 13.96 | 2.58 | 1.42 | 3.49 |  |  | 120 | 135 | 0.45 |  | 0.0033 | [10 empty] | 1050 | [5 empty] | 900 |  |  |  | 0.4615385 | 6.77 | 48.77 | 19.97 | 0.69 | 13.86 |  |  | 85.7 | 38.19 | 38.66 | 12.84 | 8.02 | 0.56 | 85.7 | [20 empty] | 1.8 | [7 empty] | 1023 | 48.1 |  |  | 1050
450 | 2 | H4 | 62.33 | 13.96 | 2.58 | 1.42 | 3.49 |  |  | 150 | 135 | 0.45 |  | 0.0033 | [10 empty] | 1050 | [5 empty] | 900 |  |  |  | 0.4615385 | 6.77 | 48.77 | 19.97 | 0.69 | 13.86 |  |  | 71.4 | 38.19 | 38.66 | 12.84 | 8.02 | 0.56 | 71.4 | [20 empty] | 1.7 | [7 empty] | 1091 | 52.5 |  |  | 1050
451 | 2 | H5 | 62.33 | 13.96 | 2.58 | 1.42 | 3.49 |  |  | 180 | 135 | 0.45 |  | 0.0033 | [10 empty] | 1050 | [5 empty] | 900 |  |  |  | 0.4615385 | 6.77 | 48.77 | 19.97 | 0.69 | 13.86 |  |  | 57.1 | 38.19 | 38.66 | 12.84 | 8.02 | 0.56 | 57.1 | [20 empty] | 1.6 | [7 empty] | 1187 | 54 |  |  | 1050
452 | 1 | P4500 | 65.3 | 20.8 | 4.3 | 2.17 | 2.2 | 2800 |  | 350 | 157.5 | 0.45 | [8 empty] | 712 | [8 empty] | 2.95 | 1043 |  |  |  | 0.594302 | [40 empty] | 25.6 |  | 6769 | 43.3 | Effects of calcined perlite powder as a SCM on the strength and permeability of concrete | Ramezanianpour, A.A. (1); Motahari Karein, S. Mahmoud (2); Vosoughi, Payam (2); Pilvar, Amirreza (2); Isapour, Soroush (3); Moodi, Faramarz (1) | 712
453 |  | P3500 | 65.3 | 20.8 | 4.3 | 2.17 | 2.2 | 2800 |  | 350 | 122.5 | 0.35 | [8 empty] | 754 | [8 empty] | 2.95 | 1131 |  |  |  | 0.6 | [40 empty] | 17.1 |  | 3922 | 59 |  |  | 754
454 | 1 | A30-00 | 62.8 | 22.01 | 5.51 | 2.59 | 3.44 |  |  | 533 | 183 | 0.3433396 |  | 2 | [10 empty] | 660 |  |  |  |  | 3 | 1075 |  |  |  | 0.6195965 | [42 empty] | 4300 | 60 | Effect of silica forms in rice husk ash on the properties of concrete | Bui, Le Anh-Tuan (1); Chen, Chun-Tsun (1); Hwang, Chao-Lung (1); Wu, Wei-Sheng (1) | 660
455 | 2 | A1 | 63.83 | 20.24 | 4.43 | 0.97 | 5.3 |  | 42.5 | 230 | 80.5 | 0.35 |  | 0.8 | [6 empty] | 1126 | [8 empty] | 2.3 | 723 |  |  |  | 0.3910222 | [6 empty] | 0 |  | 38.2 | 60.81 | 13.39 | 9.02 | 1.2 | 230 | [20 empty] | 14.79 |  | 13.62 | 55.44 | 22.28 | 8.66 | 2.45 |  |  | 66 | Influence of binder composition and concrete pore structure on chloride diffusion coefficient in concrete | Li, Pengping (1); Su, Dagen (1); Wang, Shengnian (2); Fan, Zhihong (1, 2) | 1126
456 | 2 | A2 | 63.83 | 20.24 | 4.43 | 0.97 | 5.3 |  | 42.5 | 230 | 80.5 | 0.35 |  | 0.7 | [6 empty] | 1089 | [8 empty] | 2.3 | 718 |  |  |  | 0.3973437 | 3.03 | 60.81 | 24.12 | 0.55 | 5.76 |  | 46 |  | 38.2 | 60.81 | 13.39 | 9.02 | 1.2 | 184 | [20 empty] | 11.91 |  | 18.69 | 61.57 | 15.44 | 4.3 | 1.59 |  |  | 68.2 |  |  | 1089
457 | 2 | A3 | 63.83 | 20.24 | 4.43 | 0.97 | 5.3 |  | 42.5 | 230 | 80.5 | 0.35 |  | 0.8 | [6 empty] | 1084 | [8 empty] | 2.3 | 712 |  |  |  | 0.3964365 | 3.03 | 60.81 | 24.12 | 0.55 | 5.76 |  | 92 |  | 38.2 | 60.81 | 13.39 | 9.02 | 1.2 | 138 | [20 empty] | 12.32 |  | 18.66 | 59.64 | 16.92 | 4.78 | 1.81 |  |  | 65.7 |  |  | 1084
458 | 2 | A4 | 63.83 | 20.24 | 4.43 | 0.97 | 5.3 |  | 42.5 | 230 | 80.5 | 0.35 |  | 0.7 | [6 empty] | 1082 | [8 empty] | 2.3 | 709 |  |  |  | 0.3958682 | 3.03 | 60.81 | 24.12 | 0.55 | 5.76 |  | 115 |  | 38.2 | 60.81 | 13.39 | 9.02 | 1.2 | 115 | [20 empty] | 12.99 |  | 16.42 | 60.35 | 17.26 | 5.97 | 1.93 |  |  | 64.1 |  |  | 1082
459 | 2 | A5 | 63.83 | 20.24 | 4.43 | 0.97 | 5.3 |  | 42.5 | 230 | 80.5 | 0.35 |  | 0.7 | [6 empty] | 1075 | [8 empty] | 2.3 | 701 |  |  |  | 0.3947072 | 3.03 | 60.81 | 24.12 | 0.55 | 5.76 |  | 184 |  | 38.2 | 60.81 | 13.39 | 9.02 | 1.2 | 16 | [20 empty] | 14.55 |  | 13.37 | 56.37 | 22.41 | 7.85 | 2.29 |  |  | 59.7 |  |  | 1075
484 | 3 | REF1 | 62 | 20.3 | 4.2 | 2.8 | 3 | 4070 |  | 400 | 140 | 0.35 |  | 3.4 | [6 empty] | 850 | [9 empty] | 850 |  |  |  | 0.5 | [42 empty] | 1100 | 54 | Fresh, mechanical, and durability characteristics of self-consolidating concrete incorporating volcanic ash | Hossain, K.M.A. (1); Lachemi, M. (2) | 850
485 |  | REF2 | 62 | 20.3 | 4.2 | 2.8 | 3 | 4070 |  | 400 | 160 | 0.4 |  | 2.5 | [6 empty] | 850 | [9 empty] | 850 |  |  |  | 0.5 | [42 empty] | 1250 | 48 |  |  | 850
486 |  | REF3 | 62 | 20.3 | 4.2 | 2.8 | 3 | 4070 |  | 400 | 180 | 0.45 |  | 1.5 | [6 empty] | 850 | [9 empty] | 850 |  |  |  | 0.5 | [42 empty] | 1405 | 41 |  |  | 850
497 | 1 | CC1 | 60.84 | 16.34 | 6.95 | 2.32 | 5.38 |  |  | 410 | 175 | 0.4268293 |  | 0 | [10 empty] | 1134 | [5 empty] | 612 |  |  |  | 0.3505155 | [42 empty] | 2950 | 43.65 | High temperature performance of self-compacting high-volume fly ash concrete mixes | Amrutha (1); Nayak, Gopinatha (1); Narasimhan, Mattur C. (1); Rajeeva, S.V. (2) | 1134
498 |  | CC2 | 60.84 | 16.34 | 6.95 | 2.32 | 5.38 |  |  | 405 | 172 | 0.4246914 |  | 0.7407407 | [10 empty] | 1130 | [5 empty] | 612 |  |  |  | 0.3513203 | [42 empty] | 2000 | 48 |  |  | 1130
499 |  | SCFA | 60.84 | 16.34 | 6.95 | 2.32 | 5.38 |  |  | 240 | 168 | 0.7 |  | 0.5 | [10 empty] | 720 | [5 empty] | 765 |  |  |  | 0.5151515 | 1.79 | 58.87 | 32.17 | 0.92 | 2.93 |  | 360 | [35 empty] | 1000 | 55.33 |  |  | 720
500 |  | SCSF | 60.84 | 16.34 | 6.95 | 2.32 | 5.38 |  |  | 222 | 168 | 0.7567568 |  | 0.5 | [10 empty] | 720 | [5 empty] | 731 |  |  |  | 0.5037905 | 1.79 | 58.87 | 32.17 | 0.92 | 2.93 |  | 360 | [20 empty] | 0.68 | 94.89 | 2.2 | 0.46 | 0.18 |  | 18 | [8 empty] | 800 | 38 |  |  | 720
501 |  | SCGGBS | 60.84 | 16.34 | 6.95 | 2.32 | 5.38 |  |  | 120 | 168 | 1.4 |  | 0.5 | [10 empty] | 720 | [5 empty] | 754 |  |  |  | 0.5115332 | 1.79 | 58.87 | 32.17 | 0.92 | 2.93 |  | 360 |  | 23.28 | 43.63 | 14.82 | 3.4 | 5.14 | 120 | [28 empty] | 200 | 42 |  |  | 720
538 | 4 | C | 62.28 | 21.08 | 5.47 | 1.73 | 3.96 |  | 42.5 | 450 | 157.5 | 0.35 |  | 0.6 | [10 empty] | 1105.5 |  |  |  |  | 2.82 | 737 |  |  |  | 0.4 | [40 empty] | 0.242 |  |  | 44.2 | Effect of silica fume addition and repeated loading on chloride diffusion coefficient of concrete | Zhang, Wu-Man (1, 2); Ba, Heng-Jing (3) | 1105.5
539 |  | SF5 | 62.28 | 21.08 | 5.47 | 1.73 | 3.96 |  | 42.5 | 427.5 | 157.5 | 0.3684211 |  | 0.7111111 | [10 empty] | 1105.5 |  |  |  |  | 2.82 | 737 |  |  |  | 0.4 | [27 empty] | 0.2 | 93.7 | 0.3 | 0.2 | 0.8 | 15 | 22.5 | [6 empty] | 0.132 |  |  | 54 |  |  | 1105.5
540 |  | SF10 | 62.28 | 21.08 | 5.47 | 1.73 | 3.96 |  | 42.5 | 405 | 157.5 | 0.3888889 |  | 0.7333333 | [10 empty] | 1105.5 |  |  |  |  | 2.82 | 737 |  |  |  | 0.4 | [27 empty] | 0.2 | 93.7 | 0.3 | 0.2 | 0.8 | 15 | 45 | [6 empty] | 0.0828 |  |  | 58.6 |  |  | 1105.5
541 | 351 | PC | 63.62 | 20.64 | 4.85 | 1.14 | 3.17 |  |  | 600 | 180 | 0.3 |  | 1.19 |  |  |  | 61.34 |  |  | 492.42 |  |  | 102.58 | [6 empty] | 1084 |  |  |  |  | 18.55 | 36.84 | 19.99 | 2.22 | 15.25 | 0 | [21 empty] | 1.13 | 93.55 | 0.56 | 0.75 | 0.17 | 18.09 | 0 | 4.5 | [7 empty] | 3400 | 84 | Compressive strength and chloride resistance of self-compacting concrete containing high level fly ash and silica fume | Wongkeo, Watcharapong (1); Thongsanitgarn, Pailyn (1); Ngamjarurojana, Athipong (1); Chaipanich, Arnon (1) | 656.34
542 |  | 50FA | 63.62 | 20.64 | 4.85 | 1.14 | 3.17 |  |  | 300 | 180 | 0.3 |  | 0.25 |  |  |  | 61.34 |  |  | 492.42 |  |  | 102.58 | [6 empty] | 958 |  |  |  |  | 18.55 | 36.84 | 19.99 | 2.22 | 15.25 | 300 | [21 empty] | 1.13 | 93.55 | 0.56 | 0.75 | 0.17 | 18.09 | 0 | 5.6 | [7 empty] | 2000 | 66.4 |  |  | 656.34
543 |  | 60FA | 63.62 | 20.64 | 4.85 | 1.14 | 3.17 |  |  | 240 | 180 | 0.3 |  | 0.17 |  |  |  | 61.34 |  |  | 492.42 |  |  | 102.58 | [6 empty] | 933 |  |  |  |  | 18.55 | 36.84 | 19.99 | 2.22 | 15.25 | 360 | [21 empty] | 1.13 | 93.55 | 0.56 | 0.75 | 0.17 | 18.09 | 0 | 6.7 | [7 empty] | 1800 | 58 |  |  | 656.34
544 |  | 70FA | 63.62 | 20.64 | 4.85 | 1.14 | 3.17 |  |  | 180 | 180 | 0.3 |  | 0.12 |  |  |  | 61.34 |  |  | 492.42 |  |  | 102.58 | [6 empty] | 908 |  |  |  |  | 18.55 | 36.84 | 19.99 | 2.22 | 15.25 | 420 | [21 empty] | 1.13 | 93.55 | 0.56 | 0.75 | 0.17 | 18.09 | 0 | 7.1 | [7 empty] | 1750 | 45.6 |  |  | 656.34
545 |  | 5SF | 63.62 | 20.64 | 4.85 | 1.14 | 3.17 |  |  | 570 | 180 | 0.3 |  | 1.33 |  |  |  | 61.34 |  |  | 492.42 |  |  | 102.58 | [6 empty] | 1072 |  |  |  |  | 18.55 | 36.84 | 19.99 | 2.22 | 15.25 | 0 | [21 empty] | 1.13 | 93.55 | 0.56 | 0.75 | 0.17 | 18.09 | 30 | 3 | [7 empty] | 700 | 95.3 |  |  | 656.34
546 |  | 10SF | 63.62 | 20.64 | 4.85 | 1.14 | 3.17 |  |  | 540 | 180 | 0.3 |  | 1.43 |  |  |  | 61.34 |  |  | 492.42 |  |  | 102.58 | [6 empty] | 1059 |  |  |  |  | 18.55 | 36.84 | 19.99 | 2.22 | 15.25 | 0 | [21 empty] | 1.13 | 93.55 | 0.56 | 0.75 | 0.17 | 18.09 | 60 | 1.3 | [7 empty] | 300 | 100.5 |  |  | 656.34
547 |  | 45FA5SF | 63.62 | 20.64 | 4.85 | 1.14 | 3.17 |  |  | 300 | 180 | 0.3 |  | 0.37 |  |  |  | 61.34 |  |  | 492.42 |  |  | 102.58 | [6 empty] | 958 |  |  |  |  | 18.55 | 36.84 | 19.99 | 2.22 | 15.25 | 270 | [21 empty] | 1.13 | 93.55 | 0.56 | 0.75 | 0.17 | 18.09 | 30 | 6.5 | [7 empty] | 600 | 75.2 |  |  | 656.34
548 |  | 55FA5SF | 63.62 | 20.64 | 4.85 | 1.14 | 3.17 |  |  | 240 | 180 | 0.3 |  | 0.3 |  |  |  | 61.34 |  |  | 492.42 |  |  | 102.58 | [6 empty] | 933 |  |  |  |  | 18.55 | 36.84 | 19.99 | 2.22 | 15.25 | 330 | [21 empty] | 1.13 | 93.55 | 0.56 | 0.75 | 0.17 | 18.09 | 30 | 6.5 | [7 empty] | 600 | 63.4 |  |  | 656.34
549 |  | 65FA5SF | 63.62 | 20.64 | 4.85 | 1.14 | 3.17 |  |  | 180 | 180 | 0.3 |  | 0.2 |  |  |  | 61.34 |  |  | 492.42 |  |  | 102.58 | [6 empty] | 908 |  |  |  |  | 18.55 | 36.84 | 19.99 | 2.22 | 15.25 | 390 | [21 empty] | 1.13 | 93.55 | 0.56 | 0.75 | 0.17 | 18.09 | 30 | 8.3 | [7 empty] | 900 | 52.7 |  |  | 656.34
550 |  | 40FA10SF | 63.62 | 20.64 | 4.85 | 1.14 | 3.17 |  |  | 300 | 180 | 0.3 |  | 0.6 |  |  |  | 61.34 |  |  | 492.42 |  |  | 102.58 | [6 empty] | 958 |  |  |  |  | 18.55 | 36.84 | 19.99 | 2.22 | 15.25 | 240 | [21 empty] | 1.13 | 93.55 | 0.56 | 0.75 | 0.17 | 18.09 | 60 | 2.9 | [7 empty] | 400 | 85.2 |  |  | 656.34
551 |  | 50FA10SF | 63.62 | 20.64 | 4.85 | 1.14 | 3.17 |  |  | 240 | 180 | 0.3 |  | 0.48 |  |  |  | 61.34 |  |  | 492.42 |  |  | 102.58 | [6 empty] | 933 |  |  |  |  | 18.55 | 36.84 | 19.99 | 2.22 | 15.25 | 300 | [21 empty] | 1.13 | 93.55 | 0.56 | 0.75 | 0.17 | 18.09 | 60 | 3.2 | [7 empty] | 500 | 73.6 |  |  | 656.34
552 |  | 60FA10SF | 63.62 | 20.64 | 4.85 | 1.14 | 3.17 |  |  | 180 | 180 | 0.3 |  | 0.38 |  |  |  | 61.34 |  |  | 492.42 |  |  | 102.58 | [6 empty] | 908 |  |  |  |  | 18.55 | 36.84 | 19.99 | 2.22 | 15.25 | 360 | [21 empty] | 1.13 | 93.55 | 0.56 | 0.75 | 0.17 | 18.09 | 60 | 7.1 | [7 empty] | 500 | 61.2 |  |  | 656.34
553 |  | PC | 63.62 | 20.64 | 4.85 | 1.14 | 3.17 |  |  | 514 | 180 | 0.35 |  | 1.5 |  |  |  | 61.34 |  |  | 492.42 |  |  | 102.58 | [6 empty] | 1131 |  |  |  |  | 18.55 | 36.84 | 19.99 | 2.22 | 15.25 | 0 | [21 empty] | 1.13 | 93.55 | 0.56 | 0.75 | 0.17 | 18.09 | 0 | 6.8 | [7 empty] | 4000 | 83 |  |  | 656.34
554 |  | 50FA | 63.62 | 20.64 | 4.85 | 1.14 | 3.17 |  |  | 257 | 180 | 0.35 |  | 0.26 |  |  |  | 61.34 |  |  | 492.42 |  |  | 102.58 | [6 empty] | 1023 |  |  |  |  | 18.55 | 36.84 | 19.99 | 2.22 | 15.25 | 257 | [21 empty] | 1.13 | 93.55 | 0.56 | 0.75 | 0.17 | 18.09 | 0 | 8.8 | [7 empty] | 3000 | 59.2 |  |  | 656.34
555 |  | 60FA | 63.62 | 20.64 | 4.85 | 1.14 | 3.17 |  |  | 206 | 180 | 0.35 |  | 0.19 |  |  |  | 61.34 |  |  | 492.42 |  |  | 102.58 | [6 empty] | 1001 |  |  |  |  | 18.55 | 36.84 | 19.99 | 2.22 | 15.25 | 309 | [21 empty] | 1.13 | 93.55 | 0.56 | 0.75 | 0.17 | 18.09 | 0 | 10.5 | [7 empty] | 2500 | 52.6 |  |  | 656.34
556 |  | 70FA | 63.62 | 20.64 | 4.85 | 1.14 | 3.17 |  |  | 154 | 180 | 0.35 |  | 0.13 |  |  |  | 61.34 |  |  | 492.42 |  |  | 102.58 | [6 empty] | 980 |  |  |  |  | 18.55 | 36.84 | 19.99 | 2.22 | 15.25 | 360 | [21 empty] | 1.13 | 93.55 | 0.56 | 0.75 | 0.17 | 18.09 | 0 | 10.5 | [7 empty] | 2500 | 39.8 |  |  | 656.34
557 |  | 5SF | 63.62 | 20.64 | 4.85 | 1.14 | 3.17 |  |  | 489 | 180 | 0.35 |  | 1.6 |  |  |  | 61.34 |  |  | 492.42 |  |  | 102.58 | [6 empty] | 1120 |  |  |  |  | 18.55 | 36.84 | 19.99 | 2.22 | 15.25 | 0 | [21 empty] | 1.13 | 93.55 | 0.56 | 0.75 | 0.17 | 18.09 | 26 | 7 | [7 empty] | 1000 | 85.3 |  |  | 656.34
558 |  | 10SF | 63.62 | 20.64 | 4.85 | 1.14 | 3.17 |  |  | 463 | 180 | 0.35 |  | 1.75 |  |  |  | 61.34 |  |  | 492.42 |  |  | 102.58 | [6 empty] | 1110 |  |  |  |  | 18.55 | 36.84 | 19.99 | 2.22 | 15.25 | 0 | [21 empty] | 1.13 | 93.55 | 0.56 | 0.75 | 0.17 | 18.09 | 51 | 3.1 | [7 empty] | 600 | 91.6 |  |  | 656.34
559 |  | 45FA5SF | 63.62 | 20.64 | 4.85 | 1.14 | 3.17 |  |  | 257 | 180 | 0.35 |  | 0.4 |  |  |  | 61.34 |  |  | 492.42 |  |  | 102.58 | [6 empty] | 1023 |  |  |  |  | 18.55 | 36.84 | 19.99 | 2.22 | 15.25 | 231 | [21 empty] | 1.13 | 93.55 | 0.56 | 0.75 | 0.17 | 18.09 | 26 | 9 | [7 empty] | 1000 | 68.4 |  |  | 656.34
560 |  | 55FA5SF | 63.62 | 20.64 | 4.85 | 1.14 | 3.17 |  |  | 206 | 180 | 0.35 |  | 0.32 |  |  |  | 61.34 |  |  | 492.42 |  |  | 102.58 | [6 empty] | 1001 |  |  |  |  | 18.55 | 36.84 | 19.99 | 2.22 | 15.25 | 283 | [21 empty] | 1.13 | 93.55 | 0.56 | 0.75 | 0.17 | 18.09 | 26 | 6.7 | [7 empty] | 1400 | 57.4 |  |  | 656.34
561 |  | 65FA5SF | 63.62 | 20.64 | 4.85 | 1.14 | 3.17 |  |  | 154 | 180 | 0.35 |  | 0.22 |  |  |  | 61.34 |  |  | 492.42 |  |  | 102.58 | [6 empty] | 980 |  |  |  |  | 18.55 | 36.84 | 19.99 | 2.22 | 15.25 | 334 | [21 empty] | 1.13 | 93.55 | 0.56 | 0.75 | 0.17 | 18.09 | 26 | 8.8 | [7 empty] | 1900 | 45.9 |  |  | 656.34
562 |  | 40FA10SF | 63.62 | 20.64 | 4.85 | 1.14 | 3.17 |  |  | 257 | 180 | 0.35 |  | 0.62 |  |  |  | 61.34 |  |  | 492.42 |  |  | 102.58 | [6 empty] | 1023 |  |  |  |  | 18.55 | 36.84 | 19.99 | 2.22 | 15.25 | 206 | [21 empty] | 1.13 | 93.55 | 0.56 | 0.75 | 0.17 | 18.09 | 51 | 4 | [7 empty] | 800 | 75.4 |  |  | 656.34
563 |  | 50FA10SF | 63.62 | 20.64 | 4.85 | 1.14 | 3.17 |  |  | 206 | 180 | 0.35 |  | 0.5 |  |  |  | 61.34 |  |  | 492.42 |  |  | 102.58 | [6 empty] | 1001 |  |  |  |  | 18.55 | 36.84 | 19.99 | 2.22 | 15.25 | 257 | [21 empty] | 1.13 | 93.55 | 0.56 | 0.75 | 0.17 | 18.09 | 51 | 5.8 | [7 empty] | 700 | 64.7 |  |  | 656.34
564 |  | 60FA10SF | 63.62 | 20.64 | 4.85 | 1.14 | 3.17 |  |  | 154 | 180 | 0.35 |  | 0.4 |  |  |  | 61.34 |  |  | 492.42 |  |  | 102.58 | [6 empty] | 980 |  |  |  |  | 18.55 | 36.84 | 19.99 | 2.22 | 15.25 | 309 | [21 empty] | 1.13 | 93.55 | 0.56 | 0.75 | 0.17 | 18.09 | 51 | 8.4 | [7 empty] | 1200 | 51.1 |  |  | 656.34
565 |  | PC | 63.62 | 20.64 | 4.85 | 1.14 | 3.17 |  |  | 450 | 180 | 0.4 |  | 1.8 |  |  |  | 61.34 |  |  | 492.42 |  |  | 102.58 | [6 empty] | 1166 |  |  |  |  | 18.55 | 36.84 | 19.99 | 2.22 | 15.25 | 0 | [21 empty] | 1.13 | 93.55 | 0.56 | 0.75 | 0.17 | 18.09 | 0 | 9.7 | [7 empty] | 4600 | 72.4 |  |  | 656.34
566 |  | 50FA | 63.62 | 20.64 | 4.85 | 1.14 | 3.17 |  |  | 225 | 180 | 0.4 |  | 0.26 |  |  |  | 61.34 |  |  | 492.42 |  |  | 102.58 | [6 empty] | 1072 |  |  |  |  | 18.55 | 36.84 | 19.99 | 2.22 | 15.25 | 225 | [21 empty] | 1.13 | 93.55 | 0.56 | 0.75 | 0.17 | 18.09 | 0 | 10.1 | [7 empty] | 3600 | 41.9 |  |  | 656.34
567 |  | 60FA | 63.62 | 20.64 | 4.85 | 1.14 | 3.17 |  |  | 180 | 180 | 0.4 |  | 0.21 |  |  |  | 61.34 |  |  | 492.42 |  |  | 102.58 | [6 empty] | 1053 |  |  |  |  | 18.55 | 36.84 | 19.99 | 2.22 | 15.25 | 270 | [21 empty] | 1.13 | 93.55 | 0.56 | 0.75 | 0.17 | 18.09 | 0 | 10.3 | [7 empty] | 3300 | 35.7 |  |  | 656.34
568 |  | 70FA | 63.62 | 20.64 | 4.85 | 1.14 | 3.17 |  |  | 135 | 180 | 0.4 |  | 0.13 |  |  |  | 61.34 |  |  | 492.42 |  |  | 102.58 | [6 empty] | 1034 |  |  |  |  | 18.55 | 36.84 | 19.99 | 2.22 | 15.25 | 315 | [21 empty] | 1.13 | 93.55 | 0.56 | 0.75 | 0.17 | 18.09 | 0 | 12.9 | [7 empty] | 2800 | 31.7 |  |  | 656.34
569 |  | 5SF | 63.62 | 20.64 | 4.85 | 1.14 | 3.17 |  |  | 428 | 180 | 0.4 |  | 1.9 |  |  |  | 61.34 |  |  | 492.42 |  |  | 102.58 | [6 empty] | 1157 |  |  |  |  | 18.55 | 36.84 | 19.99 | 2.22 | 15.25 | 0 | [21 empty] | 1.13 | 93.55 | 0.56 | 0.75 | 0.17 | 18.09 | 23 | 8.3 | [7 empty] | 1600 | 75.3 |  |  | 656.34
570 |  | 10SF | 63.62 | 20.64 | 4.85 | 1.14 | 3.17 |  |  | 405 | 180 | 0.4 |  | 2.1 |  |  |  | 61.34 |  |  | 492.42 |  |  | 102.58 | [6 empty] | 1147 |  |  |  |  | 18.55 | 36.84 | 19.99 | 2.22 | 15.25 | 0 | [21 empty] | 1.13 | 93.55 | 0.56 | 0.75 | 0.17 | 18.09 | 45 | 8.5 | [7 empty] | 800 | 79 |  |  | 656.34
571 |  | 45FA5SF | 63.62 | 20.64 | 4.85 | 1.14 | 3.17 |  |  | 225 | 180 | 0.4 |  | 0.43 |  |  |  | 61.34 |  |  | 492.42 |  |  | 102.58 | [6 empty] | 1072 |  |  |  |  | 18.55 | 36.84 | 19.99 | 2.22 | 15.25 | 203 | [21 empty] | 1.13 | 93.55 | 0.56 | 0.75 | 0.17 | 18.09 | 23 | 10 | [7 empty] | 1400 | 51.5 |  |  | 656.34
572 |  | 55FA5SF | 63.62 | 20.64 | 4.85 | 1.14 | 3.17 |  |  | 180 | 180 | 0.4 |  | 0.34 |  |  |  | 61.34 |  |  | 492.42 |  |  | 102.58 | [6 empty] | 1053 |  |  |  |  | 18.55 | 36.84 | 19.99 | 2.22 | 15.25 | 248 | [21 empty] | 1.13 | 93.55 | 0.56 | 0.75 | 0.17 | 18.09 | 23 | 7.5 | [7 empty] | 1700 | 39.2 |  |  | 656.34
573 |  | 65FA5SF | 63.62 | 20.64 | 4.85 | 1.14 | 3.17 |  |  | 135 | 180 | 0.4 |  | 0.28 |  |  |  | 61.34 |  |  | 492.42 |  |  | 102.58 | [6 empty] | 1034 |  |  |  |  | 18.55 | 36.84 | 19.99 | 2.22 | 15.25 | 293 | [21 empty] | 1.13 | 93.55 | 0.56 | 0.75 | 0.17 | 18.09 | 23 | 8.8 | [7 empty] | 2100 | 28.2 |  |  | 656.34
574 |  | 40FA10SF | 63.62 | 20.64 | 4.85 | 1.14 | 3.17 |  |  | 225 | 180 | 0.4 |  | 0.64 |  |  |  | 61.34 |  |  | 492.42 |  |  | 102.58 | [6 empty] | 1072 |  |  |  |  | 18.55 | 36.84 | 19.99 | 2.22 | 15.25 | 180 | [21 empty] | 1.13 | 93.55 | 0.56 | 0.75 | 0.17 | 18.09 | 45 | 5 | [7 empty] | 1000 | 60.3 |  |  | 656.34
575 |  | 50FA10SF | 63.62 | 20.64 | 4.85 | 1.14 | 3.17 |  |  | 180 | 180 | 0.4 |  | 0.52 |  |  |  | 61.34 |  |  | 492.42 |  |  | 102.58 | [6 empty] | 1053 |  |  |  |  | 18.55 | 36.84 | 19.99 | 2.22 | 15.25 | 225 | [21 empty] | 1.13 | 93.55 | 0.56 | 0.75 | 0.17 | 18.09 | 45 | 6 | [7 empty] | 1000 | 49.1 |  |  | 656.34
576 |  | 60FA10SF | 63.62 | 20.64 | 4.85 | 1.14 | 3.17 |  |  | 135 | 180 | 0.4 |  | 0.46 |  |  |  | 61.34 |  |  | 492.42 |  |  | 102.58 | [6 empty] | 1034 |  |  |  |  | 18.55 | 36.84 | 19.99 | 2.22 | 15.25 | 270 | [21 empty] | 1.13 | 93.55 | 0.56 | 0.75 | 0.17 | 18.09 | 45 | 9 | [7 empty] | 1500 | 33.1 |  |  | 656.34
577 | 353 | C-SA-0 | 61.49 | 21.58 | 4.03 | 2.6 | 3.46 | 3460 |  | 490 | 196 | 0.4 |  | 1.5 |  |  |  | 880 | [11 empty] | 3.1 | 830 | [46 empty] | 1900 | 50 | Influence of sodium aluminate on cement hydration and concrete properties | Han, Jianguo (1, 2); Wang, Kejin (2); Shi, Jiyao (3); Wang, Yue (3) | 880
578 | 357 | C1 | 54.28 | 23.57 | 9.34 | 1.35 | 3.1 |  |  | 403 | 145 | 0.36 |  | 0.5 | [6 empty] | 1119 | [8 empty] | 2.8 | 746 | [44 empty] | 8.58 |  |  | 56.3 | Impact of compressive fatigue on chloride diffusion coefficient in OPC concrete: An analysis using EIS method | Song, Zijian (1); Jiang, Linhua (1); Li, Wei (2); Xiong, Chuansheng (1); Chu, Hongqiang (1) | 1119
579 |  | C2 | 54.28 | 23.57 | 9.34 | 1.35 | 3.1 |  |  | 322 | 161 | 0.5 | [8 empty] | 1128 | [8 empty] | 2.8 | 752 | [44 empty] | 13.63 |  |  | 36.1 |  |  | 1128
580 | 364 | R | 62.27 | 19.2 | 5.12 | 2.41 | 2.27 |  |  | 375 | 178 | 0.47 |  | 0.4 | [10 empty] | 1065 | [5 empty] | 820 | [46 empty] | 3000 | 40.4 | Hardened properties of concrete mixtures containing pre-coated crumb rubber and silica fume | Onuaguluchi, Obinna (1); Panesar, Daman K. (1) | 1065
581 | 383 | OPC45 | 61.6 | 19.4 | 5.1 | 2.6 | 3.26 |  |  | 415 | 187 | 0.4506024 | [7 empty] | 1076 | [10 empty] | 712 | [44 empty] | 6.6 |  |  | 40 | Application of X-ray microfluorescence for the determination of chloride diffusion coefficients in concrete chloride penetration experiments | Dehghan, Alireza (1); Peterson, Karl (1); Riehm, Graham (1); Herzog Bromerchenkel, Lucas (1) | 1076
582 |  | OPC48 | 61.6 | 19.4 | 5.1 | 2.6 | 3.26 |  |  | 415 | 199 | 0.4795181 | [7 empty] | 1072 | [10 empty] | 709 | [44 empty] | 7.4 |  |  | 34 |  |  | 1072
583 | 382 | C | 61.4 | 19.6 | 4.9 | 3 | 3.1 | 3870 |  | 500 | 175 | 0.35 |  | 0.41 | [6 empty] | 850 | [9 empty] | 834 |  |  |  |  | 5.6 | 59.5 | 22.2 |  | 3.9 | 0 |  |  | 34.2 | 38.4 | 10.6 | 6.9 | 0.8 | [29 empty] | 2100 | 34 | Transport properties of high volume fly ash or slag concrete exposed to high temperature | Karahan, Okan (1) | 850
584 |  | F 30 | 61.4 | 19.6 | 4.9 | 3 | 3.1 | 3870 |  | 350 | 175 | 0.35 |  | 0.24 | [6 empty] | 822 | [9 empty] | 806 |  |  |  |  | 5.6 | 59.5 | 22.2 |  | 3.9 | 150 |  |  | 34.2 | 38.4 | 10.6 | 6.9 | 0.8 | [29 empty] | 800 | 32 |  |  | 822
585 |  | F 50 | 61.4 | 19.6 | 4.9 | 3 | 3.1 | 3870 |  | 250 | 175 | 0.35 |  | 0.15 | [6 empty] | 803 | [9 empty] | 788 |  |  |  |  | 5.6 | 59.5 | 22.2 |  | 3.9 | 250 |  |  | 34.2 | 38.4 | 10.6 | 6.9 | 0.8 | [29 empty] | 800 | 28 |  |  | 803
586 |  | F 70 | 61.4 | 19.6 | 4.9 | 3 | 3.1 | 3870 |  | 150 | 175 | 0.35 |  | 0.09 | [6 empty] | 785 | [9 empty] | 770 |  |  |  |  | 5.6 | 59.5 | 22.2 |  | 3.9 | 350 |  |  | 34.2 | 38.4 | 10.6 | 6.9 | 0.8 | [29 empty] | 700 | 25 |  |  | 785
587 |  | F 90 | 61.4 | 19.6 | 4.9 | 3 | 3.1 | 3870 |  | 50 | 175 | 0.35 |  | 0 | [6 empty] | 766 | [9 empty] | 752 |  |  |  |  | 5.6 | 59.5 | 22.2 |  | 3.9 | 450 |  |  | 34.2 | 38.4 | 10.6 | 6.9 | 0.8 | [29 empty] | 2800 | 9 |  |  | 766
588 |  | S 30 | 61.4 | 19.6 | 4.9 | 3 | 3.1 | 3870 |  | 350 | 175 | 0.35 |  | 0.48 | [6 empty] | 844 | [9 empty] | 828 |  |  |  |  | 5.6 | 59.5 | 22.2 |  | 3.9 |  |  |  | 34.2 | 38.4 | 10.6 | 6.9 | 0.8 | 150 | [28 empty] | 800 | 33 |  |  | 844
589 |  | S 50 | 61.4 | 19.6 | 4.9 | 3 | 3.1 | 3870 |  | 250 | 175 | 0.35 |  | 0.59 | [6 empty] | 840 | [9 empty] | 824 |  |  |  |  | 5.6 | 59.5 | 22.2 |  | 3.9 |  |  |  | 34.2 | 38.4 | 10.6 | 6.9 | 0.8 | 250 | [28 empty] | 600 | 32 |  |  | 840
590 |  | S 70 | 61.4 | 19.6 | 4.9 | 3 | 3.1 | 3870 |  | 150 | 175 | 0.35 |  | 0.63 | [6 empty] | 836 | [9 empty] | 820 |  |  |  |  | 5.6 | 59.5 | 22.2 |  | 3.9 |  |  |  | 34.2 | 38.4 | 10.6 | 6.9 | 0.8 | 350 | [28 empty] | 600 | 30 |  |  | 836
591 |  | S 90 | 61.4 | 19.6 | 4.9 | 3 | 3.1 | 3870 |  | 50 | 175 | 0.35 |  | 0.68 | [6 empty] | 832 | [9 empty] | 816 |  |  |  |  | 5.6 | 59.5 | 22.2 |  | 3.9 |  |  |  | 34.2 | 38.4 | 10.6 | 6.9 | 0.8 | 450 | [28 empty] | 300 | 29 |  |  | 832
592 | 381 | B1，T1，F1 | 63.42 | 20.31 | 5.24 | 2.6 | 3.03 | 3360 |  | 317 | 111 | 0.3501577 | [5 empty] | 0.327 | 0.861 |  | 1 |  |  |  | 1410 | [5 empty] | 718 | [47 empty] | 32 | A sustainable approach to reuse of treated domestic wastewater in construction incorporating admixtures | Arooj, Muhammad Farhan (1); Haseeb, Fahad (1); Butt, Akbar Imran (1); Irfan-Ul-Hassan, Dr Muhammad (2); Batool, Hania (1); Kibriya, Saad (1); Javed, Zara (1); Nawaz, Hassan (1); Asif, Sarah (1) | 1412.188
602 | 375 | Control | 62.41 | 19.31 | 5.62 | 2.69 | 4.14 |  | 42.5 | 450 | 180 | 0.4 |  | 1.3 | [5 empty] | 832.8 | [9 empty] | 2.87 | 935.4 |  |  |  |  | 4.24 | 56.2 | 5.62 | 2.69 | 4.14 | [37 empty] | 3300 | 62 | Optimization of concrete mixture with hybrid blends of metakaolin and fly ash using response surface method | Güneyisi, Erhan (1); Gesoglu, Mehmet (1); Algin, Zeynep (2); Mermerdas¸, Kasim (3) | 832.8
603 |  | 10FA | 62.41 | 19.31 | 5.62 | 2.69 | 4.14 |  | 42.5 | 405 | 180 | 0.4 |  | 1.2 | [5 empty] | 826.6 | [9 empty] | 2.87 | 928.6 |  |  |  |  | 4.24 | 56.2 | 5.62 | 2.69 | 4.14 | 45 | [36 empty] | 3200 | 58 |  |  | 826.6
604 |  | 20FA | 62.41 | 19.31 | 5.62 | 2.69 | 4.14 |  | 42.5 | 360 | 180 | 0.4 |  | 1.1 | [5 empty] | 820.2 | [9 empty] | 2.87 | 921.3 |  |  |  |  | 4.24 | 56.2 | 5.62 | 2.69 | 4.14 | 90 | [36 empty] | 3000 | 55 |  |  | 820.2
605 |  | G1SCCH | 63.9 | 21.5 | 5.55 | 1.86 | 3.46 |  |  | 400 | 196 | 0.49 |  | 1 | [10 empty] | 800 | [5 empty] | 915 | [31 empty] | 1.68 | 91.7 | 1 | 1.8 | 0.9 |  | 44 | [9 empty] | 35 | Strength and durability studies of fly ash concrete in sea water environments compared with normal and superplasticizer concrete | Ramachandran, D. (1); George, R.P. (2); Vishwakarma, Vinita (1); Kamachi Mudali, U. (2) | 800
606 |  | G2SCCL | 63.9 | 21.5 | 5.55 | 1.86 | 3.46 |  |  | 434 | 183 | 0.421659 |  | 0.9 | [10 empty] | 800 | [5 empty] | 915 | [31 empty] | 1.68 | 91.7 | 1 | 1.8 | 0.9 |  | 48 | [9 empty] | 45 |  |  | 800
607 |  |  | 54.87 | 25.1 | 6.38 | 2.61 | 4.19 |  |  | 375 | 150 | 0.4 |  | 1.3 | [10 empty] | 788 | [5 empty] | 1087 | [47 empty] | 66 | Influence of elevated curing temperature on the properties of cement paste and concrete at the same hydration degree | Wang, Qiang (1); Shi, Mengxiao (1); Wang, Dengquan (1) | 788
608 |  | NPC | 62.25 | 21.22 | 4.68 | 3.63 | 3.68 |  |  | 400 | 200 | 0.5 |  | 1.2 |  |  |  |  | 956 | [10 empty] | 3.2 | 778 | [32 empty] | 93.16 | 1.13 | 1.6 | 0.72 | [8 empty] | 32 |  |  | 31.3 | Effect of Wet Curing Duration on Long-Term Performance of Concrete in Tidal Zone of Marine Environment | Khanzadeh-Moradllo, Mehdi (1, 2); Meshkini, Mohammad H. (1); Eslamdoost, Ehsan (1); Sadati, Seyedhamed (3); Shekarchi, Mohammad (1) | 956
609 |  | SFC | 62.25 | 21.22 | 4.68 | 3.63 | 3.68 |  |  | 370 | 200 | 0.5 |  | 1.2 |  |  |  |  | 959 | [10 empty] | 3.2 | 784 | [32 empty] | 93.16 | 1.13 | 1.6 | 0.72 |  | 30 | [6 empty] | 9 |  |  | 37.1 |  |  | 959
610 |  |  | 68.3 | 19.37 | 3.92 | 1.61 | 3.69 |  |  | 356 | 160.2 | 0.45 | [6 empty] | 1225 | [11 empty] | 659 | [46 empty] | 1950 | 52 | Effect of aggregate exposing and curing agent on the performance of exposed aggregate concrete | Shen, Peiliang (1, 2); W., Chen; L., Lu; H., Geng; Q., Li | 1225
611 |  | C30 | 61.89 | 22.95 | 6.35 | 1.02 | 4.1 |  |  | 390 | 195 | 0.5 | [7 empty] | 1225 | [10 empty] | 635 | [44 empty] | 16 |  |  | 35.6 | The effect of tensile fatigue on chloride ion diffusion in concrete | Jiang, Linhua (1); Li, Chenzhi (1); Zhu, Chenglong (1); Song, Zijian (1); Chu, Hongqiang (1) | 1225
612 |  | C1 | 64.43 | 19.05 | 4.15 | 1.6 | 3.29 |  |  | 420 | 190 | 0.45 | [6 empty] | 352 | 750.4 | [10 empty] | 644 | [47 empty] | 46 | Combined effect of metakaolin and sea water on performance and microstructures of concrete | Shi, Zhiguang (1, 2); Shui, Zhonghe (1, 2); Li, Qiu (1); Geng, Haining (1, 2) | 1102.4
613 |  | LPC | 64.8 | 20.31 | 4.96 | 1.51 | 2.81 |  | 52.5 | 250 | 150 | 0.6 |  | 0.5 |  |  |  |  | 327.2 | 709.1 | [10 empty] | 847.9 | [47 empty] | 20 | Performance-based approach to durability of concrete containing flash-calcined metakaolin as cement replacement | San Nicolas, R. (1, 2, 3); Cyr, M. (1); Escadeillas, G. (1) | 1036.3
614 |  | GPC | 64.8 | 20.31 | 4.96 | 1.51 | 2.81 |  | 52.5 | 310 | 186 | 0.6 |  | 0.5 |  |  |  |  | 321.1 | 695.8 | [10 empty] | 781.7 | [47 empty] | 32 |  |  | 1016.9
615 |  | SPC | 64.8 | 20.31 | 4.96 | 1.51 | 2.81 |  | 52.5 | 350 | 175 | 0.5 |  | 0.5 |  |  |  |  | 347 | 732 | [10 empty] | 767.1 | [47 empty] | 42 |  |  | 1079
616 |  | HPC | 64.8 | 20.31 | 4.96 | 1.51 | 2.81 |  | 52.5 | 415 | 161.85 | 0.39 |  | 0.7 |  |  |  |  | 175.6 | 955.5 | [10 empty] | 719.8 | [47 empty] | 43 |  |  | 1131.1
617 |  | IRC | 64.8 | 20.31 | 4.96 | 1.51 | 2.81 |  | 52.5 | 374 | 168.3 | 0.45 |  | 0.2 | [10 empty] | 1036 | [5 empty] | 625.3 | [47 empty] | 53 |  |  | 1036
618 |  | 矿渣水泥 | 48.18 | 32.59 | 8.68 | 3.58 | 1.97 |  |  | 280 | 160 | 0.58 | [12 empty] | 1036 | [5 empty] | 915 | [44 empty] | 4.7 |  |  | 33 | Chlorine signal attenuation in concrete | Naqvi, A.A. (1); Maslehuddin, M. (2); ur-Rehman, Khateeb (1); Al-Amoudi, O.S.B (3) | 1036
619 |  | 矿渣水泥 | 48.18 | 32.59 | 8.68 | 3.58 | 1.97 |  |  | 280 | 161 | 0.58 | [12 empty] | 1036 | [5 empty] | 915 | [44 empty] | 4.2 |  |  | 39 |  |  | 1036
620 |  | 矿渣水泥 | 48.18 | 32.59 | 8.68 | 3.58 | 1.97 |  |  | 280 | 161 | 0.58 | [12 empty] | 1036 | [5 empty] | 915 | [44 empty] | 3.1 |  |  | 40 |  |  | 1036
621 |  | 矿渣水泥 | 48.18 | 32.59 | 8.68 | 3.58 | 1.97 |  |  | 280 | 161 | 0.58 | [12 empty] | 1036 | [5 empty] | 915 | [44 empty] | 3.3 |  |  | 44 |  |  | 1036
622 |  | 矿渣水泥 | 48.18 | 32.59 | 8.68 | 3.58 | 1.97 |  |  | 280 | 161 | 0.58 | [12 empty] | 1036 | [5 empty] | 915 | [44 empty] | 3.4 |  |  | 42 |  |  | 1036
623 |  | 矿渣水泥 | 48.18 | 32.59 | 8.68 | 3.58 | 1.97 |  |  | 280 | 161 | 0.58 | [12 empty] | 987 | [5 empty] | 915 | [44 empty] | 2.9 |  |  | 46 |  |  | 987
624 |  | 矿渣水泥 | 48.18 | 32.59 | 8.68 | 3.58 | 1.97 |  |  | 380 | 142 | 0.38 | [12 empty] | 987 | [5 empty] | 915 | [44 empty] | 2.3 |  |  | 72 |  |  | 987
625 |  | 矿渣水泥 | 48.18 | 32.59 | 8.68 | 3.58 | 1.97 |  |  | 380 | 142 | 0.38 | [12 empty] | 987 | [5 empty] | 915 | [44 empty] | 2.2 |  |  | 73 |  |  | 987
626 |  | 矿渣水泥 | 48.18 | 32.59 | 8.68 | 3.58 | 1.97 |  |  | 380 | 142 | 0.38 | [12 empty] | 987 | [5 empty] | 915 | [44 empty] | 1.7 |  |  | 66 |  |  | 987
627 |  | 矿渣水泥 | 48.18 | 32.59 | 8.68 | 3.58 | 1.97 |  |  | 380 | 142 | 0.38 | [12 empty] | 987 | [5 empty] | 915 | [44 empty] | 1.5 |  |  | 71 |  |  | 987
628 |  | 矿渣水泥 | 48.18 | 32.59 | 8.68 | 3.58 | 1.97 |  |  | 380 | 141 | 0.38 | [12 empty] | 987 | [5 empty] | 915 | [44 empty] | 1.6 |  |  | 67 |  |  | 987
629 |  | 矿渣水泥 | 48.18 | 32.59 | 8.68 | 3.58 | 1.97 |  |  | 380 | 141 | 0.38 | [12 empty] | 1240 | [5 empty] | 915 | [44 empty] | 1.3 |  |  | 74 |  |  | 1240
630 |  | 330-0 | 62.21 | 19.55 | 4.24 | 2.51 | 3.34 |  | 42.5 | 330 | 198 | 0.6 | [12 empty] | 1240 | [5 empty] | 710 | [44 empty] | 31.3 |  |  | 23.9 | Effect of metakaolin on the chloride ingress properties of concrete | Ferreira, R.M. (1, 3); Castro-Gomes, J.P. (2); Costa, P. (3); Malheiro, R. (3) | 1240
631 |  | 330-15 | 43.97 | 38.06 | 4.67 | 2.51 | 3.8 |  | 42.5 | 440 | 200 | 0.45 | [18 empty] | 600 | [44 empty] | 15.5 |  |  | 40.6 | Effect of metakaolin on the chloride ingress properties of concrete | Ferreira, R.M. (1, 3); Castro-Gomes, J.P. (2); Costa, P. (3); Malheiro, R. (3) | 0
633 |  | NC | 65.4 | 20.8 | 4.6 | 1.3 | 2.8 |  | 52.5 | 390 | 185 | 0.47 |  | 1 | [7 empty] | 1070 | [7 empty] | 2.71 | 890 | [38 empty] | 18.4 | [5 empty] | 31 |  |  | 45 |  |  | 1070
634 |  | a | 62.3 | 21.96 | 4.73 | 2.59 | 3.68 |  | 42.5 | 360 | 155 | 0.43 | [9 empty] | 1070 | [8 empty] | 808 |  |  |  |  | 2.86 | 53.33 | 27.65 | 2.59 | 3.68 |  |  |  | 36.44 | 31.76 | 14.84 | 9.08 | 0.6 | [15 empty] | 92.3 | [13 empty] | 2300 | 63 |  |  | 1070
635 |  | b | 62.3 | 21.96 | 4.73 | 2.59 | 3.68 |  | 42.5 | 198 | 155 | 0.43 | [9 empty] | 1070 | [8 empty] | 808 |  |  |  |  | 2.86 | 53.33 | 27.65 | 2.59 | 3.68 | 162 |  |  | 36.44 | 31.76 | 14.84 | 9.08 | 0.6 | [15 empty] | 92.3 | [13 empty] | 600 | 58 |  |  | 1070
636 |  | c | 62.3 | 21.96 | 4.73 | 2.59 | 3.68 |  | 42.5 | 198 | 155 | 0.43 | [9 empty] | 1070 | [8 empty] | 808 |  |  |  |  | 2.86 | 53.33 | 27.65 | 2.59 | 3.68 |  |  |  | 36.44 | 31.76 | 14.84 | 9.08 | 0.6 | 162 | [14 empty] | 92.3 | [13 empty] | 1800 | 67 |  |  | 1070
637 |  | d | 62.3 | 21.96 | 4.73 | 2.59 | 3.68 |  | 42.5 | 316.8 | 155 | 0.43 | [9 empty] | 1070 | [8 empty] | 808 |  |  |  |  | 2.86 | 53.33 | 27.65 | 2.59 | 3.68 |  |  |  | 36.44 | 31.76 | 14.84 | 9.08 | 0.6 | [15 empty] | 92.3 |  |  |  |  | 43.2 | [8 empty] | 300 | 73 |  |  | 1070
638 |  | proportion | 47.87 | 25.12 | 11.29 | 5.52 | 2.39 |  |  | 416 | 208 | 0.5 | [8 empty] | 1070 | [8 empty] | 2.8 | 602 | [46 empty] | 4800 | 55 |  |  | 1070
639 |  | control | 63.31 | 20.42 | 4.25 | 2 | 4.05 |  |  | 395.3 | 213.6 | 0.45 |  | 0.87 |  |  |  |  | 727.8 | [10 empty] | 2.78 | 965.5 |  |  |  |  | 4.67 | 59.93 | 22.22 |  | 5.16 | 79.1 | [7 empty] | 0 | [28 empty] | 5600 | 56 |  |  | 727.8
640 |  | L8-10 | 63.31 | 20.42 | 4.25 | 2 | 4.05 |  |  | 356 | 192.2 | 0.4 |  | 1.22 |  |  |  |  | 751.4 | [10 empty] | 2.78 | 996.7 |  |  |  |  | 4.67 | 59.93 | 22.22 |  | 5.16 | 71.2 | [7 empty] | 47.5 | [28 empty] | 3900 | 60 |  |  | 751.4
641 |  | L8-15 | 63.31 | 20.42 | 4.25 | 2 | 4.05 |  |  | 336.2 | 181.5 | 0.38 |  | 1.44 |  |  |  |  | 763.1 | [10 empty] | 2.78 | 1012.3 |  |  |  |  | 4.67 | 59.93 | 22.22 |  | 5.16 | 67.3 | [7 empty] | 71.2 | [28 empty] | 4400 | 60 |  |  | 763.1
642 |  | L8-20 | 63.31 | 20.42 | 4.25 | 2 | 4.05 |  |  | 316.4 | 170.9 | 0.36 |  | 1.55 |  |  |  |  | 774.9 | [10 empty] | 2.78 | 1028 |  |  |  |  | 4.67 | 59.93 | 22.22 |  | 5.16 | 63.3 | [7 empty] | 94.9 | [28 empty] | 3800 | 59 |  |  | 774.9
643 |  | L3-10 | 63.31 | 20.42 | 4.25 | 2 | 4.05 |  |  | 356 | 192.2 | 0.4 |  | 1.34 |  |  |  |  | 751.4 | [10 empty] | 2.78 | 996.7 |  |  |  |  | 4.67 | 59.93 | 22.22 |  | 5.16 | 71.2 | [7 empty] | 47.5 | [28 empty] | 4000 | 61 |  |  | 751.4
644 |  | L3-15 | 63.31 | 20.42 | 4.25 | 2 | 4.05 |  |  | 336.2 | 181.5 | 0.38 |  | 1.54 |  |  |  |  | 763.1 | [10 empty] | 2.78 | 1012.3 |  |  |  |  | 4.67 | 59.93 | 22.22 |  | 5.16 | 67.3 | [7 empty] | 71.2 | [28 empty] | 3600 | 60 |  |  | 763.1
645 |  | L3-20 | 63.31 | 20.42 | 4.25 | 2 | 4.05 |  |  | 316.4 | 170.9 | 0.36 |  | 1.76 |  |  |  |  | 774.9 | [10 empty] | 2.78 | 1028 |  |  |  |  | 4.67 | 59.93 | 22.22 |  | 5.16 | 63.3 | [7 empty] | 94.9 | [28 empty] | 3700 | 63 |  |  | 774.9
646 | 731 | OPC | 69.89 | 17.3 | 3.14 | 2.09 | 3.76 |  | 42.5 | 440 | 176 | 0.4 |  | 1 | [10 empty] | 1106 | [5 empty] | 678 |  |  |  |  | 11.2 | 52.3 | 29.7 |  | 6.5 | 125 |  |  | 46.6 | 45.7 | 5.8 |  | 0.3 | 115 | [13 empty] | 0.8 | 92.7 | 1.1 |  | 0.7 |  | 20 | [6 empty] | 1.74 |  |  | 40.97 |  |  | 1106
649 | 738 | OPC-M1 | 65.88 | 20.55 | 5.63 | 0.866 | 3.8 |  | 42.5 | 550 | 165 | 0.3 |  | 2.2 | [10 empty] | 1040 |  |  |  |  | 3.15 | 692 | [46 empty] | 8200 | 21 |  |  | 1040
650 | 740 | Control | 63.99 | 20.34 | 3.21 | 2.96 | 3.42 |  |  | 255 | 114.75 | 0.45 | [12 empty] | 818 |  |  |  |  | 2.5 | 434 |  |  |  |  | 11.51 | 47.66 | 20.81 | 1.51 | 9.84 | 0 | [21 empty] | 0.29 | 98.02 | 0.42 | 0.41 | 0.09 |  | 0 | [6 empty] | 12.02 |  |  | 33.8 |  |  | 818
651 | 749 | A1 | 51.16 | 24.55 | 10.48 | 6.01 | 2.16 |  | 32.5 | 380 | 190 | 0.5 | [12 empty] | 1299 |  |  |  |  | 2.4 | 578 |  |  |  |  | 11.51 | 47.66 | 20.81 | 1.51 | 9.84 | 0 | [21 empty] | 0.29 | 98.02 | 0.42 | 0.41 | 0.09 |  | 19 | [6 empty] | 7.53 |  |  | 23.9 |  |  | 1299
652 | 749 | A3b | 51.16 | 24.55 | 10.48 | 6.01 | 2.16 |  | 32.5 | 361 | 190 | 0.5 | [12 empty] | 1229 |  |  |  |  | 2.4 | 578 |  |  |  |  | 11.51 | 47.66 | 20.81 | 1.51 | 9.84 | 76 | [21 empty] | 0.29 | 98.02 | 0.42 | 0.41 | 0.09 |  | 0 | [6 empty] | 10.02 |  |  | 18 |  |  | 1229
653 | 749 | A4c | 51.16 | 24.55 | 10.48 | 6.01 | 2.16 |  | 32.5 | 304 | 190 | 0.5 | [12 empty] | 1229 |  |  |  |  | 2.4 | 578 |  |  |  |  | 11.51 | 47.66 | 20.81 | 1.51 | 9.84 | 57 | [21 empty] | 0.29 | 98.02 | 0.42 | 0.41 | 0.09 |  | 19 | [6 empty] | 7.15 |  |  | 20.6 |  |  | 1229
654 | 749 | A5d | 51.16 | 24.55 | 10.48 | 6.01 | 2.16 |  | 32.5 | 304 | 190 | 0.5 | [12 empty] | 1229 |  |  |  |  | 2.4 | 578 | [44 empty] | 4.7 |  |  | 33 |  |  | 1229
655 | 438 | LS-H-00 | 48.18 | 32.59 | 8.68 | 3.58 | 1.97 |  | 32.5 | 280 | 160 | 0.58 |  | 0.9 | [10 empty] | 1036 | [5 empty] | 915 | [44 empty] | 4.1 |  |  | 39 |  |  | 1036
656 | 438 | LS-H-03 | 48.18 | 32.59 | 8.68 | 3.58 | 1.97 |  | 32.5 | 280 | 161 | 0.58 |  | 0.9 | [10 empty] | 1036 | [5 empty] | 915 | [44 empty] | 3.1 |  |  | 41 |  |  | 1036
657 | 438 | LS-H-06 | 48.18 | 32.59 | 8.68 | 3.58 | 1.97 |  | 32.5 | 280 | 161 | 0.58 |  | 0.9 | [10 empty] | 1036 | [5 empty] | 915 | [44 empty] | 3.3 |  |  | 43 |  |  | 1036
658 | 438 | LS-H-09 | 48.18 | 32.59 | 8.68 | 3.58 | 1.97 |  | 32.5 | 280 | 161 | 0.58 |  | 0.9 | [10 empty] | 1036 | [5 empty] | 915 | [44 empty] | 3.4 |  |  | 42 |  |  | 1036
659 | 438 | LS-H-12 | 48.18 | 32.59 | 8.68 | 3.58 | 1.97 |  | 32.5 | 280 | 161 | 0.58 |  | 0.9 | [10 empty] | 1037 | [5 empty] | 915 | [44 empty] | 2.9 |  |  | 46 |  |  | 1037
660 | 438 | LS-H-15 | 48.18 | 32.59 | 8.68 | 3.58 | 1.97 |  | 32.5 | 280 | 161 | 0.58 |  | 1 | [10 empty] | 1036 | [5 empty] | 915 | [44 empty] | 2.3 |  |  | 72 |  |  | 1036
661 | 438 | LS-L-00 | 48.18 | 32.59 | 8.68 | 3.58 | 1.97 |  | 32.5 | 380 | 142 | 0.38 |  | 0.9 | [10 empty] | 988 | [5 empty] | 915 | [44 empty] | 2.2 |  |  | 73 |  |  | 988
662 | 438 | LS-L-03 | 48.18 | 32.59 | 8.68 | 3.58 | 1.97 |  | 32.5 | 380 | 142 | 0.38 |  | 0.9 | [10 empty] | 988 | [5 empty] | 915 | [44 empty] | 1.7 |  |  | 66 |  |  | 988
663 | 438 | LS-L-06 | 48.18 | 32.59 | 8.68 | 3.58 | 1.97 |  | 32.5 | 380 | 142 | 0.38 |  | 0.9 | [10 empty] | 988 | [5 empty] | 915 | [44 empty] | 1.5 |  |  | 72 |  |  | 988
664 | 438 | LS-L-09 | 48.18 | 32.59 | 8.68 | 3.58 | 1.97 |  | 32.5 | 380 | 142 | 0.38 |  | 0.9 | [10 empty] | 989 | [5 empty] | 915 | [44 empty] | 1.6 |  |  | 67 |  |  | 989
665 | 438 | LS-L-12 | 48.18 | 32.59 | 8.68 | 3.58 | 1.97 |  | 32.5 | 380 | 141 | 0.38 |  | 1.4 | [10 empty] | 988 | [5 empty] | 915 | [44 empty] | 1.3 |  |  | 75 |  |  | 988
684 | 754 | CF30 | 59.81 | 21.5 | 5.86 | 2.23 | 2.85 |  |  | 315 | 189 | 0.5979688 | [12 empty] | 950 | [5 empty] | 700 |  |  |  |  | 10.15 | 59.23 | 12.95 | 1.07 | 9.62 | 0 |  |  | 43.83 | 37.9 | 6.59 | 1.49 | 2.17 | 0 | [28 empty] | 2489 | 43 |  |  | 950
685 | 757 | Contorl | 59.67 | 23.59 | 4.11 | 2.5 | 3.47 |  | 42.5 | 346 | 165 | 0.4733762 | [12 empty] | 900 |  |  |  |  | 2.7 | 909 |  |  |  |  | 10.15 | 59.23 | 12.95 | 1.07 | 9.62 | 17 |  |  | 43.83 | 37.9 | 6.59 | 1.49 | 2.17 | 0 | [28 empty] | 2137 | 45 |  |  | 900
686 | 757 | CFB-5% | 59.67 | 23.59 | 4.11 | 2.5 | 3.47 |  | 42.5 | 326 | 165 | 0.5021914 | [12 empty] | 900 |  |  |  |  | 2.7 | 909 |  |  |  |  | 10.15 | 59.23 | 12.95 | 1.07 | 9.62 | 34 |  |  | 43.83 | 37.9 | 6.59 | 1.49 | 2.17 | 0 | [28 empty] | 1874 | 47 |  |  | 900
687 | 757 | CFB-10% | 59.67 | 23.59 | 4.11 | 2.5 | 3.47 |  | 42.5 | 306 | 165 | 0.534742 | [12 empty] | 900 |  |  |  |  | 2.7 | 909 |  |  |  |  | 10.15 | 59.23 | 12.95 | 1.07 | 9.62 | 51 |  |  | 43.83 | 37.9 | 6.59 | 1.49 | 2.17 | 0 | [28 empty] | 1690 | 50 |  |  | 900
688 | 757 | CFB-15% | 59.67 | 23.59 | 4.11 | 2.5 | 3.47 |  | 42.5 | 276 | 165 | 0.592332 | [12 empty] | 900 |  |  |  |  | 2.7 | 909 |  |  |  |  | 10.15 | 59.23 | 12.95 | 1.07 | 9.62 |  |  |  | 43.83 | 37.9 | 6.59 | 1.49 | 2.17 | 17 | [28 empty] | 2374 | 43 |  |  | 900
689 | 757 | CPS-5% | 59.67 | 23.59 | 4.11 | 2.5 | 3.47 |  | 42.5 | 326 | 165 | 0.5021914 | [12 empty] | 900 |  |  |  |  | 2.7 | 909 |  |  |  |  | 10.15 | 59.23 | 12.95 | 1.07 | 9.62 |  |  |  | 43.83 | 37.9 | 6.59 | 1.49 | 2.17 | 34 | [28 empty] | 1970 | 44 |  |  | 900
690 | 757 | CPS-10% | 59.67 | 23.59 | 4.11 | 2.5 | 3.47 |  | 42.5 | 306 | 165 | 0.534742 | [12 empty] | 900 |  |  |  |  | 2.7 | 909 |  |  |  |  | 10.15 | 59.23 | 12.95 | 1.07 | 9.62 |  |  |  | 43.83 | 37.9 | 6.59 | 1.49 | 2.17 | 51 | [28 empty] | 1891 | 46 |  |  | 900
693 | 764 | NS0-SF0 | 65.13 | 22.65 | 5.25 | 0.06 | 3.42 |  | 44 | 454 | 167.98 | 0.37 |  | 0.59 | [10 empty] | 1046.5 |  |  |  |  | 2.51 | 625 | [46 empty] | 2800 | 48 |  |  | 1046.5
694 | 766 | PC | 66.26 | 18.75 | 4.27 | 1.41 | 4.16 |  |  | 400 | 180 | 0.45 | [12 empty] | 1032 | [5 empty] | 693 |  |  |  |  | 0.7 | 62.4 | 29.42 | 0.6 | 0 | [37 empty] | 2000 | 59 |  |  | 1032
695 | 771 | CS | 60.5 | 18.8 | 5.2 | 2.8 | 4.1 |  |  | 450 | 153 | 0.34 | [12 empty] | 1120 |  |  |  |  | 2.85 | 764 |  |  |  |  | 0.7 | 62.4 | 29.42 | 0.6 | 90 | [37 empty] | 2000 | 50 |  |  | 1120
696 | 771 | FRS | 60.5 | 18.8 | 5.2 | 2.8 | 4.1 |  |  | 360 | 153 | 0.34 | [12 empty] | 1079 |  |  |  |  | 2.81 | 747 |  |  |  |  | 0.7 | 62.4 | 29.42 | 0.6 | 90 | [37 empty] | 1800 | 53.7 |  |  | 1079
697 | 771 | FCS | 60.5 | 18.8 | 5.2 | 2.8 | 4.1 |  |  | 360 | 153 | 0.34 | [12 empty] | 1098 |  |  |  |  | 2.85 | 749 |  |  |  |  | 1.17 | 20.4 | 5.2 | 1.71 | 3.06 | 0 | [21 empty] | 0.93 | 92.31 | 1.02 | 1.68 | 2.21 |  | 0 | [8 empty] | 1400 | 62.7 |  |  | 1098
698 | 772 | OPC | 60.82 | 20.4 | 5.2 | 1.71 | 3.06 |  | 52.5 | 513 | 205 | 0.4 |  | 0.3 | [10 empty] | 1094 | [10 empty] | 1.17 | 20.4 | 5.2 | 1.71 | 3.06 | 153 | [21 empty] | 0.93 | 92.31 | 1.02 | 1.68 | 2.21 |  | 0 | [8 empty] | 1250 | 52.3 |  |  | 1094
699 | 772 | FAC | 60.82 | 20.4 | 5.2 | 1.71 | 3.06 |  | 52.5 | 360 | 205 | 0.4 |  | 0 | [10 empty] | 1094 | [10 empty] | 1.17 | 20.4 | 5.2 | 1.71 | 3.06 | 0 | [21 empty] | 0.93 | 92.31 | 1.02 | 1.68 | 2.21 |  | 25 | [8 empty] | 350 | 58.4 |  |  | 1094
702 | 773 | flyash | 64.15 | 19.92 | 6.44 | 1.84 | 2.09 |  |  | 296 | 148 | 0.4 |  | 0.37 | [10 empty] | 1135 | [5 empty] | 695 |  |  |  |  | 9.92 | 43.12 | 30.49 | 1.23 | 7.4 | 0 |  |  | 41.22 | 30.3 | 13.46 | 6.49 | 1.17 | 0 | [13 empty] | 0.21 | 96.08 | 0.84 | 0.08 | 0.09 |  | 0 | [6 empty] | 6 |  | 2600 | 59 |  |  | 1135
703 | 774 | 35C | 64.08 | 20.51 | 4.26 | 1.36 | 2.83 |  |  | 450 | 157.5 | 0.35 | [12 empty] | 1076 |  |  |  |  | 2.5 | 717 |  |  |  |  | 9.92 | 43.12 | 30.49 | 1.23 | 7.4 | 0 |  |  | 41.22 | 30.3 | 13.46 | 6.49 | 1.17 | 0 | [13 empty] | 0.21 | 96.08 | 0.84 | 0.08 | 0.09 |  | 22.5 | [6 empty] | 3 |  | 480 | 64 |  |  | 1076
704 | 774 | 35SF5 | 64.08 | 20.51 | 4.26 | 1.36 | 2.83 |  |  | 427.5 | 157.5 | 0.35 | [12 empty] | 1076 |  |  |  |  | 2.5 | 717 |  |  |  |  | 9.92 | 43.12 | 30.49 | 1.23 | 7.4 | 67.5 |  |  | 41.22 | 30.3 | 13.46 | 6.49 | 1.17 | 0 | [13 empty] | 0.21 | 96.08 | 0.84 | 0.08 | 0.09 |  | 0 | [6 empty] | 4 |  | 1600 | 55 |  |  | 1076
705 | 774 | 35FA15 | 64.08 | 20.51 | 4.26 | 1.36 | 2.83 |  |  | 382.5 | 157.5 | 0.35 | [12 empty] | 1076 |  |  |  |  | 2.5 | 717 |  |  |  |  | 9.92 | 43.12 | 30.49 | 1.23 | 7.4 | 0 |  |  | 41.22 | 30.3 | 13.46 | 6.49 | 1.17 | 112.5 | [13 empty] | 0.21 | 96.08 | 0.84 | 0.08 | 0.09 |  | 0 | [6 empty] | 5 |  | 1000 | 62 |  |  | 1076
706 | 774 | 35BS25 | 64.08 | 20.51 | 4.26 | 1.36 | 2.83 |  |  | 337.5 | 157.5 | 0.35 | [12 empty] | 1076 |  |  |  |  | 2.5 | 717 |  |  |  |  | 9.92 | 43.12 | 30.49 | 1.23 | 7.4 | 112.5 |  |  | 41.22 | 30.3 | 13.46 | 6.49 | 1.17 | 0 | [13 empty] | 0.21 | 96.08 | 0.84 | 0.08 | 0.09 |  | 0 | [6 empty] | 4 |  | 2300 | 52 |  |  | 1076
707 | 774 | 35FA25 | 64.08 | 20.51 | 4.26 | 1.36 | 2.83 |  |  | 337.5 | 157.5 | 0.35 | [12 empty] | 1076 |  |  |  |  | 2.5 | 717 |  |  |  |  | 9.92 | 43.12 | 30.49 | 1.23 | 7.4 | 0 |  |  | 41.22 | 30.3 | 13.46 | 6.49 | 1.17 | 0 | [13 empty] | 0.21 | 96.08 | 0.84 | 0.08 | 0.09 |  | 0 | [6 empty] | 7 |  | 3600 | 55 |  |  | 1076
708 | 774 | 40C | 64.08 | 20.51 | 4.26 | 1.36 | 2.83 |  |  | 410 | 164 | 0.4 | [12 empty] | 1081 |  |  |  |  | 2.5 | 721 |  |  |  |  | 9.92 | 43.12 | 30.49 | 1.23 | 7.4 | 0 |  |  | 41.22 | 30.3 | 13.46 | 6.49 | 1.17 | 0 | [13 empty] | 0.21 | 96.08 | 0.84 | 0.08 | 0.09 |  | 0 | [6 empty] | 13 |  | 3700 | 48 |  |  | 1081
709 | 774 | 45C | 64.08 | 20.51 | 4.26 | 1.36 | 2.83 |  |  | 370 | 166.5 | 0.45 | [12 empty] | 1069 |  |  |  |  | 2.5 | 774 |  |  |  |  | 9.92 | 43.12 | 30.49 | 1.23 | 7.4 | 0 |  |  | 41.22 | 30.3 | 13.46 | 6.49 | 1.17 | 0 | [13 empty] | 0.21 | 96.08 | 0.84 | 0.08 | 0.09 |  | 18.5 | [6 empty] | 8 |  | 1300 | 51 |  |  | 1069
710 | 774 | 45SF5 | 64.08 | 20.51 | 4.26 | 1.36 | 2.83 |  |  | 351.5 | 166.5 | 0.45 | [12 empty] | 1069 |  |  |  |  | 2.5 | 774 |  |  |  |  | 9.92 | 43.12 | 30.49 | 1.23 | 7.4 | 55.5 |  |  | 41.22 | 30.3 | 13.46 | 6.49 | 1.17 | 0 | [13 empty] | 0.21 | 96.08 | 0.84 | 0.08 | 0.09 |  | 0 | [6 empty] | 8 |  | 2400 | 47 |  |  | 1069
711 | 774 | 45FA15 | 64.08 | 20.51 | 4.26 | 1.36 | 2.83 |  |  | 314.5 | 166.5 | 0.45 | [12 empty] | 1069 |  |  |  |  | 2.5 | 774 |  |  |  |  | 9.92 | 43.12 | 30.49 | 1.23 | 7.4 | 92.5 |  |  | 41.22 | 30.3 | 13.46 | 6.49 | 1.17 | 0 | [13 empty] | 0.21 | 96.08 | 0.84 | 0.08 | 0.09 |  | 0 | [6 empty] | 35 |  | 4300 | 37 |  |  | 1069
712 | 774 | 45FA25 | 64.08 | 20.51 | 4.26 | 1.36 | 2.83 |  |  | 277.5 | 166.5 | 0.45 | [12 empty] | 1070 |  |  |  |  | 2.5 | 774 |  |  |  |  | 9.92 | 43.12 | 30.49 | 1.23 | 7.4 | 0 |  |  | 41.22 | 30.3 | 13.46 | 6.49 | 1.17 | 92.5 | [13 empty] | 0.21 | 96.08 | 0.84 | 0.08 | 0.09 |  | 0 | [6 empty] | 7 |  | 2100 | 48 |  |  | 1070
713 | 774 | 45BS25 | 64.08 | 20.51 | 4.26 | 1.36 | 2.83 |  |  | 277.5 | 166.5 | 0.45 | [12 empty] | 1069 |  |  |  |  | 2.5 | 774 |  |  |  |  | 9.92 | 43.12 | 30.49 | 1.23 | 7.4 | 0 |  |  | 41.22 | 30.3 | 13.46 | 6.49 | 1.17 | 0 | [13 empty] | 0.21 | 96.08 | 0.84 | 0.08 | 0.09 |  | 0 | [6 empty] | 23 |  | 5100 | 43 |  |  | 1069
715 | 1 |  | 59.7 | 24.6 | 7.3 | 3.8 | 4 |  | 48.6 | 450 | 135 | 0.3 | 0.25 | 0.5 | 45 | [9 empty] | 1686.8 |  |  |  |  | 2.76 | 992.5 |  |  |  | 0.3704326 | [40 empty] | 0.83 |  |  | 57 | Effects of curing methods of concrete after steam curing on mechanical strength and permeability | Liu, Baoju(1); Jiang, Junyi(1); Shen, Shuai(2); Zhou, Feng(1); Shi, Jinyan(1); He, Zhihai(3) | 1686.8
716 |  |  | 59.7 | 24.6 | 7.3 | 3.8 | 4 |  | 48.6 | 450 | 135 | 0.3 | 0.25 | 0.5 | 45 | [9 empty] | 1686.8 |  |  |  |  | 2.76 | 992.5 |  |  |  | 0.3704326 | [40 empty] | 0.79 |  |  | 56 |  |  | 1686.8
717 |  |  | 59.7 | 24.6 | 7.3 | 3.8 | 4 |  | 48.6 | 450 | 135 | 0.3 | 0.25 | 0.5 | 45 | [9 empty] | 1686.8 |  |  |  |  | 2.76 | 992.5 |  |  |  | 0.3704326 | [40 empty] | 0.85 |  |  | 61 |  |  | 1686.8
718 |  |  | 59.7 | 24.6 | 7.3 | 3.8 | 4 |  | 48.6 | 450 | 135 | 0.3 | 0.25 | 0.5 | 45 | [9 empty] | 1686.8 |  |  |  |  | 2.76 | 992.5 |  |  |  | 0.3704326 | [40 empty] | 1.11 |  |  | 53 |  |  | 1686.8
719 | 2 | 0CS-SCC | 64.67 | 21.45 | 6.87 | 1.16 | 3.17 |  | 35.63 | 400 | 168 | 0.42 |  | 0.012 | [10 empty] | 760 |  |  |  |  | 2.19 | 960 |  |  |  | 0.5581395 | [6 empty] | 100 |  | 3.31 | 33.62 | 3.65 | 1.51 | 55.6 | 0 | [28 empty] | 1280 | 35.63 | Durability characteristics of self-compacting concrete made with copper slag | Gupta, Nikita(1); Siddique, Rafat(1) | 760
720 |  | 10CS-SCC | 64.67 | 21.45 | 6.87 | 1.16 | 3.17 |  | 35.63 | 400 | 168 | 0.42 |  | 0.012 | [10 empty] | 760 |  |  |  |  | 2.19 | 864 | [10 empty] | 100 |  | 3.31 | 33.62 | 3.65 | 1.51 | 55.6 | 10 | [28 empty] | 1050 | 38.12 |  |  | 760
721 |  | 20CS-SCC | 64.67 | 21.45 | 6.87 | 1.16 | 3.17 |  | 35.63 | 400 | 168 | 0.42 |  | 0.012 | [10 empty] | 760 |  |  |  |  | 2.19 | 768 | [10 empty] | 100 |  | 3.31 | 33.62 | 3.65 | 1.51 | 55.6 | 20 | [28 empty] | 920 | 38.55 |  |  | 760
722 |  | 30CS-SCC | 64.67 | 21.45 | 6.87 | 1.16 | 3.17 |  | 35.63 | 400 | 168 | 0.42 |  | 0.012 | [10 empty] | 760 |  |  |  |  | 2.19 | 672 | [10 empty] | 100 |  | 3.31 | 33.62 | 3.65 | 1.51 | 55.6 | 30 | [28 empty] | 940 | 37.13 |  |  | 760
723 |  | 40CS-SCC | 64.67 | 21.45 | 6.87 | 1.16 | 3.17 |  | 35.63 | 400 | 168 | 0.42 |  | 0.012 | [10 empty] | 760 |  |  |  |  | 2.19 | 576 | [10 empty] | 100 |  | 3.31 | 33.62 | 3.65 | 1.51 | 55.6 | 40 | [28 empty] | 1070 | 35.98 |  |  | 760
724 |  | 50CS-SCC | 64.67 | 21.45 | 6.87 | 1.16 | 3.17 |  | 35.63 | 400 | 168 | 0.42 |  | 0.012 | [10 empty] | 760 |  |  |  |  | 2.19 | 480 | [10 empty] | 100 |  | 3.31 | 33.62 | 3.65 | 1.51 | 55.6 | 50 | [28 empty] | 1120 | 35.65 |  |  | 760
725 |  | 60CS-SCC | 64.67 | 21.45 | 6.87 | 1.16 | 3.17 |  | 35.63 | 400 | 168 | 0.42 |  | 0.012 | [10 empty] | 760 |  |  |  |  | 2.19 | 384 | [10 empty] | 100 |  | 3.31 | 33.62 | 3.65 | 1.51 | 55.6 | 60 | [28 empty] | 1200 | 35.6 |  |  | 760
726 | 3 | 标准养护 | 62.5 | 21.56 | 4.44 | 2.32 | 2.78 |  | 42.5 | 450 | 135 | 0.3 | [12 empty] | 1080 |  |  |  |  | 2.4 | 815 |  |  |  | 0.4300792 | [6 empty] | 0 | [6 empty] | 0 | [28 empty] | 1500 | 72 | Hydration, mechanical properties and durability of high-strength concrete under different curing conditions | Han, Fanghui(1); Zhang, Zengqi(2) | 1080
727 |  | 标准养护 | 62.5 | 21.56 | 4.44 | 2.32 | 2.78 |  | 42.5 | 360 | 135 | 0.375 | [12 empty] | 1080 |  |  |  |  | 2.4 | 815 |  |  |  | 0.4300792 | [6 empty] | 0 |  | 36.44 | 31.76 | 14.84 | 9.08 | 0.6 | 90 | [28 empty] | 1250 | 76 |  |  | 1080
728 |  | 标准养护 | 62.5 | 21.56 | 4.44 | 2.32 | 2.78 |  | 42.5 | 292.5 | 135 | 0.4615385 | [12 empty] | 1080 |  |  |  |  | 2.4 | 815 |  |  |  | 0.4300792 | [6 empty] | 0 |  | 36.44 | 31.76 | 14.84 | 9.08 | 0.6 | 157.5 | [28 empty] | 1050 | 75 |  |  | 1080
729 |  | 标准养护 | 62.5 | 21.56 | 4.44 | 2.32 | 2.78 |  | 42.5 | 360 | 135 | 0.375 | [12 empty] | 1080 |  |  |  |  | 2.4 | 815 |  |  |  | 0.4300792 | 2.86 | 53.33 | 27.65 | 1.35 | 6.04 |  | 75 | [6 empty] | 0 | [13 empty] | 1.35 | 92.14 | 0.84 | 1.4 | 1.45 |  | 15 | [8 empty] | 700 | 82 |  |  | 1080
730 |  | 标准养护 | 62.5 | 21.56 | 4.44 | 2.32 | 2.78 |  | 42.5 | 292.5 | 135 | 0.4615385 | [12 empty] | 1080 |  |  |  |  | 2.4 | 815 |  |  |  | 0.4300792 | 2.86 | 53.33 | 27.65 | 1.35 | 6.04 |  | 132.5 | [6 empty] | 0 | [13 empty] | 1.35 | 92.14 | 0.84 | 1.4 | 1.45 |  | 25 | [8 empty] | 450 | 74 |  |  | 1080
731 |  | 高温养护 | 62.5 | 21.56 | 4.44 | 2.32 | 2.78 |  | 42.5 | 450 | 135 | 0.3 | [12 empty] | 1080 |  |  |  |  | 2.4 | 815 |  |  |  | 0.4300792 | [6 empty] | 0 | [6 empty] | 0 | [19 empty] | 0 | [8 empty] | 1490 | 73 |  |  | 1080
733 |  | 高温养护 | 62.5 | 21.56 | 4.44 | 2.32 | 2.78 |  | 42.5 | 292.5 | 135 | 0.4615385 | [12 empty] | 1080 |  |  |  |  | 2.4 | 815 |  |  |  | 0.4300792 | [6 empty] | 0 |  | 36.44 | 31.76 | 14.84 | 9.08 | 0.6 | 157.5 | [19 empty] | 0 | [8 empty] | 700 | 76 |  |  | 1080
735 |  | 高温养护 | 62.5 | 21.56 | 4.44 | 2.32 | 2.78 |  | 42.5 | 292.5 | 135 | 0.4615385 | [12 empty] | 1080 |  |  |  |  | 2.4 | 815 |  |  |  | 0.4300792 | 2.86 | 53.33 | 27.65 | 1.35 | 6.04 |  | 132.5 | [6 empty] | 0 | [13 empty] | 1.35 | 92.14 | 0.84 | 1.4 | 1.45 |  | 25 | [8 empty] | 100 | 93 |  |  | 1080
736 |  | Temperature match curing condition | 62.5 | 21.56 | 4.44 | 2.32 | 2.78 |  | 42.5 | 450 | 135 | 0.3 | [12 empty] | 1080 |  |  |  |  | 2.4 | 815 |  |  |  | 0.4300792 | [6 empty] | 0 | [6 empty] | 0 | [19 empty] | 0 | [8 empty] | 1500 | 74 |  |  | 1080
738 |  | Temperature match curing condition | 62.5 | 21.56 | 4.44 | 2.32 | 2.78 |  | 42.5 | 292.5 | 135 | 0.4615385 | [12 empty] | 1080 |  |  |  |  | 2.4 | 815 |  |  |  | 0.4300792 | [6 empty] | 0 |  | 36.44 | 31.76 | 14.84 | 9.08 | 0.6 | 157.5 | [19 empty] | 0 | [8 empty] | 480 | 76 |  |  | 1080
740 |  | Temperature match curing condition | 62.5 | 21.56 | 4.44 | 2.32 | 2.78 |  | 42.5 | 292.5 | 135 | 0.4615385 | [12 empty] | 1080 |  |  |  |  | 2.4 | 815 |  |  |  | 0.4300792 | 2.86 | 53.33 | 27.65 | 1.35 | 6.04 |  | 132.5 | [6 empty] | 0 | [13 empty] | 1.35 | 92.14 | 0.84 | 1.4 | 1.45 |  | 25 | [8 empty] | 200 | 85 |  |  | 1080
741 | 530 | C | 54.86 | 21.1 | 6.33 | 2.6 | 4.22 |  | 42.5 | 350 | 161 | 0.46 | [9 empty] | 1077 | [8 empty] | 812 |  |  |  | 2.86 | 53.33 | 27.65 | 1.35 | 6.04 |  |  | 0 |  | 36.44 | 31.76 | 14.84 | 9.08 | 0.6 | 0 | [28 empty] | 7111 | 43.4 |  |  | 1077
742 |  | F30 | 54.86 | 21.1 | 6.33 | 2.6 | 4.22 |  | 42.5 | 245 | 161 | 0.46 | [9 empty] | 1077 | [8 empty] | 812 |  |  |  | 2.86 | 53.33 | 27.65 | 1.35 | 6.04 |  |  | 105 |  | 36.44 | 31.76 | 14.84 | 9.08 | 0.6 | 0 | [28 empty] | 1714 | 44.6 |  |  | 1077
743 |  | F30 | 54.86 | 21.1 | 6.33 | 2.6 | 4.22 |  | 42.5 | 245 | 161 | 0.46 | [9 empty] | 1077 | [8 empty] | 812 |  |  |  | 2.86 | 53.33 | 27.65 | 1.35 | 6.04 |  |  | 105 |  | 36.44 | 31.76 | 14.84 | 9.08 | 0.6 | 0 | [28 empty] | 644 | 38.3 |  |  | 1077
744 |  | F40 | 54.86 | 21.1 | 6.33 | 2.6 | 4.22 |  | 42.5 | 210 | 161 | 0.46 | [9 empty] | 1077 | [8 empty] | 812 |  |  |  | 2.86 | 53.33 | 27.65 | 1.35 | 6.04 |  |  | 140 |  | 36.44 | 31.76 | 14.84 | 9.08 | 0.6 | 0 | [28 empty] | 1707 | 41.4 |  |  | 1077
745 |  | F40 | 54.86 | 21.1 | 6.33 | 2.6 | 4.22 |  | 42.5 | 210 | 161 | 0.46 | [9 empty] | 1077 | [8 empty] | 812 |  |  |  | 2.86 | 53.33 | 27.65 | 1.35 | 6.04 |  |  | 140 |  | 36.44 | 31.76 | 14.84 | 9.08 | 0.6 | 0 | [28 empty] | 682 | 34.2 |  |  | 1077
746 |  | F50 | 54.86 | 21.1 | 6.33 | 2.6 | 4.22 |  | 42.5 | 175 | 161 | 0.46 | [9 empty] | 1077 | [8 empty] | 812 |  |  |  | 2.86 | 53.33 | 27.65 | 1.35 | 6.04 |  |  | 175 |  | 36.44 | 31.76 | 14.84 | 9.08 | 0.6 | 0 | [28 empty] | 1952 | 37.3 |  |  | 1077
747 |  | F50 | 54.86 | 21.1 | 6.33 | 2.6 | 4.22 |  | 42.5 | 175 | 161 | 0.46 | [9 empty] | 1077 | [8 empty] | 812 |  |  |  | 2.86 | 53.33 | 27.65 | 1.35 | 6.04 |  |  | 175 |  | 36.44 | 31.76 | 14.84 | 9.08 | 0.6 | 0 | [28 empty] | 518 | 34.4 |  |  | 1077
748 |  | B30 | 54.86 | 21.1 | 6.33 | 2.6 | 4.22 |  | 42.5 | 245 | 161 | 0.46 | [9 empty] | 1077 | [8 empty] | 812 |  |  |  | 2.86 | 53.33 | 27.65 | 1.35 | 6.04 |  |  | 0 |  | 36.44 | 31.76 | 14.84 | 9.08 | 0.6 | 105 | [28 empty] | 2094 | 53.7 |  |  | 1077
749 |  | B30 | 54.86 | 21.1 | 6.33 | 2.6 | 4.22 |  | 42.5 | 245 | 161 | 0.46 | [9 empty] | 1077 | [8 empty] | 812 |  |  |  | 2.86 | 53.33 | 27.65 | 1.35 | 6.04 |  |  | 0 |  | 36.44 | 31.76 | 14.84 | 9.08 | 0.6 | 105 | [28 empty] | 2628 | 50.2 |  |  | 1077
750 |  | B40 | 54.86 | 21.1 | 6.33 | 2.6 | 4.22 |  | 42.5 | 210 | 161 | 0.46 | [9 empty] | 1077 | [8 empty] | 812 |  |  |  | 2.86 | 53.33 | 27.65 | 1.35 | 6.04 |  |  | 0 |  | 36.44 | 31.76 | 14.84 | 9.08 | 0.6 | 140 | [28 empty] | 2424 | 49.9 |  |  | 1077
751 |  | B40 | 54.86 | 21.1 | 6.33 | 2.6 | 4.22 |  | 42.5 | 210 | 161 | 0.46 | [9 empty] | 1077 | [8 empty] | 812 |  |  |  | 2.86 | 53.33 | 27.65 | 1.35 | 6.04 |  |  | 0 |  | 36.44 | 31.76 | 14.84 | 9.08 | 0.6 | 140 | [28 empty] | 2765 | 46.6 |  |  | 1077
752 |  | B50 | 54.86 | 21.1 | 6.33 | 2.6 | 4.22 |  | 42.5 | 175 | 161 | 0.46 | [9 empty] | 1077 | [8 empty] | 812 |  |  |  | 2.86 | 53.33 | 27.65 | 1.35 | 6.04 |  |  | 0 |  | 36.44 | 31.76 | 14.84 | 9.08 | 0.6 | 175 | [28 empty] | 1668 | 59.5 |  |  | 1077
753 |  | B50 | 54.86 | 21.1 | 6.33 | 2.6 | 4.22 |  | 42.5 | 175 | 161 | 0.46 | [9 empty] | 1077 | [8 empty] | 812 |  |  |  | 2.86 | 53.33 | 27.65 | 1.35 | 6.04 |  |  | 0 |  | 36.44 | 31.76 | 14.84 | 9.08 | 0.6 | 175 | [28 empty] | 2075 | 51.3 |  |  | 1077
754 |  | B60 | 54.86 | 21.1 | 6.33 | 2.6 | 4.22 |  | 42.5 | 140 | 161 | 0.46 | [9 empty] | 1077 | [8 empty] | 812 |  |  |  | 2.86 | 53.33 | 27.65 | 1.35 | 6.04 |  |  | 0 |  | 36.44 | 31.76 | 14.84 | 9.08 | 0.6 | 210 | [28 empty] | 1515 | 54.4 |  |  | 1077
755 |  | B60 | 54.86 | 21.1 | 6.33 | 2.6 | 4.22 |  | 42.5 | 140 | 161 | 0.46 | [9 empty] | 1077 | [8 empty] | 812 |  |  |  | 2.86 | 53.33 | 27.65 | 1.35 | 6.04 |  |  | 0 |  | 36.44 | 31.76 | 14.84 | 9.08 | 0.6 | 210 | [28 empty] | 1150 | 55.7 |  |  | 1077
774 | 534 | CF | 62.5 | 20.55 | 4.59 | 2.61 | 3.27 |  | 42.5 | 240 | 160 | 0.4 | [12 empty] | 1104 | [5 empty] | 736 |  |  |  | 3.87 | 57.6 | 21.9 | 1.68 | 7.7 | [38 empty] | 2466 | 45.8 |  |  | 1104
776 | 539 |  | 66 | 21.7 | 4.5 | 1.5 | 2.7 |  | 42.5 | 515 | 180 | 0.35 | [12 empty] | 1158 |  |  |  |  | 2.7 | 597 |  |  |  | 2.8 | 55.5 | 26.9 | 1.1 | 5.8 |  | 0 | [36 empty] | 2183 | 52.2 |  |  | 1158
777 |  |  | 66 | 21.7 | 4.5 | 1.5 | 2.7 |  | 42.5 | 400 | 180 | 0.45 | [12 empty] | 1201 |  |  |  |  | 2.7 | 619 |  |  |  | 2.8 | 55.5 | 26.9 | 1.1 | 5.8 |  | 0 | [36 empty] | 2935 | 41 |  |  | 1201
778 |  |  | 66 | 21.7 | 4.5 | 1.5 | 2.7 |  | 42.5 | 327 | 180 | 0.55 | [12 empty] | 1183 |  |  |  |  | 2.7 | 610 |  |  |  | 2.8 | 55.5 | 26.9 | 1.1 | 5.8 |  | 0 | [36 empty] | 3818 | 35.3 |  |  | 1183
779 |  |  | 66 | 21.7 | 4.5 | 1.5 | 2.7 |  | 42.5 | 320 | 180 | 0.45 | [12 empty] | 1201 |  |  |  |  | 2.7 | 619 |  |  |  | 2.8 | 55.5 | 26.9 | 1.1 | 5.8 |  | 0 | [36 empty] | 2462 | 37.2 |  |  | 1201
791 | 550 | 25CM | 63 | 21.5 | 5.5 | 2 | 4.5 |  |  | 590 | 148 | 0.25 | [12 empty] | 841 | [5 empty] | 841 | [12 empty] | 44 | 36 | 9 | 8 | 1 | 0 | 35.1 | 31.2 | 9 | 11.8 | 1 | 0 | [7 empty] | 1 | 93 | 2 | 1 | 1 | 20.34 | 0 | [6 empty] | 3.91 |  |  | 107.8 |  |  | 841
792 |  | 25UG30 | 63 | 21.5 | 5.5 | 2 | 4.5 |  |  | 409 | 146 | 0.25 | [12 empty] | 833 | [5 empty] | 833 | [12 empty] | 44 | 36 | 9 | 8 | 1 | 0 | 35.1 | 31.2 | 9 | 11.8 | 1 | 175 | [7 empty] | 1 | 93 | 2 | 1 | 1 | 20.34 | 0 | [6 empty] | 1.45 |  |  | 111.93 |  |  | 833
793 |  | 25UG30G15 | 63 | 21.5 | 5.5 | 2 | 4.5 |  |  | 320 | 145 | 0.25 | [12 empty] | 829 | [5 empty] | 829 | [12 empty] | 44 | 36 | 9 | 8 | 1 | 87 | 35.1 | 31.2 | 9 | 11.8 | 1 | 175 | [7 empty] | 1 | 93 | 2 | 1 | 1 | 20.34 | 0 | [6 empty] | 1.25 |  |  | 112.23 |  |  | 829
794 |  | 25SF10 | 63 | 21.5 | 5.5 | 2 | 4.5 |  |  | 527 | 146 | 0.25 | [12 empty] | 834 | [5 empty] | 834 | [12 empty] | 44 | 36 | 9 | 8 | 1 | 0 | 35.1 | 31.2 | 9 | 11.8 | 1 | 0 | [7 empty] | 1 | 93 | 2 | 1 | 1 | 20.34 | 59 | [6 empty] | 0.16 |  |  | 120.6 |  |  | 834
795 |  | 25UG30SF10 | 63 | 21.5 | 5.5 | 2 | 4.5 |  |  | 348 | 145 | 0.25 | [12 empty] | 826 | [5 empty] | 826 | [12 empty] | 44 | 36 | 9 | 8 | 1 | 0 | 35.1 | 31.2 | 9 | 11.8 | 1 | 174 | [7 empty] | 1 | 93 | 2 | 1 | 1 | 20.34 | 58 | [6 empty] | 0.11 |  |  | 135.43 |  |  | 826
796 |  | 25UG45 | 63 | 21.5 | 5.5 | 2 | 4.5 |  |  | 320 | 145 | 0.25 | [12 empty] | 829 | [5 empty] | 829 | [12 empty] | 44 | 36 | 9 | 8 | 1 | 0 | 35.1 | 31.2 | 9 | 11.8 | 1 | 262 | [7 empty] | 1 | 93 | 2 | 1 | 1 | 20.34 | 0 | [6 empty] | 0.65 |  |  | 118.07 |  |  | 829
797 |  | 25G45 | 63 | 21.5 | 5.5 | 2 | 4.5 |  |  | 320 | 145 | 0.25 | [12 empty] | 829 | [5 empty] | 829 | [12 empty] | 44 | 36 | 9 | 8 | 1 | 262 | 35.1 | 31.2 | 9 | 11.8 | 1 | 0 | [7 empty] | 1 | 93 | 2 | 1 | 1 | 20.34 | 0 | [6 empty] | 2.35 |  |  | 109.87 |  |  | 829
798 |  | 25UG60 | 63 | 21.5 | 5.5 | 2 | 4.5 |  |  | 232 | 145 | 0.25 | [12 empty] | 825 | [5 empty] | 825 | [12 empty] | 44 | 36 | 9 | 8 | 1 | 0 | 35.1 | 31.2 | 9 | 11.8 | 1 | 347 | [7 empty] | 1 | 93 | 2 | 1 | 1 | 20.34 | 0 | [6 empty] | 0.6 |  |  | 112.53 |  |  | 825
799 |  | 28CM | 63 | 21.5 | 5.5 | 2 | 4.5 |  |  | 532 | 146 | 0.28 | [12 empty] | 876 | [5 empty] | 876 | [12 empty] | 44 | 36 | 9 | 8 | 1 | 0 | 35.1 | 31.2 | 9 | 11.8 | 1 | 0 | [7 empty] | 1 | 93 | 2 | 1 | 1 | 20.34 | 0 | [6 empty] | 7.91 |  |  | 91.63 |  |  | 876
800 |  | 28UG30 | 63 | 21.5 | 5.5 | 2 | 4.5 |  |  | 363 | 145 | 0.28 | [12 empty] | 868 | [5 empty] | 868 | [12 empty] | 44 | 36 | 9 | 8 | 1 | 0 | 35.1 | 31.2 | 9 | 11.8 | 1 | 155 | [7 empty] | 1 | 93 | 2 | 1 | 1 | 20.34 | 0 | [6 empty] | 0.95 |  |  | 109.8 |  |  | 868
801 |  | 35CM | 63 | 21.5 | 5.5 | 2 | 4.5 |  |  | 448 | 157 | 0.35 | [12 empty] | 896 | [5 empty] | 896 | [12 empty] | 44 | 36 | 9 | 8 | 1 | 0 | 35.1 | 31.2 | 9 | 11.8 | 1 | 0 | [7 empty] | 1 | 93 | 2 | 1 | 1 | 20.34 | 0 | [6 empty] | 10.61 |  |  | 76.24 |  |  | 896
802 |  | 35UG30 | 63 | 21.5 | 5.5 | 2 | 4.5 |  |  | 312 | 156 | 0.35 | [12 empty] | 890 | [5 empty] | 890 | [12 empty] | 44 | 36 | 9 | 8 | 1 | 0 | 35.1 | 31.2 | 9 | 11.8 | 1 | 133 | [7 empty] | 1 | 93 | 2 | 1 | 1 | 20.34 | 0 | [6 empty] | 7.92 |  |  | 82.48 |  |  | 890
804 | 556 | FA0 | 59 | 22.5 | 7 | 2.5 | 3.3 |  | 42.5 | 350 | 210 | 0.6 |  | 0.2 | [5 empty] | 1140 | [9 empty] | 2.42 | 700 |  |  |  |  | 2.7 | 54.5 | 32.8 | 0.75 | 4.1 |  | 0 | [33 empty] | 2.2729 |  |  | 32.41 |  |  | 1140
805 |  | FA15 | 59 | 22.5 | 7 | 2.5 | 3.3 |  | 42.5 | 297.5 | 210 | 0.58 |  | 0.2 | [5 empty] | 1140 | [9 empty] | 2.42 | 690.7 |  |  |  |  | 2.7 | 54.5 | 32.8 | 0.75 | 4.1 |  | 63 | [33 empty] | 2.1662 |  |  | 28.8 |  |  | 1140
806 |  | FA30 | 59 | 22.5 | 7 | 2.5 | 3.3 |  | 42.5 | 245 | 210 | 0.57 |  | 0.3 | [5 empty] | 1140 | [9 empty] | 2.42 | 681.4 |  |  |  |  | 2.7 | 54.5 | 32.8 | 0.75 | 4.1 |  | 126 | [33 empty] | 2.1149 |  |  | 26.13 |  |  | 1140
808 | 558 | Contral | 64.37 | 21.08 | 5.36 | 2 | 3.64 |  | 42.5 | 400 | 180 | 0.45 | [8 empty] | 871 | [9 empty] | 944 |  |  |  |  | 8.6 | 59.3 | 23.4 | 0.6 | 4.8 |  | 0 | [35 empty] | 3711 | 31 |  |  | 871
809 |  | FA10 | 64.37 | 21.08 | 5.36 | 2 | 3.64 |  | 42.5 | 360 | 180 | 0.45 | [8 empty] | 868 | [9 empty] | 941 |  |  |  |  | 8.6 | 59.3 | 23.4 | 0.6 | 4.8 |  | 40 | [35 empty] | 3529 | 28 |  |  | 868
810 |  | FA20 | 64.37 | 21.08 | 5.36 | 2 | 3.64 |  | 42.5 | 320 | 180 | 0.45 | [8 empty] | 865 | [9 empty] | 937 |  |  |  |  | 8.6 | 59.3 | 23.4 | 0.6 | 4.8 |  | 80 | [35 empty] | 3841 | 26 |  |  | 865
811 |  | FA30 | 64.37 | 21.08 | 5.36 | 2 | 3.64 |  | 42.5 | 260 | 180 | 0.45 | [8 empty] | 852 | [9 empty] | 933 |  |  |  |  | 8.6 | 59.3 | 23.4 | 0.6 | 4.8 |  | 120 | [35 empty] | 4284 | 21 |  |  | 852
812 |  | SF5 | 64.37 | 21.08 | 5.36 | 2 | 3.64 |  | 42.5 | 380 | 180 | 0.45 | [8 empty] | 869 | [9 empty] | 941 |  |  |  |  | 8.6 | 59.3 | 23.4 | 0.6 | 4.8 |  | 0 | [35 empty] | 1810 | 30 |  |  | 869
813 |  | SF10 | 64.37 | 21.08 | 5.36 | 2 | 3.64 |  | 42.5 | 360 | 180 | 0.45 | [8 empty] | 865 | [9 empty] | 937 |  |  |  |  | 8.6 | 59.3 | 23.4 | 0.6 | 4.8 |  | 0 | [35 empty] | 1484 | 40 |  |  | 865
814 |  | SF5FA10 | 64.37 | 21.08 | 5.36 | 2 | 3.64 |  | 42.5 | 340 | 180 | 0.45 | [8 empty] | 863 | [9 empty] | 935 |  |  |  |  | 8.6 | 59.3 | 23.4 | 0.6 | 4.8 |  | 40 | [35 empty] | 2409 | 28 |  |  | 863
815 |  | SF5FA20 | 64.37 | 21.08 | 5.36 | 2 | 3.64 |  | 42.5 | 280 | 180 | 0.45 | [8 empty] | 861 | [9 empty] | 932 |  |  |  |  | 8.6 | 59.3 | 23.4 | 0.6 | 4.8 |  | 80 | [35 empty] | 2708 | 31.1 |  |  | 861
816 |  | SF5FA30 | 64.37 | 21.08 | 5.36 | 2 | 3.64 |  | 42.5 | 260 | 180 | 0.45 | [8 empty] | 858 | [9 empty] | 930 |  |  |  |  | 8.6 | 59.3 | 23.4 | 0.6 | 4.8 |  | 120 | [35 empty] | 3320 | 26 |  |  | 858
822 | 586 | S-Ref | 62.95 | 20.74 | 4.9 | 1.2 | 3.5 |  |  | 450 | 203 | 0.45 |  | 0.32 | [41 empty] | 51.22 | 2.8 | 0.35 | 1.8 | 0.5 |  | 150 | 1 | 94 | 1 | 0.6 | 0.1 |  | 0 | [6 empty] | 12.2 |  |  | 35.3 |  |  | 0
823 |  | S-SF | 62.95 | 20.74 | 4.9 | 1.2 | 3.5 |  |  | 414 | 203 | 0.45 |  | 0.51 | [41 empty] | 51.22 | 2.8 | 0.35 | 1.8 | 0.5 |  | 150 | 1 | 94 | 1 | 0.6 | 0.1 |  | 36 | [6 empty] | 1.2 |  |  | 50.4 |  |  | 0
824 |  | S-SF-2 | 62.95 | 20.74 | 4.9 | 1.2 | 3.5 |  |  | 396 | 203 | 0.45 |  | 0.57 | [41 empty] | 51.22 | 2.8 | 0.35 | 1.8 | 0.5 |  | 150 | 1 | 94 | 1 | 0.6 | 0.1 |  | 54 | [6 empty] | 3.1 |  |  | 37.1 |  |  | 0
826 | 593 | CRC-1 | 61.71 | 20.07 | 5.09 | 1.58 | 2.93 |  | 42.5 | 350 | 177 | 0.5 |  | 1.29 | [7 empty] | 1143 | [7 empty] | 2.72 | 762 |  |  |  |  | 2.41 | 57.36 | 28.68 | 1.28 | 4.29 | 0 |  |  | 43.51 | 34.11 | 14.56 | 5.54 | 0.28 | 0 | [26 empty] | 4.71 |  |  | 37.3 |  |  | 1143
827 |  | CRC-FA | 61.71 | 20.07 | 5.09 | 1.58 | 2.93 |  | 42.5 | 175 | 177 | 0.5 |  | 1.29 | [7 empty] | 1143 | [7 empty] | 2.72 | 762 |  |  |  |  | 2.41 | 57.36 | 28.68 | 1.28 | 4.29 | 175 |  |  | 43.51 | 34.11 | 14.56 | 5.54 | 0.28 | 0 | [26 empty] | 3.9 |  |  | 18.8 |  |  | 1143
828 |  | CRC-S | 61.71 | 20.07 | 5.09 | 1.58 | 2.93 |  | 42.5 | 175 | 177 | 0.5 |  | 1.29 | [7 empty] | 1143 | [7 empty] | 2.72 | 762 |  |  |  |  | 2.41 | 57.36 | 28.68 | 1.28 | 4.29 | 0 |  |  | 43.51 | 34.11 | 14.56 | 5.54 | 0.28 | 175 | [26 empty] | 3.1 |  |  | 38.2 |  |  | 1143
830 | 103 | C-0.45 | 58.95 | 21 | 5.71 | 3.44 | 3.83 |  | 42.5 | 400 | 180 | 0.45 | [9 empty] | 1044 | [8 empty] | 788 |  |  |  |  | 2.86 | 54.41 | 28.73 | 1.51 | 6.04 | 0 | [36 empty] | 3182 | 51.63 |  |  | 1044
831 |  | F1-0.45 | 58.95 | 21 | 5.71 | 3.44 | 3.83 |  | 42.5 | 250 | 180 | 0.72 | [9 empty] | 1032 | [8 empty] | 780 |  |  |  |  | 2.86 | 54.41 | 28.73 | 1.51 | 6.04 | 150 | [36 empty] | 2494 | 66.65 |  |  | 1032
832 |  | F2-0.45 | 58.95 | 21 | 5.71 | 3.44 | 3.83 |  | 42.5 | 200 | 180 | 0.9 | [9 empty] | 1038 | [8 empty] | 783 |  |  |  |  | 2.86 | 54.41 | 28.73 | 1.51 | 6.04 | 200 | [36 empty] | 2065 | 35.57 |  |  | 1038
833 |  | C-0.35 | 58.95 | 21 | 5.71 | 3.44 | 3.83 |  | 42.5 | 400 | 140 | 0.35 | [9 empty] | 1072 | [8 empty] | 808 |  |  |  |  | 2.86 | 54.41 | 28.73 | 1.51 | 6.04 | 400 | [36 empty] | 2384 | 66.47 |  |  | 1072
834 |  | F1-0.35 | 58.95 | 21 | 5.71 | 3.44 | 3.83 |  | 42.5 | 250 | 140 | 0.56 | [9 empty] | 1060 | [8 empty] | 800 |  |  |  |  | 2.86 | 54.41 | 28.73 | 1.51 | 6.04 | 250 | [36 empty] | 1843 | 59.47 |  |  | 1060
835 |  | F2-0.35 | 58.95 | 21 | 5.71 | 3.44 | 3.83 |  | 42.5 | 200 | 140 | 0.7 | [9 empty] | 1055 | [8 empty] | 796 |  |  |  |  | 2.86 | 54.41 | 28.73 | 1.51 | 6.04 | 200 | [36 empty] | 1761 | 51.03 |  |  | 1055
836 |  | C-0.45 | 58.95 | 21 | 5.71 | 3.44 | 3.83 |  | 42.5 | 400 | 180 | 0.45 | [9 empty] | 1044 | [8 empty] | 788 |  |  |  |  | 2.86 | 54.41 | 28.73 | 1.51 | 6.04 |  |  |  | 36.44 | 31.76 | 14.84 | 9.08 | 0.6 | 0 | [28 empty] | 3182 | 51.63 |  |  | 1044
837 |  | B1-0.45 | 58.95 | 21 | 5.71 | 3.44 | 3.83 |  | 42.5 | 250 | 180 | 0.72 | [9 empty] | 1038 | [8 empty] | 783 |  |  |  |  | 2.86 | 54.41 | 28.73 | 1.51 | 6.04 |  |  |  | 36.44 | 31.76 | 14.84 | 9.08 | 0.6 | 150 | [28 empty] | 1900 | 51.63 |  |  | 1038
838 |  | B2-0.45 | 58.95 | 21 | 5.71 | 3.44 | 3.83 |  | 42.5 | 200 | 180 | 0.9 | [9 empty] | 1027 | [8 empty] | 778 |  |  |  |  | 2.86 | 54.41 | 28.73 | 1.51 | 6.04 |  |  |  | 36.44 | 31.76 | 14.84 | 9.08 | 0.6 | 200 | [28 empty] | 2043 | 48.17 |  |  | 1027
839 |  | C-0.35 | 58.95 | 21 | 5.71 | 3.44 | 3.83 |  | 42.5 | 400 | 140 | 0.35 | [9 empty] | 1072 | [8 empty] | 808 |  |  |  |  | 2.86 | 54.41 | 28.73 | 1.51 | 6.04 |  |  |  | 36.44 | 31.76 | 14.84 | 9.08 | 0.6 | 0 | [28 empty] | 2384 | 66.47 |  |  | 1072
840 |  | B1-0.35 | 58.95 | 21 | 5.71 | 3.44 | 3.83 |  | 42.5 | 250 | 140 | 0.56 | [9 empty] | 1066 | [8 empty] | 804 |  |  |  |  | 2.86 | 54.41 | 28.73 | 1.51 | 6.04 |  |  |  | 36.44 | 31.76 | 14.84 | 9.08 | 0.6 | 150 | [28 empty] | 1602 | 67.5 |  |  | 1066
841 |  | B2-0.35 | 58.95 | 21 | 5.71 | 3.44 | 3.83 |  | 42.5 | 200 | 140 | 0.7 | [9 empty] | 1044 | [8 empty] | 788 |  |  |  |  | 2.86 | 54.41 | 28.73 | 1.51 | 6.04 |  |  |  | 36.44 | 31.76 | 14.84 | 9.08 | 0.6 | 200 | [28 empty] | 1560 | 69.77 |  |  | 1044
842 |  | C-0.45 | 58.95 | 21 | 5.71 | 3.44 | 3.83 |  | 42.5 | 400 | 180 | 0.45 | [9 empty] | 1044 | [8 empty] | 788 |  |  |  |  | 2.86 | 54.41 | 28.73 | 1.51 | 6.04 | [16 empty] | 7.25 | 1.88 | 2.96 | 1.18 |  | 0 | [15 empty] | 3182 | 51.63 |  |  | 1044
843 |  | L1-0.45 | 58.95 | 21 | 5.71 | 3.44 | 3.83 |  | 42.5 | 368 | 180 | 0.49 | [9 empty] | 1044 | [8 empty] | 788 |  |  |  |  | 2.86 | 54.41 | 28.73 | 1.51 | 6.04 | [16 empty] | 7.25 | 1.88 | 2.96 | 1.18 |  | 32 | [15 empty] | 3209 | 49.8 |  |  | 1044
844 |  | L2-0.45 | 58.95 | 21 | 5.71 | 3.44 | 3.83 |  | 42.5 | 336 | 180 | 0.53 | [9 empty] | 1044 | [8 empty] | 788 |  |  |  |  | 2.86 | 54.41 | 28.73 | 1.51 | 6.04 | [16 empty] | 7.25 | 1.88 | 2.96 | 1.18 |  | 64 | [15 empty] | 3857 | 45.47 |  |  | 1044
845 |  | L3-0.45 | 58.95 | 21 | 5.71 | 3.44 | 3.83 |  | 42.5 | 304 | 180 | 0.59 | [9 empty] | 1044 | [8 empty] | 788 |  |  |  |  | 2.86 | 54.41 | 28.73 | 1.51 | 6.04 | [16 empty] | 7.25 | 1.88 | 2.96 | 1.18 |  | 96 | [15 empty] | 4502 | 40.5 |  |  | 1044
846 |  | L1-0.43 | 58.95 | 21 | 5.71 | 3.44 | 3.83 |  | 42.5 | 368 | 172 | 0.46 | [9 empty] | 1051 | [8 empty] | 792 |  |  |  |  | 2.86 | 54.41 | 28.73 | 1.51 | 6.04 | [16 empty] | 7.25 | 1.88 | 2.96 | 1.18 |  | 32 | [15 empty] | 2937 | 51.37 |  |  | 1051
847 |  | L2-0.39 | 58.95 | 21 | 5.71 | 3.44 | 3.83 |  | 42.5 | 336 | 156 | 0.46 | [9 empty] | 1060 | [8 empty] | 799 |  |  |  |  | 2.86 | 54.41 | 28.73 | 1.51 | 6.04 | [16 empty] | 7.25 | 1.88 | 2.96 | 1.18 |  | 64 | [15 empty] | 2694 | 52.83 |  |  | 1060
848 |  | L3-0.35 | 58.95 | 21 | 5.71 | 3.44 | 3.83 |  | 42.5 | 304 | 140 | 0.46 | [9 empty] | 1069 | [8 empty] | 806 |  |  |  |  | 2.86 | 54.41 | 28.73 | 1.51 | 6.04 | [16 empty] | 7.25 | 1.88 | 2.96 | 1.18 |  | 96 | [15 empty] | 2760 | 52.1 |  |  | 1069
866 | 107 | A | 55.46 | 24.66 | 7.09 | 2.15 | 2.71 |  | 42.5 | 550 | 126.5 | 0.23 | 0.25 | [11 empty] | 1099.6 |  |  |  |  | 2.24 | 673.9 | [6 empty] | 30 |  | 4.3 | 0 | [21 empty] | 0.31 |  | 0.76 | 0.53 | 0.52 |  | 0 | [8 empty] | 92.9 | 93.8 |  |  | 1099.6
867 |  | B | 55.46 | 24.66 | 7.09 | 2.15 | 2.71 |  | 42.5 | 412.5 | 126.5 | 0.31 | [12 empty] | 1099.6 | [5 empty] | 673.9 | [6 empty] | 30 |  | 4.3 | 137.5 | [21 empty] | 0.31 |  | 0.76 | 0.53 | 0.52 |  | 0 | [8 empty] | 251.9 | 91.7 |  |  | 1099.6
868 |  | C | 55.46 | 24.66 | 7.09 | 2.15 | 2.71 |  | 42.5 | 413.5 | 126.5 | 0.31 | [12 empty] | 1099.6 | [5 empty] | 673.9 | [6 empty] | 30 |  | 4.3 | 121 | [21 empty] | 0.31 |  | 0.76 | 0.53 | 0.52 |  | 16.5 | [8 empty] | 171.5 | 90 |  |  | 1099.6
869 |  | D | 55.46 | 24.66 | 7.09 | 2.15 | 2.71 |  | 42.5 | 414.5 | 126.5 | 0.31 | [12 empty] | 1099.6 | [5 empty] | 673.9 | [6 empty] | 30 |  | 4.3 | 104.5 | [21 empty] | 0.31 |  | 0.76 | 0.53 | 0.52 |  | 33 | [8 empty] | 118.2 | 93.2 |  |  | 1099.6
870 |  | E | 55.46 | 24.66 | 7.09 | 2.15 | 2.71 |  | 42.5 | 415.5 | 126.5 | 0.31 | [12 empty] | 1099.6 | [5 empty] | 673.9 | [6 empty] | 30 |  | 4.3 | 88 | [21 empty] | 0.31 |  | 0.76 | 0.53 | 0.52 |  | 49.5 | [8 empty] | 109.9 | 94.3 |  |  | 1099.6
872 | 115 | A1 | 52.7 | 19.9 | 6.4 | 4.6 | 2.8 |  | 52.5 | 210 | 102.5 | 0.49 | 0.3 | 1.3 | [7 empty] | 1116 | [7 empty] | 2.6 | 744 |  |  |  |  | 8.2 | 48.8 | 24.2 | 1.3 | 6.5 | 70 |  |  | 36.4 | 29.1 | 14.3 | 8.9 | 0.3 | 70 | [13 empty] | 1.2 | 89.9 | 0.9 | 1.9 | 1.7 |  | 0 | [9 empty] | 50.3 |  |  | 1116
873 |  | A2 | 52.7 | 19.9 | 6.4 | 4.6 | 2.8 |  | 52.5 | 234 | 106.5 | 0.46 | 0.3 | 1.3 | [7 empty] | 1106 | [7 empty] | 2.6 | 737 |  |  |  |  | 8.2 | 48.8 | 24.2 | 1.3 | 6.5 | 78 |  |  | 36.4 | 29.1 | 14.3 | 8.9 | 0.3 | 78 | [13 empty] | 1.2 | 89.9 | 0.9 | 1.9 | 1.7 |  | 0 | [9 empty] | 56.8 |  |  | 1106
874 |  | A3 | 52.7 | 19.9 | 6.4 | 4.6 | 2.8 |  | 52.5 | 258 | 112.6 | 0.44 | 0.3 | 1.3 | [7 empty] | 1093 | [7 empty] | 2.6 | 729 |  |  |  |  | 8.2 | 48.8 | 24.2 | 1.3 | 6.5 | 86 |  |  | 36.4 | 29.1 | 14.3 | 8.9 | 0.3 | 86 | [13 empty] | 1.2 | 89.9 | 0.9 | 1.9 | 1.7 |  | 0 | [9 empty] | 62.1 |  |  | 1093
875 |  | A4 | 52.7 | 19.9 | 6.4 | 4.6 | 2.8 |  | 52.5 | 282 | 118.7 | 0.42 | 0.3 | 1.3 | [7 empty] | 1070 | [7 empty] | 2.6 | 714 |  |  |  |  | 8.2 | 48.8 | 24.2 | 1.3 | 6.5 | 94 |  |  | 36.4 | 29.1 | 14.3 | 8.9 | 0.3 | 94 | [13 empty] | 1.2 | 89.9 | 0.9 | 1.9 | 1.7 |  | 0 | [9 empty] | 65.1 |  |  | 1070
876 |  | B1 | 52.7 | 19.9 | 6.4 | 4.6 | 2.8 |  | 52.5 | 210 | 103.2 | 0.49 | 0.3 | 1.3 | [7 empty] | 1116 | [7 empty] | 2.6 | 744 |  |  |  |  | 8.2 | 48.8 | 24.2 | 1.3 | 6.5 | 59.5 |  |  | 36.4 | 29.1 | 14.3 | 8.9 | 0.3 | 70 | [13 empty] | 1.2 | 89.9 | 0.9 | 1.9 | 1.7 |  | 10.5 | [9 empty] | 57.1 |  |  | 1116
877 |  | B2 | 52.7 | 19.9 | 6.4 | 4.6 | 2.8 |  | 52.5 | 234 | 108.3 | 0.46 | 0.3 | 1.3 | [7 empty] | 1106 | [7 empty] | 2.6 | 737 |  |  |  |  | 8.2 | 48.8 | 24.2 | 1.3 | 6.5 | 66.3 |  |  | 36.4 | 29.1 | 14.3 | 8.9 | 0.3 | 78 | [13 empty] | 1.2 | 89.9 | 0.9 | 1.9 | 1.7 |  | 11.7 | [9 empty] | 63.1 |  |  | 1106
878 |  | B3 | 52.7 | 19.9 | 6.4 | 4.6 | 2.8 |  | 52.5 | 258 | 114.5 | 0.44 | 0.3 | 1.3 | [7 empty] | 1093 | [7 empty] | 2.6 | 729 |  |  |  |  | 8.2 | 48.8 | 24.2 | 1.3 | 6.5 | 73.1 |  |  | 36.4 | 29.1 | 14.3 | 8.9 | 0.3 | 86 | [13 empty] | 1.2 | 89.9 | 0.9 | 1.9 | 1.7 |  | 12.9 | [9 empty] | 67.9 |  |  | 1093
879 |  | B4 | 52.7 | 19.9 | 6.4 | 4.6 | 2.8 |  | 52.5 | 282 | 120.5 | 0.43 | 0.3 | 1.3 | [7 empty] | 1070 | [7 empty] | 2.6 | 714 |  |  |  |  | 8.2 | 48.8 | 24.2 | 1.3 | 6.5 | 79.9 |  |  | 36.4 | 29.1 | 14.3 | 8.9 | 0.3 | 94 | [13 empty] | 1.2 | 89.9 | 0.9 | 1.9 | 1.7 |  | 14.1 | [9 empty] | 72.7 |  |  | 1070
880 |  | C1 | 52.7 | 19.9 | 6.4 | 4.6 | 2.8 |  | 52.5 | 175 | 101.5 | 0.58 | 0.3 | 1.3 | [7 empty] | 1116 | [7 empty] | 2.6 | 744 |  |  |  |  | 8.2 | 48.8 | 24.2 | 1.3 | 6.5 | 87.5 |  |  | 36.4 | 29.1 | 14.3 | 8.9 | 0.3 | 87.5 | [13 empty] | 1.2 | 89.9 | 0.9 | 1.9 | 1.7 |  | 0 | [9 empty] | 47.4 |  |  | 1116
881 |  | C2 | 52.7 | 19.9 | 6.4 | 4.6 | 2.8 |  | 52.5 | 195 | 104.5 | 0.54 | 0.3 | 1.3 | [7 empty] | 1106 | [7 empty] | 2.6 | 737 |  |  |  |  | 8.2 | 48.8 | 24.2 | 1.3 | 6.5 | 97.5 |  |  | 36.4 | 29.1 | 14.3 | 8.9 | 0.3 | 97.5 | [13 empty] | 1.2 | 89.9 | 0.9 | 1.9 | 1.7 |  | 0 | [9 empty] | 55.2 |  |  | 1106
882 |  | C3 | 52.7 | 19.9 | 6.4 | 4.6 | 2.8 |  | 52.5 | 215 | 110.9 | 0.52 | 0.3 | 1.3 | [7 empty] | 1093 | [7 empty] | 2.6 | 729 |  |  |  |  | 8.2 | 48.8 | 24.2 | 1.3 | 6.5 | 107.5 |  |  | 36.4 | 29.1 | 14.3 | 8.9 | 0.3 | 107.5 | [13 empty] | 1.2 | 89.9 | 0.9 | 1.9 | 1.7 |  | 0 | [9 empty] | 60.8 |  |  | 1093
883 |  | C4 | 52.7 | 19.9 | 6.4 | 4.6 | 2.8 |  | 52.5 | 235 | 115.8 | 0.49 | 0.3 | 1.3 | [7 empty] | 1070 | [7 empty] | 2.6 | 714 |  |  |  |  | 8.2 | 48.8 | 24.2 | 1.3 | 6.5 | 117.5 |  |  | 36.4 | 29.1 | 14.3 | 8.9 | 0.3 | 117.5 | [13 empty] | 1.2 | 89.9 | 0.9 | 1.9 | 1.7 |  | 0 | [9 empty] | 62.9 |  |  | 1070
884 |  | D1 | 52.7 | 19.9 | 6.4 | 4.6 | 2.8 |  | 52.5 | 175 | 101.5 | 0.58 | 0.3 | 1.3 | [7 empty] | 1116 | [7 empty] | 2.6 | 744 |  |  |  |  | 8.2 | 48.8 | 24.2 | 1.3 | 6.5 | 77 |  |  | 36.4 | 29.1 | 14.3 | 8.9 | 0.3 | 87.5 | [13 empty] | 1.2 | 89.9 | 0.9 | 1.9 | 1.7 |  | 10.5 | [9 empty] | 52.2 |  |  | 1116
885 |  | D2 | 52.7 | 19.9 | 6.4 | 4.6 | 2.8 |  | 52.5 | 195 | 106.1 | 0.54 | 0.3 | 1.3 | [7 empty] | 1106 | [7 empty] | 2.6 | 737 |  |  |  |  | 8.2 | 48.8 | 24.2 | 1.3 | 6.5 | 85.8 |  |  | 36.4 | 29.1 | 14.3 | 8.9 | 0.3 | 97.5 | [13 empty] | 1.2 | 89.9 | 0.9 | 1.9 | 1.7 |  | 11.7 | [9 empty] | 59.5 |  |  | 1106
886 |  | D3 | 52.7 | 19.9 | 6.4 | 4.6 | 2.8 |  | 52.5 | 215 | 112.2 | 0.52 | 0.3 | 1.3 | [7 empty] | 1093 | [7 empty] | 2.6 | 729 |  |  |  |  | 8.2 | 48.8 | 24.2 | 1.3 | 6.5 | 94.6 |  |  | 36.4 | 29.1 | 14.3 | 8.9 | 0.3 | 107.5 | [13 empty] | 1.2 | 89.9 | 0.9 | 1.9 | 1.7 |  | 12.9 | [9 empty] | 65.7 |  |  | 1093
887 |  | D4 | 52.7 | 19.9 | 6.4 | 4.6 | 2.8 |  | 52.5 | 235 | 117.2 | 0.5 | 0.3 | 1.3 | [7 empty] | 1070 | [7 empty] | 2.6 | 714 |  |  |  |  | 8.2 | 48.8 | 24.2 | 1.3 | 6.5 | 103.4 |  |  | 36.4 | 29.1 | 14.3 | 8.9 | 0.3 | 117.5 | [13 empty] | 1.2 | 89.9 | 0.9 | 1.9 | 1.7 |  | 14.1 | [9 empty] | 67.2 |  |  | 1070
909 | 117 | 施工配合比 | 15.8 | 12.51 | 2.99 | 1.53 | 12.94 |  |  | 430 | 195 | 0.55 | [17 empty] | 3.02 | 668 | [47 empty] | 43.63 |  |  | 0
911 | 121 | GGBS30 | 63.59 | 21.86 | 4.25 | 2.19 | 2.66 |  | 42.5 | 266 | 182.4 | 0.68 | 0.3 | 0.45 | [10 empty] | 1048 | [5 empty] | 790 | [12 empty] | 37.59 | 30.97 | 11.4 | 7.6 | 1.79 | 114 | [29 empty] | 50 |  |  | 1048
913 |  | BFFN30 | 63.59 | 21.86 | 4.25 | 2.19 | 2.66 |  | 42.5 | 266 | 182.4 | 0.68 | 0.3 | 0.54 | [10 empty] | 1048 | [5 empty] | 790 | [46 empty] | 1456 | 47 |  |  | 1048
914 |  | BFFN50 | 63.59 | 21.86 | 4.25 | 2.19 | 2.66 |  | 42.5 | 190 | 182.4 | 0.96 | 0.3 | 0.46 | [10 empty] | 1048 | [5 empty] | 790 | [46 empty] | 851 | 39 |  |  | 1048
918 | 502 | 40CT | 65.4 | 20.9 | 4.8 | 1.2 | 3.8 |  |  | 475 | 190 | 0.4 |  | 0.5 | [10 empty] | 935 |  |  |  |  | 3.09 | 765 | [38 empty] | 0 | 92.3 | 0 | 0 | 0 |  |  |  | 3236 | 50.2 |  |  | 935
919 |  | 50CT | 65.4 | 20.9 | 4.8 | 1.2 | 3.8 |  |  | 385 | 190 | 0.49 |  | 0.1 | [10 empty] | 1012 |  |  |  |  | 3.09 | 765 | [38 empty] | 0 | 92.3 | 0 | 0 | 0 |  |  |  | 4507 | 39.6 |  |  | 1012
921 | 505 | standard curing | 63.45 | 21.6 | 5.19 | 0.92 | 4.31 |  | 42.5 | 400 | 200 | 0.5 | [8 empty] | 1260 | [8 empty] | 3 | 540 |  |  |  |  | 3.84 | 47.44 | 29.82 | 0.7 | 4.73 |  | 0 | [27 empty] | 0 | 92.3 | 0 | 0 | 0 |  | 13.55 |  |  | 39.2 |  |  | 1260
922 |  |  | 63.45 | 21.6 | 5.19 | 0.92 | 4.31 |  | 42.5 | 280 | 200 | 0.5 | [8 empty] | 1260 | [8 empty] | 3 | 540 |  |  |  |  | 3.84 | 47.44 | 29.82 | 0.7 | 4.73 |  | 120 | [27 empty] | 0 | 92.3 | 0 | 0 | 0 |  | 7.87 |  |  | 32.7 |  |  | 1260
923 |  |  | 63.45 | 21.6 | 5.19 | 0.92 | 4.31 |  | 42.5 | 200 | 200 | 0.5 | [8 empty] | 1260 | [8 empty] | 3 | 540 |  |  |  |  | 3.84 | 47.44 | 29.82 | 0.7 | 4.73 |  | 200 | [27 empty] | 0 | 92.3 | 0 | 0 | 0 |  | 7.33 |  |  | 22.5 |  |  | 1260
924 |  |  | 63.45 | 21.6 | 5.19 | 0.92 | 4.31 |  | 42.5 | 120 | 200 | 0.5 |  | 0.5 | [6 empty] | 1260 | [8 empty] | 3 | 540 |  |  |  |  | 3.84 | 47.44 | 29.82 | 0.7 | 4.73 |  | 280 | [27 empty] | 0 | 92.3 | 0 | 0 | 0 |  | 16.66 |  |  | 19.1 |  |  | 1260
925 |  | steam curing | 63.45 | 21.6 | 5.19 | 0.92 | 4.31 |  | 42.5 | 400 | 200 | 0.5 | [8 empty] | 1260 | [8 empty] | 3 | 540 |  |  |  |  | 3.84 | 47.44 | 29.82 | 0.7 | 4.73 |  | 0 | [27 empty] | 0 | 92.3 | 0 | 0 | 0 |  | 14.87 |  |  | 37.6 |  |  | 1260
926 |  |  | 63.45 | 21.6 | 5.19 | 0.92 | 4.31 |  | 42.5 | 280 | 200 | 0.5 | [8 empty] | 1260 | [8 empty] | 3 | 540 |  |  |  |  | 3.84 | 47.44 | 29.82 | 0.7 | 4.73 |  | 120 | [27 empty] | 0 | 92.3 | 0 | 0 | 0 |  | 6.8 |  |  | 36.1 |  |  | 1260
927 |  |  | 63.45 | 21.6 | 5.19 | 0.92 | 4.31 |  | 42.5 | 200 | 200 | 0.5 | [8 empty] | 1260 | [8 empty] | 3 | 540 |  |  |  |  | 3.84 | 47.44 | 29.82 | 0.7 | 4.73 |  | 200 | [27 empty] | 0 | 92.3 | 0 | 0 | 0 |  | 5.1 |  |  | 27.1 |  |  | 1260
928 |  |  | 63.45 | 21.6 | 5.19 | 0.92 | 4.31 |  | 42.5 | 120 | 200 | 0.5 |  | 0.5 | [6 empty] | 1260 | [8 empty] | 3 | 540 |  |  |  |  | 3.84 | 47.44 | 29.82 | 0.7 | 4.73 |  | 280 | [33 empty] | 13.17 |  |  | 25.1 |  |  | 1260
929 |  | outdoor curing | 63.45 | 21.6 | 5.19 | 0.92 | 4.31 |  | 42.5 | 400 | 200 | 0.5 | [8 empty] | 1260 | [8 empty] | 3 | 540 |  |  |  |  | 3.84 | 47.44 | 29.82 | 0.7 | 4.73 |  | 0 | [33 empty] | 14.09 |  |  | 36.9 |  |  | 1260
930 |  |  | 63.45 | 21.6 | 5.19 | 0.92 | 4.31 |  | 42.5 | 280 | 200 | 0.5 | [8 empty] | 1260 | [8 empty] | 3 | 540 |  |  |  |  | 3.84 | 47.44 | 29.82 | 0.7 | 4.73 |  | 120 | [33 empty] | 7.04 |  |  | 38.1 |  |  | 1260
931 |  |  | 63.45 | 21.6 | 5.19 | 0.92 | 4.31 |  | 42.5 | 200 | 200 | 0.5 | [8 empty] | 1260 | [8 empty] | 3 | 540 |  |  |  |  | 3.84 | 47.44 | 29.82 | 0.7 | 4.73 |  | 200 | [33 empty] | 6.56 |  |  | 32.2 |  |  | 1260
932 |  |  | 63.45 | 21.6 | 5.19 | 0.92 | 4.31 |  | 42.5 | 120 | 200 | 0.5 |  | 0.5 | [6 empty] | 1260 | [8 empty] | 3 | 540 |  |  |  |  | 3.84 | 47.44 | 29.82 | 0.7 | 4.73 |  | 280 | [33 empty] | 14.09 |  |  | 29.1 |  |  | 1260
933 |  | massive concrete temperature matched curing | 63.45 | 21.6 | 5.19 | 0.92 | 4.31 |  | 42.5 | 400 | 200 | 0.5 | [8 empty] | 1260 | [8 empty] | 3 | 540 |  |  |  |  | 3.84 | 47.44 | 29.82 | 0.7 | 4.73 |  | 0 | [33 empty] | 14.62 |  |  | 37.4 |  |  | 1260
934 |  |  | 63.45 | 21.6 | 5.19 | 0.92 | 4.31 |  | 42.5 | 280 | 200 | 0.5 | [8 empty] | 1260 | [8 empty] | 3 | 540 |  |  |  |  | 3.84 | 47.44 | 29.82 | 0.7 | 4.73 |  | 120 | [33 empty] | 7.19 |  |  | 37.6 |  |  | 1260
935 |  |  | 63.45 | 21.6 | 5.19 | 0.92 | 4.31 |  | 42.5 | 200 | 200 | 0.5 | [8 empty] | 1260 | [8 empty] | 3 | 540 |  |  |  |  | 3.84 | 47.44 | 29.82 | 0.7 | 4.73 |  | 200 | [33 empty] | 5.93 |  |  | 30.3 |  |  | 1260
936 |  |  | 63.45 | 21.6 | 5.19 | 0.92 | 4.31 |  | 42.5 | 120 | 200 | 0.5 |  | 0.5 | [6 empty] | 1260 | [8 empty] | 3 | 540 |  |  |  |  | 3.84 | 47.44 | 29.82 | 0.7 | 4.73 |  | 280 | [33 empty] | 14.08 |  |  | 26.5 |  |  | 1260
940 | 512 | L0 | 63.31 | 20.42 | 4.25 | 2 | 4.05 |  |  | 395.5 | 213.6 | 0.45 |  | 0.18 |  |  |  |  | 727.8 | [11 empty] | 965.5 |  |  |  |  | 4.67 | 59.93 | 22.22 | 0 | 5.16 |  |  | 79.1 | [12 empty] | 54.67 | 0.71 | 0.32 | 0.46 | 0.13 |  | 0 | [13 empty] | 7.25 |  | 5665 | 11.7 |  |  | 727.8
941 |  | L5 | 63.31 | 20.42 | 4.25 | 2 | 4.05 |  |  | 375.6 | 202.9 | 0.45 |  | 0.22 |  |  |  |  | 739.6 | [11 empty] | 981.1 |  |  |  |  | 4.67 | 59.93 | 22.22 | 0 | 5.16 |  |  | 75.3 | [12 empty] | 54.67 | 0.71 | 0.32 | 0.46 | 0.13 |  | 23.7 | [13 empty] | 7.3 |  | 4673 | 14.4 |  |  | 739.6
942 |  | L10 | 63.31 | 20.42 | 4.25 | 2 | 4.05 |  |  | 355.8 | 192.2 | 0.45 |  | 0.26 |  |  |  |  | 751.4 | [11 empty] | 996.7 |  |  |  |  | 4.67 | 59.93 | 22.22 | 0 | 5.16 |  |  | 71.3 | [12 empty] | 54.67 | 0.71 | 0.32 | 0.46 | 0.13 |  | 47.5 | [13 empty] | 7.54 |  | 4421 | 20.1 |  |  | 751.4
943 |  | L15 | 63.31 | 20.42 | 4.25 | 2 | 4.05 |  |  | 336 | 181.5 | 0.45 |  | 0.3 |  |  |  |  | 763.1 | [11 empty] | 1012.3 |  |  |  |  | 4.67 | 59.93 | 22.22 | 0 | 5.16 |  |  | 67.4 | [12 empty] | 54.67 | 0.71 | 0.32 | 0.46 | 0.13 |  | 71.2 | [13 empty] | 7.99 |  | 3954 | 18.4 |  |  | 763.1
944 |  | L20 | 63.31 | 20.42 | 4.25 | 2 | 4.05 |  |  | 316.3 | 170.9 | 0.45 |  | 0.33 |  |  |  |  | 774.9 | [11 empty] | 1028 |  |  |  |  | 4.67 | 59.93 | 22.22 | 0 | 5.16 |  |  | 63.4 | [12 empty] | 54.67 | 0.71 | 0.32 | 0.46 | 0.13 |  | 94.9 | [13 empty] | 8.04 |  | 3547 | 19.8 |  |  | 774.9
945 |  | L25 | 63.31 | 20.42 | 4.25 | 2 | 4.05 |  |  | 296.5 | 160.2 | 0.45 |  | 0.33 |  |  |  |  | 786.7 | [11 empty] | 1043.6 |  |  |  |  | 4.67 | 59.93 | 22.22 | 0 | 5.16 |  |  | 59.4 | [12 empty] | 54.67 | 0.71 | 0.32 | 0.46 | 0.13 |  | 118.7 | [13 empty] | 7.95 |  | 3306 | 21.4 |  |  | 786.7
946 |  | L30 | 63.31 | 20.42 | 4.25 | 2 | 4.05 |  |  | 276.7 | 149.5 | 0.45 |  | 0.39 |  |  |  |  | 798.5 | [11 empty] | 1059.2 |  |  |  |  | 4.67 | 59.93 | 22.22 | 0 | 5.16 |  |  | 55.5 | [12 empty] | 54.67 | 0.71 | 0.32 | 0.46 | 0.13 |  | 142.4 | [13 empty] | 9.89 |  | 2911 | 19.5 |  |  | 798.5
948 | 517 | I | 62.2 | 21.7 | 5 | 1.3 | 2.8 |  | 32.5 | 400 | 200 | 0.5 |  | 1 | [5 empty] | 1468 | [10 empty] | 301 |  |  |  |  | 20.6 | 60.5 | 5.45 | 3.27 | 3.43 |  |  | 0 | [19 empty] | 0.3 | 92 | 0.7 | 0.2 | 1.2 | 2.24 | 0 | [6 empty] | 11.33 |  |  | 46.1 |  |  | 1468
949 |  | II | 62.2 | 21.7 | 5 | 1.3 | 2.8 |  | 32.5 | 300 | 200 | 0.4 |  | 0.8 | [5 empty] | 1367 | [10 empty] | 280 |  |  |  |  | 20.6 | 60.5 | 5.45 | 3.27 | 3.43 |  |  | 200 | [19 empty] | 0.3 | 92 | 0.7 | 0.2 | 1.2 | 2.24 | 0 | [6 empty] | 12.02 |  |  | 40.4 |  |  | 1367
950 |  | III | 62.2 | 21.7 | 5 | 1.3 | 2.8 |  | 32.5 | 300 | 200 | 0.4 |  | 0.8 | [5 empty] | 1327 | [10 empty] | 272 |  |  |  |  | 20.6 | 60.5 | 5.45 | 3.27 | 3.43 |  |  | 200 | [19 empty] | 0.3 | 92 | 0.7 | 0.2 | 1.2 | 2.24 | 40 | [6 empty] | 6.1 |  |  | 47.7 |  |  | 1327
951 |  | IR | 62.2 | 21.7 | 5 | 1.3 | 2.8 |  | 32.5 | 400 | 200 | 0.5 |  | 1 | [5 empty] | 0 | [10 empty] | 584 |  |  |  |  | 20.6 | 60.5 | 5.45 | 3.27 | 3.43 |  |  | 0 | [19 empty] | 0.3 | 92 | 0.7 | 0.2 | 1.2 | 2.24 | 0 | [6 empty] | 20.91 |  |  | 44.4 |  |  | 0
952 |  | IIR | 62.2 | 21.7 | 5 | 1.3 | 2.8 |  | 32.5 | 300 | 200 | 0.4 |  | 0.8 | [5 empty] | 0 | [10 empty] | 543 |  |  |  |  | 20.6 | 60.5 | 5.45 | 3.27 | 3.43 |  |  | 200 | [19 empty] | 0.3 | 92 | 0.7 | 0.2 | 1.2 | 2.24 | 0 | [6 empty] | 19.52 |  |  | 39.1 |  |  | 0
953 |  | IIR | 62.2 | 21.7 | 5 | 1.3 | 2.8 |  | 32.5 | 300 | 200 | 0.4 |  | 0.8 | [5 empty] | 0 | [10 empty] | 527 |  |  |  |  | 20.6 | 60.5 | 5.45 | 3.27 | 3.43 |  |  | 200 | [19 empty] | 0.3 | 92 | 0.7 | 0.2 | 1.2 | 2.24 | 40 | [6 empty] | 6.04 |  |  | 43.7 |  |  | 0
955 | 520 | OPC | 63.1 | 21.3 | 4.7 | 2.9 | 3.1 | 3410 |  | 607 | 170 | 0.28 | [8 empty] | 910 | [8 empty] | 2.84 | 676 |  |  |  |  | 4.1 | 52.8 | 22.5 | 0.8 | 13.4 |  |  | 0 | 41.3 | 34.3 | 12.7 | 5.93 | 0.5 | 0 | [26 empty] | 10.04 |  |  | 78.2 |  |  | 910
956 |  | FA10 | 63.1 | 21.3 | 4.7 | 2.9 | 3.1 | 3410 |  | 546 | 170 | 0.28 | [8 empty] | 898 | [8 empty] | 2.84 | 667 |  |  |  |  | 4.1 | 52.8 | 22.5 | 0.8 | 13.4 |  |  | 61 | 41.3 | 34.3 | 12.7 | 5.93 | 0.5 | 0 | [26 empty] | 9.3 |  |  | 65.1 |  |  | 898
957 | water curing | FA20 | 63.1 | 21.3 | 4.7 | 2.9 | 3.1 | 3410 |  | 486 | 170 | 0.28 | [8 empty] | 885 | [8 empty] | 2.84 | 658 |  |  |  |  | 4.1 | 52.8 | 22.5 | 0.8 | 13.4 |  |  | 121 | 41.3 | 34.3 | 12.7 | 5.93 | 0.5 | 0 | [26 empty] | 23.65 |  |  | 50.5 |  |  | 885
958 |  | BS30 | 63.1 | 21.3 | 4.7 | 2.9 | 3.1 | 3410 |  | 425 | 170 | 0.28 | [8 empty] | 900 | [8 empty] | 2.84 | 668 |  |  |  |  | 4.1 | 52.8 | 22.5 | 0.8 | 13.4 |  |  | 0 | 41.3 | 34.3 | 12.7 | 5.93 | 0.5 | 182 | [26 empty] | 7.95 |  |  | 86.6 |  |  | 900
959 |  | BS50 | 63.1 | 21.3 | 4.7 | 2.9 | 3.1 | 3410 |  | 304 | 170 | 0.28 | [8 empty] | 892 | [8 empty] | 2.84 | 663 |  |  |  |  | 4.1 | 52.8 | 22.5 | 0.8 | 13.4 |  |  | 0 | 41.3 | 34.3 | 12.7 | 5.93 | 0.5 | 304 | [26 empty] | 5.12 |  |  | 87.4 |  |  | 892
960 |  | FA15BS35 | 63.1 | 21.3 | 4.7 | 2.9 | 3.1 | 3410 |  | 304 | 170 | 0.28 | [8 empty] | 879 | [8 empty] | 2.84 | 653 |  |  |  |  | 4.1 | 52.8 | 22.5 | 0.8 | 13.4 |  |  | 91 | 41.3 | 34.3 | 12.7 | 5.93 | 0.5 | 213 | [26 empty] | 3.98 |  |  | 72.1 |  |  | 879
962 | 522 | CC0 | 62.48 | 21.18 | 4.73 | 2.53 | 3.41 |  | 42.5 | 400 | 140 | 0.35 | [8 empty] | 956 | [9 empty] | 667 |  |  |  |  | 10.19 | 59.21 | 12.95 | 1.03 | 9.64 |  |  | 0 | [19 empty] | 0 | 92.3 | 0 | 0 | 0 |  | 0 | [8 empty] | 3484 | 70.9 |  |  | 956
963 |  | CF1 | 62.48 | 21.18 | 4.73 | 2.53 | 3.41 |  | 42.5 | 368 | 140 | 0.35 | [8 empty] | 956 | [9 empty] | 667 |  |  |  |  | 10.19 | 59.21 | 12.95 | 1.03 | 9.64 |  |  | 32 | [19 empty] | 0 | 92.3 | 0 | 0 | 0 |  | 0 | [8 empty] | 3361 | 75 |  |  | 956
964 |  | CF2 | 62.48 | 21.18 | 4.73 | 2.53 | 3.41 |  | 42.5 | 340 | 140 | 0.35 | [8 empty] | 956 | [9 empty] | 667 |  |  |  |  | 10.19 | 59.21 | 12.95 | 1.03 | 9.64 |  |  | 60 | [19 empty] | 0 | 92.3 | 0 | 0 | 0 |  | 0 | [8 empty] | 2795 | 78.1 |  |  | 956
965 |  | CS1 | 62.48 | 21.18 | 4.73 | 2.53 | 3.41 |  | 42.5 | 368 | 140 | 0.35 | [8 empty] | 956 | [9 empty] | 667 |  |  |  |  | 10.19 | 59.21 | 12.95 | 1.03 | 9.64 |  |  | 0 | [19 empty] | 0 | 92.3 | 0 | 0 | 0 |  | 32 | [8 empty] | 1861 | 76.7 |  |  | 956
966 |  | CS2 | 62.48 | 21.18 | 4.73 | 2.53 | 3.41 |  | 42.5 | 340 | 140 | 0.35 | [8 empty] | 956 | [9 empty] | 667 |  |  |  |  | 10.19 | 59.21 | 12.95 | 1.03 | 9.64 |  |  | 0 | [19 empty] | 0 | 92.3 | 0 | 0 | 0 |  | 60 | [8 empty] | 1172 | 79 |  |  | 956
967 |  | CC00 | 62.48 | 21.18 | 4.73 | 2.53 | 3.41 |  | 42.5 | 400 | 100 | 0.25 | [8 empty] | 956 | [9 empty] | 667 |  |  |  |  | 10.19 | 59.21 | 12.95 | 1.03 | 9.64 |  |  | 0 | [19 empty] | 0 | 92.3 | 0 | 0 | 0 |  | 0 | [8 empty] | 2607 | 92.4 |  |  | 956
968 |  | CF11 | 62.48 | 21.18 | 4.73 | 2.53 | 3.41 |  | 42.5 | 368 | 100 | 0.25 | [8 empty] | 956 | [9 empty] | 667 |  |  |  |  | 10.19 | 59.21 | 12.95 | 1.03 | 9.64 |  |  | 32 | [19 empty] | 0 | 92.3 | 0 | 0 | 0 |  | 0 | [8 empty] | 2246 | 96.7 |  |  | 956
969 |  | CF22 | 62.48 | 21.18 | 4.73 | 2.53 | 3.41 |  | 42.5 | 340 | 100 | 0.25 | [8 empty] | 956 | [9 empty] | 667 |  |  |  |  | 10.19 | 59.21 | 12.95 | 1.03 | 9.64 |  |  | 60 | [19 empty] | 0 | 92.3 | 0 | 0 | 0 |  | 0 | [8 empty] | 1934 | 100.2 |  |  | 956
970 |  | CS11 | 62.48 | 21.18 | 4.73 | 2.53 | 3.41 |  | 42.5 | 368 | 100 | 0.25 | [8 empty] | 956 | [9 empty] | 667 |  |  |  |  | 10.19 | 59.21 | 12.95 | 1.03 | 9.64 |  |  | 0 | [19 empty] | 0 | 92.3 | 0 | 0 | 0 |  | 32 | [8 empty] | 1164 | 100 |  |  | 956
971 |  | CS22 | 62.48 | 21.18 | 4.73 | 2.53 | 3.41 |  | 42.5 | 340 | 100 | 0.25 | [8 empty] | 956 | [9 empty] | 667 |  |  |  |  | 10.19 | 59.21 | 12.95 | 1.03 | 9.64 |  |  | 0 | [19 empty] | 0 | 92.3 | 0 | 0 | 0 |  | 60 | [8 empty] | 754 | 94.1 |  |  | 956
981 | 3 | RO（在文中的构件编号）、减水剂用量为水泥质量的1% | 64.84 | 22.25 | 4.98 | 0.81 | 3.47 |  | 42.5 | 476.19 | 200 | 0.42 |  | 1 | [6 empty] | 1186.2 | [8 empty] | 2.7 | 589 | [44 empty] | 9 |  |  | 58.9 |  |  | 1186.2
999 | 23 | 矿渣为镍铁渣；掺量单位为kg；减水剂为固含量为40%的聚羧酸高性能减水剂；28d抗压强度为估读值；电通量为估读的6h电通量 | 66.1 | 19.4 | 4.29 | 1.74 | 3.49 |  | 42.5 | 340 | 163.2 | 0.48 | 0.4 | 0.85 | [10 empty] | 1139 |  |  |  |  | 2.6 | 758 | [12 empty] | 10.2 | 42.9 | 6.03 | 23.6 | 13.4 | 0 | [28 empty] | 1800 | 46 |  |  | 1139
1000 |  |  | 66.1 | 19.4 | 4.29 | 1.74 | 3.49 |  | 42.5 | 306 | 163.2 | 0.48 | 0.4 | 0.9 | [10 empty] | 1139 |  |  |  |  | 2.6 | 758 | [12 empty] | 10.2 | 42.9 | 6.03 | 23.6 | 13.4 | 34 | [28 empty] | 1900 | 47 |  |  | 1139
1001 |  |  | 66.1 | 19.4 | 4.29 | 1.74 | 3.49 |  | 42.5 | 272 | 156.4 | 0.46 | 0.4 | 0.97 | [10 empty] | 1139 |  |  |  |  | 2.6 | 758 | [12 empty] | 10.2 | 42.9 | 6.03 | 23.6 | 13.4 | 68 | [28 empty] | 2000 | 47 |  |  | 1139
1002 |  |  | 66.1 | 19.4 | 4.29 | 1.74 | 3.49 |  | 42.5 | 238 | 149.6 | 0.44 | 0.4 | 1.1 | [10 empty] | 1139 |  |  |  |  | 2.6 | 758 | [12 empty] | 10.2 | 42.9 | 6.03 | 23.6 | 13.4 | 102 | [28 empty] | 2100 | 45 |  |  | 1139
1008 | 411 | 1 | 62.27 | 19.61 | 5.86 | 0.95 | 3.4 | 3629 |  | 500 | 173.5 | 0.347 |  | 1.349541 | [6 empty] | 639 | [9 empty] | 967 |  |  |  |  | 10.07 | 48.08 | 25.87 | 1.46 | 4.54 | 150 | [14 empty] | 54.97 | 0.01 | 0.17 | 0.64 | 0.05 |  | 71 | [15 empty] | 3600 | 62.2 |  |  | 639
1009 |  | 2 | 62.27 | 19.61 | 5.86 | 0.95 | 3.4 | 3629 |  | 350 | 173.5 | 0.4957143 |  | 1.927635 | [6 empty] | 621 | [9 empty] | 939 |  |  |  |  | 10.07 | 48.08 | 25.87 | 1.46 | 4.54 | 200 | [14 empty] | 54.97 | 0.01 | 0.17 | 0.64 | 0.05 |  | 69.2 | [15 empty] | 1000 | 57.3 |  |  | 621
1010 |  | 3 | 62.27 | 19.61 | 5.86 | 0.95 | 3.4 | 3629 |  | 300 | 173.5 | 0.5783333 |  | 2.248726 | [6 empty] | 613 | [9 empty] | 927 |  |  |  |  | 10.07 | 48.08 | 25.87 | 1.46 | 4.54 | 250 | [14 empty] | 54.97 | 0.01 | 0.17 | 0.64 | 0.05 |  | 68.3 | [15 empty] | 800 | 59.1 |  |  | 613
1011 |  | 4 | 62.27 | 19.61 | 5.86 | 0.95 | 3.4 | 3629 |  | 250 | 173.9 | 0.6956 |  | 2.698165 | [6 empty] | 608 | [9 empty] | 920 |  |  |  |  | 10.07 | 48.08 | 25.87 | 1.46 | 4.54 | 300 | [14 empty] | 54.97 | 0.01 | 0.17 | 0.64 | 0.05 |  | 67.8 | [15 empty] | 1300 | 40.8 |  |  | 608
1012 |  | 5 | 62.27 | 19.61 | 5.86 | 0.95 | 3.4 | 3629 |  | 200 | 173.5 | 0.8675 |  | 3.372134 | [6 empty] | 603 | [9 empty] | 912 |  |  |  |  | 10.07 | 48.08 | 25.87 | 1.46 | 4.54 | 350 | [14 empty] | 54.97 | 0.01 | 0.17 | 0.64 | 0.05 |  | 67.1 | [15 empty] | 600 | 38.1 |  |  | 603
1013 |  | 6 | 62.27 | 19.61 | 5.86 | 0.95 | 3.4 | 3629 |  | 150 | 173.5 | 1.156667 |  | 4.494906 | [6 empty] | 597 | [9 empty] | 902 |  |  |  |  | 2.21 | 54.13 | 25.73 | 2.12 | 6.43 | 150 | [14 empty] | 54.97 | 0.01 | 0.17 | 0.64 | 0.05 |  | 66.4 | [15 empty] | 1250 | 34.4 |  |  | 597
1014 |  | 7 | 62.27 | 19.61 | 5.86 | 0.95 | 3.4 | 3629 |  | 350 | 169 | 0.4828571 |  | 1.927635 | [6 empty] | 620 | [9 empty] | 937 |  |  |  |  | 2.21 | 54.13 | 25.73 | 2.12 | 6.43 | 200 | [14 empty] | 54.97 | 0.01 | 0.17 | 0.64 | 0.05 |  | 69 | [15 empty] | 2100 | 52.4 |  |  | 620
1015 |  | 8 | 62.27 | 19.61 | 5.86 | 0.95 | 3.4 | 3629 |  | 300 | 162 | 0.54 |  | 2.248726 | [6 empty] | 618 | [9 empty] | 935 |  |  |  |  | 2.21 | 54.13 | 25.73 | 2.12 | 6.43 | 250 | [14 empty] | 54.97 | 0.01 | 0.17 | 0.64 | 0.05 |  | 68.9 | [15 empty] | 1400 | 52.3 |  |  | 618
1016 |  | 9 | 62.27 | 19.61 | 5.86 | 0.95 | 3.4 | 3629 |  | 250 | 149.5 | 0.598 |  | 2.698165 | [6 empty] | 622 | [9 empty] | 941 |  |  |  |  | 2.21 | 54.13 | 25.73 | 2.12 | 6.43 | 300 | [14 empty] | 54.97 | 0.01 | 0.17 | 0.64 | 0.05 |  | 69.3 | [15 empty] | 1500 | 47.5 |  |  | 622
1017 |  | 10 | 62.27 | 19.61 | 5.86 | 0.95 | 3.4 | 3629 |  | 200 | 149.5 | 0.7475 |  | 3.372134 | [6 empty] | 614 | [9 empty] | 929 |  |  |  |  | 2.21 | 54.13 | 25.73 | 2.12 | 6.43 | 350 | [14 empty] | 54.97 | 0.01 | 0.17 | 0.64 | 0.05 |  | 68.4 | [15 empty] | 1200 | 39.9 |  |  | 614
1018 |  | 11 | 62.27 | 19.61 | 5.86 | 0.95 | 3.4 | 3629 |  | 150 | 142.8 | 0.952 |  | 4.494906 | [6 empty] | 613 | [9 empty] | 927 | [24 empty] | 54.97 | 0.01 | 0.17 | 0.64 | 0.05 |  | 68.2 | [15 empty] | 1300 | 32.8 |  |  | 613
1019 | 415 | OPC | 64.2 | 21.1 | 5.2 | 1.2 | 4.3 | 3500 |  | 450 | 171 | 0.38 |  | 7.3568 |  |  |  | 1110 | [12 empty] | 680 | [46 empty] | 2100 | 76.8 |  |  | 1110
1020 |  | S10 | 64.2 | 21.1 | 5.2 | 1.2 | 4.3 | 3500 |  | 405 | 171 | 0.4222222 |  | 9.300813 |  |  |  | 1101 | [12 empty] | 675 |  |  |  |  | 1 | 67.5 | 23 | 1 | 4.5 | 112.5 | [21 empty] | 0.4 | 90 | 0.9 | 0.1 | 1.5 | 23.5 | 45 | [8 empty] | 1050 | 73.4 |  |  | 1101
1021 |  | F25 | 64.2 | 21.1 | 5.2 | 1.2 | 4.3 | 3500 |  | 337.5 | 171 | 0.5066667 |  | 8.58156 |  |  |  | 1083 | [12 empty] | 664 |  |  |  |  | 1 | 67.5 | 23 | 1 | 4.5 | 112.5 | [21 empty] | 0.4 | 90 | 0.9 | 0.1 | 1.5 | [10 empty] | 3400 | 58.8 |  |  | 1083
1022 |  | F25S10 | 64.2 | 21.1 | 5.2 | 1.2 | 4.3 | 3500 |  | 292.5 | 171 | 0.5846154 |  | 9.897751 |  |  |  | 1074 | [12 empty] | 658 |  |  |  |  | 1 | 67.5 | 23 | 1 | 4.5 | 225 | [21 empty] | 0.4 | 90 | 0.9 | 0.1 | 1.5 | 23.5 | 45 | [8 empty] | 1800 | 59.3 |  |  | 1074
1023 |  | F50 | 64.2 | 21.1 | 5.2 | 1.2 | 4.3 | 3500 |  | 225 | 171 | 0.76 |  | 7.713147 |  |  |  | 1056 | [12 empty] | 646 |  |  |  |  | 1 | 67.5 | 23 | 1 | 4.5 | 225 | [21 empty] | 0.4 | 90 | 0.9 | 0.1 | 1.5 | [10 empty] | 3950 | 37.8 |  |  | 1056
1024 |  | F50S10 | 64.2 | 21.1 | 5.2 | 1.2 | 4.3 | 3500 |  | 180 | 171 | 0.95 |  | 16.05307 |  |  |  | 1046 | [12 empty] | 642 |  |  |  |  | 1 | 67.5 | 23 | 1 | 4.5 | 315 | [21 empty] | 0.4 | 90 | 0.9 | 0.1 | 1.5 | 23.5 | 45 | [8 empty] | 3900 | 34.5 |  |  | 1046
1025 |  | F70 | 64.2 | 21.1 | 5.2 | 1.2 | 4.3 | 3500 |  | 135 | 171 | 1.266667 |  | 17.09492 |  |  |  | 1034 | [12 empty] | 633 |  |  |  |  | 1 | 67.5 | 23 | 1 | 4.5 | 315 | [21 empty] | 0.4 | 90 | 0.9 | 0.1 | 1.5 | [10 empty] | 6100 | 15.6 |  |  | 1034
1026 |  | F70S10 | 64.2 | 21.1 | 5.2 | 1.2 | 4.3 | 3500 |  | 90 | 171 | 1.9 |  | 31.94719 |  |  |  | 1025 | [12 empty] | 628 | [31 empty] | 0.4 | 90 | 0.9 | 0.1 | 1.5 | 23.5 | 45 | [8 empty] | 6300 | 11.6 |  |  | 1025
1027 |  | B25 | 64.2 | 21.1 | 5.2 | 1.2 | 4.3 | 3500 |  | 337.5 | 171 | 0.5066667 |  | 7.530775 |  |  |  | 1105 | [12 empty] | 677 | [12 empty] | 41.8 | 34.1 | 13.2 | 6.3 | 0.7 | 112.5 | [13 empty] | 0.4 | 90 | 0.9 | 0.1 | 1.5 | [10 empty] | 1900 | 68.5 |  |  | 1105
1028 |  | B25S10 | 64.2 | 21.1 | 5.2 | 1.2 | 4.3 | 3500 |  | 292.5 | 171 | 0.5846154 |  | 10.30122 |  |  |  | 1096 | [12 empty] | 672 | [12 empty] | 41.8 | 34.1 | 13.2 | 6.3 | 0.7 | 112.5 | [13 empty] | 0.4 | 90 | 0.9 | 0.1 | 1.5 | 23.5 | 45 | [8 empty] | 1000 | 64.3 |  |  | 1096
1029 |  | B50 | 64.2 | 21.1 | 5.2 | 1.2 | 4.3 | 3500 |  | 225 | 171 | 0.76 |  | 9.542744 |  |  |  | 1100 | [12 empty] | 674 | [12 empty] | 41.8 | 34.1 | 13.2 | 6.3 | 0.7 | 225 | [13 empty] | 0.4 | 90 | 0.9 | 0.1 | 1.5 | [10 empty] | 1200 | 55.6 |  |  | 1100
1030 |  | B50S10 | 64.2 | 21.1 | 5.2 | 1.2 | 4.3 | 3500 |  | 180 | 171 | 0.95 |  | 14.70093 |  |  |  | 1091 | [12 empty] | 669 | [12 empty] | 41.8 | 34.1 | 13.2 | 6.3 | 0.7 | 225 | [13 empty] | 0.4 | 90 | 0.9 | 0.1 | 1.5 | 23.5 | 45 | [8 empty] | 1100 | 53.2 |  |  | 1091
1031 |  | B70 | 64.2 | 21.1 | 5.2 | 1.2 | 4.3 | 3500 |  | 135 | 171 | 1.266667 |  | 12.88839 |  |  |  | 1111 | [12 empty] | 681 | [12 empty] | 41.8 | 34.1 | 13.2 | 6.3 | 0.7 | 315 | [13 empty] | 0.4 | 90 | 0.9 | 0.1 | 1.5 | [10 empty] | 1600 | 58.6 |  |  | 1111
1032 |  | B70S10 | 64.2 | 21.1 | 5.2 | 1.2 | 4.3 | 3500 |  | 90 | 171 | 1.9 |  | 22.63309 |  |  |  | 1102 | [12 empty] | 675 | [12 empty] | 41.8 | 34.1 | 13.2 | 6.3 | 0.7 | 315 | [13 empty] | 0.4 | 90 | 0.9 | 0.1 | 1.5 | 23.5 | 45 | [8 empty] | 1150 | 56.9 |  |  | 1102
1033 | 424 | OPC | 64.2 | 21.1 | 5.2 | 1.2 | 4.3 | 3500 |  | 450 | 216 | 0.48 |  | 0 |  |  |  | 1051 | [12 empty] | 645 | [31 empty] | 0.4 | 90 | 0.9 | 0.1 | 1.5 |  | 0 | [8 empty] | 5600 | 55.7 |  |  | 1051
1034 |  | S10 | 64.2 | 21.1 | 5.2 | 1.2 | 4.3 | 3500 |  | 405 | 216 | 0.5333333 |  | 0 |  |  |  | 1042 | [12 empty] | 639 |  |  |  |  | 1 | 67.5 | 23 | 1 | 4.5 | 112.5 | [21 empty] | 0.4 | 90 | 0.9 | 0.1 | 1.5 | 23.5 | 45 | [8 empty] | 2100 | 60.2 |  |  | 1042
1035 |  | F25 | 64.2 | 21.1 | 5.2 | 1.2 | 4.3 | 3500 |  | 337.5 | 216 | 0.64 |  | 0 |  |  |  | 1024 | [12 empty] | 627 |  |  |  |  | 1 | 67.5 | 23 | 1 | 4.5 | 112.5 | [21 empty] | 0.4 | 90 | 0.9 | 0.1 | 1.5 |  | 0 | [8 empty] | 4900 | 45.7 |  |  | 1024
1036 |  | F25S10 | 64.2 | 21.1 | 5.2 | 1.2 | 4.3 | 3500 |  | 292.5 | 216 | 0.7384615 |  | 0 |  |  |  | 1015 | [12 empty] | 621 |  |  |  |  | 1 | 67.5 | 23 | 1 | 4.5 | 225 | [21 empty] | 0.4 | 90 | 0.9 | 0.1 | 1.5 | 23.5 | 45 | [8 empty] | 3950 | 38.2 |  |  | 1015
1037 |  | F50 | 64.2 | 21.1 | 5.2 | 1.2 | 4.3 | 3500 |  | 225 | 216 | 0.96 |  | 0 |  |  |  | 996 | [12 empty] | 611 |  |  |  |  | 1 | 67.5 | 23 | 1 | 4.5 | 225 | [21 empty] | 0.4 | 90 | 0.9 | 0.1 | 1.5 |  | 0 | [8 empty] | 4700 | 27.4 |  |  | 996
1038 |  | F50S10 | 64.2 | 21.1 | 5.2 | 1.2 | 4.3 | 3500 |  | 180 | 216 | 1.2 |  | 0 |  |  |  | 987 | [12 empty] | 605 |  |  |  |  | 1 | 67.5 | 23 | 1 | 4.5 | 315 | [21 empty] | 0.4 | 90 | 0.9 | 0.1 | 1.5 | 23.5 | 45 | [8 empty] | 5300 | 21.8 |  |  | 987
1039 |  | F70 | 64.2 | 21.1 | 5.2 | 1.2 | 4.3 | 3500 |  | 135 | 216 | 1.6 |  | 0 |  |  |  | 978 | [12 empty] | 600 |  |  |  |  | 1 | 67.5 | 23 | 1 | 4.5 | 315 | [21 empty] | 0.4 | 90 | 0.9 | 0.1 | 1.5 |  | 0 | [9 empty] | 10.3 |  |  | 978
1040 |  | F70S10 | 64.2 | 21.1 | 5.2 | 1.2 | 4.3 | 3500 |  | 90 | 216 | 2.4 |  | 0 |  |  |  | 969 | [12 empty] | 594 | [31 empty] | 0.4 | 90 | 0.9 | 0.1 | 1.5 | 23.5 | 45 | [9 empty] | 6.1 |  |  | 969
1041 |  | B25 | 64.2 | 21.1 | 5.2 | 1.2 | 4.3 | 3500 |  | 337.5 | 216 | 0.64 |  | 0 |  |  |  | 1047 | [12 empty] | 641 | [12 empty] | 41.8 | 34.1 | 13.2 | 6.3 | 0.7 | 112.5 | [13 empty] | 0.4 | 90 | 0.9 | 0.1 | 1.5 |  | 0 | [8 empty] | 4200 | 55.1 |  |  | 1047
1042 |  | B25S10 | 64.2 | 21.1 | 5.2 | 1.2 | 4.3 | 3500 |  | 292.5 | 216 | 0.7384615 |  | 0 |  |  |  | 1037 | [12 empty] | 636 | [12 empty] | 41.8 | 34.1 | 13.2 | 6.3 | 0.7 | 112.5 | [13 empty] | 0.4 | 90 | 0.9 | 0.1 | 1.5 | 23.5 | 45 | [8 empty] | 2400 | 50.6 |  |  | 1037
1043 |  | B50 | 64.2 | 21.1 | 5.2 | 1.2 | 4.3 | 3500 |  | 225 | 216 | 0.96 |  | 0 |  |  |  | 1041 | [12 empty] | 639 | [12 empty] | 41.8 | 34.1 | 13.2 | 6.3 | 0.7 | 225 | [13 empty] | 0.4 | 90 | 0.9 | 0.1 | 1.5 |  | 0 | [8 empty] | 4800 | 38.3 |  |  | 1041
1044 |  | B50S10 | 64.2 | 21.1 | 5.2 | 1.2 | 4.3 | 3500 |  | 180 | 216 | 1.2 |  | 2.827103 |  |  |  | 1032 | [12 empty] | 633 | [12 empty] | 41.8 | 34.1 | 13.2 | 6.3 | 0.7 | 225 | [13 empty] | 0.4 | 90 | 0.9 | 0.1 | 1.5 | 23.5 | 45 | [8 empty] | 2200 | 36.3 |  |  | 1032
1045 |  | B70 | 64.2 | 21.1 | 5.2 | 1.2 | 4.3 | 3500 |  | 135 | 216 | 1.6 |  | 3.839093 |  |  |  | 1042 | [12 empty] | 639 | [12 empty] | 41.8 | 34.1 | 13.2 | 6.3 | 0.7 | 315 | [13 empty] | 0.4 | 90 | 0.9 | 0.1 | 1.5 |  | 0 | [8 empty] | 2800 | 37.6 |  |  | 1042
1046 |  | B70S10 | 64.2 | 21.1 | 5.2 | 1.2 | 4.3 | 3500 |  | 90 | 216 | 2.4 |  | 10.44604 |  |  |  | 1033 | [12 empty] | 633 | [12 empty] | 41.8 | 34.1 | 13.2 | 6.3 | 0.7 | 315 | [13 empty] | 0.4 | 90 | 0.9 | 0.1 | 1.5 | 23.5 | 45 | [8 empty] | 4100 | 36.2 |  |  | 1033
1058 | 140 | JZ 掺量kg | 61.96 | 22.56 | 5.56 | 1.93 | 3.89 |  | 42.5 | 500 | 180 | 0.36 | 0.25 | 0.2 | [7 empty] | 986 | [7 empty] | 2.74 | 744 |  |  |  | 0.43 | [42 empty] | 1857 | 55.97 |  |  | 986
1059 |  | CS-1 | 61.96 | 22.56 | 5.56 | 1.93 | 3.89 |  | 42.5 | 450 | 180 | 0.4 | 0.25 | 0.2 | [7 empty] | 986 | [7 empty] | 2.74 | 744 |  |  |  | 0.43 | [42 empty] | 1224 | 58.41 |  |  | 986
1060 |  | CS-2 | 61.96 | 22.56 | 5.56 | 1.93 | 3.89 |  | 42.5 | 425 | 180 | 0.42 | 0.25 | 0.2 | [7 empty] | 986 | [7 empty] | 2.74 | 744 |  |  |  | 0.43 | [42 empty] | 986 | 63.72 |  |  | 986
1061 |  | CS-3 | 61.96 | 22.56 | 5.56 | 1.93 | 3.89 |  | 42.5 | 400 | 180 | 0.45 | 0.25 | 0.2 | [7 empty] | 986 | [7 empty] | 2.74 | 744 |  |  |  | 0.43 | [42 empty] | 925 | 61.23 |  |  | 986
1062 |  | CS-4 | 61.96 | 22.56 | 5.56 | 1.93 | 3.89 |  | 42.5 | 350 | 180 | 0.51 | 0.25 | 0.2 | [7 empty] | 986 | [7 empty] | 2.74 | 744 |  |  |  | 0.43 | [42 empty] | 894 | 55.18 |  |  | 986
1063 |  | CS-5 | 61.96 | 22.56 | 5.56 | 1.93 | 3.89 |  | 42.5 | 250 | 180 | 0.72 | 0.25 | 0.2 | [7 empty] | 986 | [7 empty] | 2.74 | 744 |  |  |  | 0.43 | [42 empty] | 1056 | 47.35 |  |  | 986
1064 |  | C30 JZ-1 | 61.96 | 22.56 | 5.56 | 1.93 | 3.89 |  | 42.5 | 330 | 180 | 0.54 | 0.25 | 0.2 | [7 empty] | 1002 | [7 empty] | 2.74 | 888 |  |  |  | 0.47 | [42 empty] | 2886 | 37.24 |  |  | 1002
1065 |  | CS-1 | 61.96 | 22.56 | 5.56 | 1.93 | 3.89 |  | 42.5 | 237.9 | 180 | 0.76 | 0.25 | 0.2 | [7 empty] | 1002 | [7 empty] | 2.74 | 888 |  |  |  | 0.47 | [42 empty] | 1529 | 41.01 |  |  | 1002
1066 |  | FC-1 | 61.96 | 22.56 | 5.56 | 1.93 | 3.89 |  | 42.5 | 264 | 180 | 0.68 | 0.25 | 0.2 | [7 empty] | 1002 | [7 empty] | 2.74 | 888 |  |  |  | 0.47 | [42 empty] | 1352 | 42.45 |  |  | 1002
1067 |  | C40 JZ-2 | 61.96 | 22.56 | 5.56 | 1.93 | 3.89 |  | 42.5 | 430 | 170 | 0.4 | 0.25 | 0.2 | [7 empty] | 990 | [7 empty] | 2.74 | 810 |  |  |  | 0.45 | [42 empty] | 2063 | 48.26 |  |  | 990
1068 |  | CS-2 | 61.96 | 22.56 | 5.56 | 1.93 | 3.89 |  | 42.5 | 356.9 | 170 | 0.48 | 0.25 | 0.2 | [7 empty] | 990 | [7 empty] | 2.74 | 810 |  |  |  | 0.45 | [42 empty] | 1145 | 56.5 |  |  | 990
1069 |  | FC-2 | 61.96 | 22.56 | 5.56 | 1.93 | 3.89 |  | 42.5 | 344 | 170 | 0.49 | 0.25 | 0.2 | [7 empty] | 990 | [7 empty] | 2.74 | 810 |  |  |  | 0.45 | [42 empty] | 1097 | 59.46 |  |  | 990
1070 |  | C50 JZ-3 | 61.96 | 22.56 | 5.56 | 1.93 | 3.89 |  | 42.5 | 500 | 180 | 0.36 | 0.25 | 0.2 | [7 empty] | 986 | [7 empty] | 2.74 | 744 |  |  |  | 0.43 | [42 empty] | 1258 | 68.5 |  |  | 986
1071 |  | CS-3 | 61.96 | 22.56 | 5.56 | 1.93 | 3.89 |  | 42.5 | 415 | 180 | 0.43 | 0.25 | 0.2 | [7 empty] | 986 | [7 empty] | 2.74 | 744 |  |  |  | 0.43 | [42 empty] | 876 | 70 |  |  | 986
1072 |  | FC-3 | 61.96 | 22.56 | 5.56 | 1.93 | 3.89 |  | 42.5 | 400 | 165 | 0.41 | 0.25 | 0.2 | [7 empty] | 986 | [7 empty] | 2.74 | 744 |  |  |  | 0.43 | [42 empty] | 825 | 72.5 |  |  | 986
1073 |  | H-1 | 61.96 | 22.56 | 5.56 | 1.93 | 3.89 |  | 42.5 | 430 | 170 | 0.4 | 0.25 | 0.2 | [7 empty] | 990 | [7 empty] | 2.74 | 810 | [46 empty] | 2360 | 54.28 |  |  | 990
1074 |  | H-2 | 61.96 | 22.56 | 5.56 | 1.93 | 3.89 |  | 42.5 | 344 | 170 | 0.49 | 0.25 | 0.2 | [7 empty] | 990 | [7 empty] | 2.74 | 810 | [46 empty] | 1842 | 52.24 |  |  | 990
1075 |  | H-3 | 61.96 | 22.56 | 5.56 | 1.93 | 3.89 |  | 42.5 | 344 | 170 | 49 | 0.25 | 0.2 | [7 empty] | 990 | [7 empty] | 2.74 | 810 | [46 empty] | 1776 | 61.17 |  |  | 990
1076 |  | H-4 | 61.96 | 22.56 | 5.56 | 1.93 | 3.89 |  | 42.5 | 500 | 165 | 0.33 | 0.25 | 0.2 | [7 empty] | 986 | [7 empty] | 2.74 | 744 | [46 empty] | 1129 | 66.54 |  |  | 986
1077 |  | H-5 | 61.96 | 22.56 | 5.56 | 1.93 | 3.89 |  | 42.5 | 400 | 165 | 0.41 | 0.25 | 0.2 | [7 empty] | 986 | [7 empty] | 2.74 | 744 | [46 empty] | 969 | 63.24 |  |  | 986
1078 |  | H-6 | 61.96 | 22.56 | 5.56 | 1.93 | 3.89 |  | 42.5 | 400 | 165 | 0.41 | 0.25 | 0.2 | [7 empty] | 986 | [7 empty] | 2.74 | 744 | [46 empty] | 926 | 69.47 |  |  | 986
1080 | 158 | 1 | 65.03 | 22.46 | 4.88 | 1.78 | 3.53 |  | 42.5 | 226 | 120 | 0.53 |  | 0.6 | [6 empty] | 1158 | [8 empty] | 3.3 | 784 |  |  |  |  | 5.9 | 55.65 | 21 | 2.59 | 6.6 |  | 97 |  | 38.89 | 34.46 | 12.33 | 9.53 | 1.63 | [29 empty] | 1060 | 43.8 |  |  | 1158
1081 |  | 2 | 65.03 | 22.46 | 4.88 | 1.78 | 3.53 |  | 42.5 | 165 | 132 | 0.8 |  | 0.6 | [6 empty] | 1100 | [8 empty] | 3.3 | 796 | [10 empty] | 165 |  | 38.89 | 34.46 | 12.33 | 9.53 | 1.63 | [29 empty] | 1089 | 37.1 |  |  | 1100
1082 |  | 3 | 65.03 | 22.46 | 4.88 | 1.78 | 3.53 |  | 42.5 | 96 | 119 | 1.24 |  | 0.5 | [6 empty] | 1154 | [8 empty] | 3.3 | 782 | [10 empty] | 225 |  | 38.89 | 34.46 | 12.33 | 9.53 | 1.63 | [29 empty] | 1367 | 24.9 |  |  | 1154
1083 |  | 4 | 65.03 | 22.46 | 4.88 | 1.78 | 3.53 |  | 42.5 | 257 | 119 | 0.46 |  | 0.6 | [6 empty] | 1125 | [8 empty] | 3.3 | 762 | [10 empty] | 110 |  | 38.89 | 34.46 | 12.33 | 9.53 | 1.63 | [29 empty] | 776 | 49.4 |  |  | 1125
1084 |  | 5 | 65.03 | 22.46 | 4.88 | 1.78 | 3.53 |  | 42.5 | 189 | 133 | 0.7 |  | 0.6 | [6 empty] | 1077 | [8 empty] | 3.3 | 779 | [10 empty] | 189 |  | 38.89 | 34.46 | 12.33 | 9.53 | 1.63 | [29 empty] | 999 | 41.1 |  |  | 1077
1085 |  | 6 | 65.03 | 22.46 | 4.88 | 1.78 | 3.53 |  | 42.5 | 113 | 145 | 1.28 |  | 0.6 | [6 empty] | 1085 | [8 empty] | 3.3 | 776 | [10 empty] | 264 |  | 38.89 | 34.46 | 12.33 | 9.53 | 1.63 | [29 empty] | 1105 | 24.3 |  |  | 1085
1086 |  | 7 | 65.03 | 22.46 | 4.88 | 1.78 | 3.53 |  | 42.5 | 299 | 119 | 0.4 |  | 1.2 | [6 empty] | 1085 | [8 empty] | 3.3 | 735 | [10 empty] | 128 |  | 38.89 | 34.46 | 12.33 | 9.53 | 1.63 | [29 empty] | 577 | 57.4 |  |  | 1085
1087 |  | 8 | 65.03 | 22.46 | 4.88 | 1.78 | 3.53 |  | 42.5 | 221 | 133 | 0.6 |  | 1.2 | [6 empty] | 1044 | [8 empty] | 3.3 | 755 | [10 empty] | 221 |  | 38.89 | 34.46 | 12.33 | 9.53 | 1.63 | [29 empty] | 700 | 44.2 |  |  | 1044
1088 |  | 9 | 65.03 | 22.46 | 4.88 | 1.78 | 3.53 |  | 42.5 | 127 | 119 | 0.94 |  | 1.1 | [6 empty] | 1079 | [8 empty] | 3.3 | 731 | [10 empty] | 297 |  | 38.89 | 34.46 | 12.33 | 9.53 | 1.63 | [29 empty] | 1048 | 31.6 |  |  | 1079
1089 |  | 10 | 65.03 | 22.46 | 4.88 | 1.78 | 3.53 |  | 42.5 | 225 | 119 | 0.53 |  | 1 | [6 empty] | 1153 | [8 empty] | 3.3 | 781 | [12 empty] | 38.89 | 34.46 | 12.33 | 9.53 | 1.63 | 96 | [28 empty] | 752 | 54.8 |  |  | 1153
1090 |  | 11 | 65.03 | 22.46 | 4.88 | 1.78 | 3.53 |  | 42.5 | 166 | 133 | 0.8 |  | 1 | [6 empty] | 1109 | [8 empty] | 3.3 | 803 | [12 empty] | 38.89 | 34.46 | 12.33 | 9.53 | 1.63 | 166 | [28 empty] | 1071 | 50.9 |  |  | 1109
1091 |  | 12 | 65.03 | 22.46 | 4.88 | 1.78 | 3.53 |  | 42.5 | 99 | 134 | 1.35 |  | 0.8 | [6 empty] | 1098 | [8 empty] | 3.3 | 792 | [12 empty] | 38.89 | 34.46 | 12.33 | 9.53 | 1.63 | 230 | [28 empty] | 1284 | 46.9 |  |  | 1098
1092 |  | 13 | 65.03 | 22.46 | 4.88 | 1.78 | 3.53 |  | 42.5 | 256 | 129 | 0.5 |  | 1 | [6 empty] | 1118 | [8 empty] | 3.3 | 745 | [12 empty] | 38.89 | 34.46 | 12.33 | 9.53 | 1.63 | 110 | [28 empty] | 611 | 62.6 |  |  | 1118
1093 |  | 14 | 65.03 | 22.46 | 4.88 | 1.78 | 3.53 |  | 42.5 | 193 | 136 | 0.7 |  | 1 | [6 empty] | 1101 | [8 empty] | 3.3 | 797 | [12 empty] | 38.89 | 34.46 | 12.33 | 9.53 | 1.63 | 193 | [28 empty] | 1050 | 57.2 |  |  | 1101
1094 |  | 15 | 65.03 | 22.46 | 4.88 | 1.78 | 3.53 |  | 42.5 | 112 | 134 | 1.2 |  | 1 | [6 empty] | 1065 | [8 empty] | 3.3 | 768 | [12 empty] | 38.89 | 34.46 | 12.33 | 9.53 | 1.63 | 262 | [28 empty] | 1185 | 51.7 |  |  | 1065
1095 |  | 16 | 65.03 | 22.46 | 4.88 | 1.78 | 3.53 |  | 42.5 | 310 | 131 | 0.42 |  | 1.3 | [6 empty] | 1119 | [8 empty] | 3.3 | 688 | [12 empty] | 38.89 | 34.46 | 12.33 | 9.53 | 1.63 | 133 | [28 empty] | 581 | 71.9 |  |  | 1119
1096 |  | 17 | 65.03 | 22.46 | 4.88 | 1.78 | 3.53 |  | 42.5 | 222 | 134 | 0.6 |  | 1.3 | [6 empty] | 1047 | [8 empty] | 3.3 | 758 | [12 empty] | 38.89 | 34.46 | 12.33 | 9.53 | 1.63 | 222 | [28 empty] | 717 | 69.3 |  |  | 1047
1097 |  | 18 | 65.03 | 22.46 | 4.88 | 1.78 | 3.53 |  | 42.5 | 134 | 132 | 0.96 |  | 0.8 | [6 empty] | 1132 | [8 empty] | 3.3 | 696 | [12 empty] | 38.89 | 34.46 | 12.33 | 9.53 | 1.63 | 314 | [28 empty] | 902 | 62.2 |  |  | 1132
1098 |  | 19 | 65.03 | 22.46 | 4.88 | 1.78 | 3.53 |  | 42.5 | 233 | 131 | 0.56 |  | 1 | [6 empty] | 1188 | [8 empty] | 3.3 | 731 | [10 empty] | 75 |  | 38.89 | 34.46 | 12.33 | 9.53 | 1.63 | 25 | [28 empty] | 1021 | 45.7 |  |  | 1188
1099 |  | 20 | 65.03 | 22.46 | 4.88 | 1.78 | 3.53 |  | 42.5 | 234 | 131 | 0.56 |  | 1 | [6 empty] | 1196 | [8 empty] | 3.3 | 736 | [10 empty] | 67 |  | 38.89 | 34.46 | 12.33 | 9.53 | 1.63 | 33 | [28 empty] | 1003 | 47.1 |  |  | 1196
1100 |  | 21 | 65.03 | 22.46 | 4.88 | 1.78 | 3.53 |  | 42.5 | 233 | 131 | 0.56 |  | 0.8 | [6 empty] | 1193 | [8 empty] | 3.3 | 734 | [10 empty] | 50 |  | 38.89 | 34.46 | 12.33 | 9.53 | 1.63 | 50 | [28 empty] | 959 | 48.1 |  |  | 1193
1101 |  | 22 | 65.03 | 22.46 | 4.88 | 1.78 | 3.53 |  | 42.5 | 167 | 134 | 0.8 |  | 1 | [6 empty] | 1116 | [8 empty] | 3.3 | 807 | [10 empty] | 125 |  | 38.89 | 34.46 | 12.33 | 9.53 | 1.63 | 42 | [28 empty] | 1221 | 43.1 |  |  | 1116
1102 |  | 23 | 65.03 | 22.46 | 4.88 | 1.78 | 3.53 |  | 42.5 | 167 | 136 | 0.81 |  | 0.9 | [6 empty] | 1112 | [8 empty] | 3.3 | 802 | [10 empty] | 111 |  | 38.89 | 34.46 | 12.33 | 9.53 | 1.63 | 56 | [28 empty] | 1195 | 43.6 |  |  | 1112
1103 |  | 24 | 65.03 | 22.46 | 4.88 | 1.78 | 3.53 |  | 42.5 | 167 | 134 | 0.8 |  | 0.8 | [6 empty] | 1115 | [8 empty] | 3.3 | 806 | [10 empty] | 83 |  | 38.89 | 34.46 | 12.33 | 9.53 | 1.63 | 83 | [28 empty] | 1020 | 44.6 |  |  | 1115
1104 |  | 25 | 65.03 | 22.46 | 4.88 | 1.78 | 3.53 |  | 42.5 | 98 | 134 | 1.37 |  | 0.9 | [6 empty] | 1096 | [8 empty] | 3.3 | 790 | [10 empty] | 172 |  | 38.89 | 34.46 | 12.33 | 9.53 | 1.63 | 57 | [28 empty] | 1337 | 31.6 |  |  | 1096
1105 |  | 26 | 65.03 | 22.46 | 4.88 | 1.78 | 3.53 |  | 42.5 | 99 | 134 | 1.35 |  | 0.8 | [6 empty] | 1097 | [8 empty] | 3.3 | 791 | [10 empty] | 153 |  | 38.89 | 34.46 | 12.33 | 9.53 | 1.63 | 77 | [28 empty] | 1425 | 31.9 |  |  | 1097
1106 |  | 27 | 65.03 | 22.46 | 4.88 | 1.78 | 3.53 |  | 42.5 | 100 | 136 | 1.36 |  | 0.5 | [6 empty] | 1111 | [8 empty] | 3.3 | 801 | [10 empty] | 116 |  | 38.89 | 34.46 | 12.33 | 9.53 | 1.63 | 116 | [28 empty] | 1102 | 38.5 |  |  | 1111
1107 |  | 28 | 65.03 | 22.46 | 4.88 | 1.78 | 3.53 |  | 42.5 | 267 | 125 | 0.47 |  | 0.8 | [6 empty] | 1163 | [8 empty] | 3.3 | 721 | [10 empty] | 86 |  | 38.89 | 34.46 | 12.33 | 9.53 | 1.63 | 29 | [28 empty] | 887 | 55.7 |  |  | 1163
1108 |  | 29 | 65.03 | 22.46 | 4.88 | 1.78 | 3.53 |  | 42.5 | 313 | 137 | 0.44 |  | 1.3 | [6 empty] | 1091 | [8 empty] | 3.3 | 724 | [10 empty] | 101 |  | 38.89 | 34.46 | 12.33 | 9.53 | 1.63 | 34 | [28 empty] | 749 | 59.6 |  |  | 1091
1109 |  | 30 | 65.03 | 22.46 | 4.88 | 1.78 | 3.53 |  | 42.5 | 262 | 130 | 0.5 |  | 0.8 | [6 empty] | 1142 | [8 empty] | 3.3 | 763 | [10 empty] | 56 |  | 38.89 | 34.46 | 12.33 | 9.53 | 1.63 | 56 | [28 empty] | 747 | 59.8 |  |  | 1142
1110 |  | 31 | 65.03 | 22.46 | 4.88 | 1.78 | 3.53 |  | 42.5 | 189 | 133 | 0.7 |  | 0.8 | [6 empty] | 1078 | [8 empty] | 3.3 | 780 | [10 empty] | 142 |  | 38.89 | 34.46 | 12.33 | 9.53 | 1.63 | 47 | [28 empty] | 996 | 48.8 |  |  | 1078
1111 |  | 32 | 65.03 | 22.46 | 4.88 | 1.78 | 3.53 |  | 42.5 | 191 | 138 | 0.72 |  | 0.8 | [6 empty] | 1047 | [8 empty] | 3.3 | 825 | [10 empty] | 127 |  | 38.89 | 34.46 | 12.33 | 9.53 | 1.63 | 64 | [28 empty] | 819 | 51.1 |  |  | 1047
1112 |  | 33 | 65.03 | 22.46 | 4.88 | 1.78 | 3.53 |  | 42.5 | 191 | 138 | 0.72 |  | 0.8 | [6 empty] | 1044 | [8 empty] | 3.3 | 823 | [10 empty] | 95 |  | 38.89 | 34.46 | 12.33 | 9.53 | 1.63 | 95 | [28 empty] | 902 | 56.1 |  |  | 1044
1113 |  | 34 | 65.03 | 22.46 | 4.88 | 1.78 | 3.53 |  | 42.5 | 113 | 134 | 1.19 |  | 0.8 | [6 empty] | 1073 | [8 empty] | 3.3 | 775 | [10 empty] | 198 |  | 38.89 | 34.46 | 12.33 | 9.53 | 1.63 | 66 | [28 empty] | 1276 | 46.5 |  |  | 1073
1114 |  | 35 | 65.03 | 22.46 | 4.88 | 1.78 | 3.53 |  | 42.5 | 114 | 136 | 1.19 |  | 0.8 | [6 empty] | 1082 | [8 empty] | 3.3 | 780 | [10 empty] | 177 |  | 38.89 | 34.46 | 12.33 | 9.53 | 1.63 | 89 | [28 empty] | 1288 | 47.9 |  |  | 1082
1115 |  | 36 | 65.03 | 22.46 | 4.88 | 1.78 | 3.53 |  | 42.5 | 114 | 135 | 1.18 |  | 0.7 | [6 empty] | 1080 | [8 empty] | 3.3 | 780 | [10 empty] | 133 |  | 38.89 | 34.46 | 12.33 | 9.53 | 1.63 | 133 | [28 empty] | 1188 | 50.7 |  |  | 1080
1116 |  | 37 | 65.03 | 22.46 | 4.88 | 1.78 | 3.53 |  | 42.5 | 267 | 135 | 0.51 |  | 0.8 | [6 empty] | 1086 | [8 empty] | 3.3 | 784 | [10 empty] | 76 |  | 38.89 | 34.46 | 12.33 | 9.53 | 1.63 | 38 | [28 empty] | 497 | 62.1 |  |  | 1086
1117 |  | 38 | 65.03 | 22.46 | 4.88 | 1.78 | 3.53 |  | 42.5 | 306 | 130 | 0.42 |  | 1.3 | [6 empty] | 1104 | [8 empty] | 3.3 | 737 | [10 empty] | 87 |  | 38.89 | 34.46 | 12.33 | 9.53 | 1.63 | 44 | [28 empty] | 590 | 65.4 |  |  | 1104
1118 |  | 39 | 65.03 | 22.46 | 4.88 | 1.78 | 3.53 |  | 42.5 | 308 | 131 | 0.43 |  | 1.3 | [6 empty] | 1110 | [8 empty] | 3.3 | 741 | [10 empty] | 66 |  | 38.89 | 34.46 | 12.33 | 9.53 | 1.63 | 66 | [28 empty] | 477 | 66 |  |  | 1110
1119 |  | 40 | 65.03 | 22.46 | 4.88 | 1.78 | 3.53 |  | 42.5 | 219 | 125 | 0.57 |  | 1.3 | [6 empty] | 1034 | [8 empty] | 3.3 | 755 | [10 empty] | 164 |  | 38.89 | 34.46 | 12.33 | 9.53 | 1.63 | 55 | [28 empty] | 611 | 55.1 |  |  | 1034
1120 |  | 41 | 65.03 | 22.46 | 4.88 | 1.78 | 3.53 |  | 42.5 | 221 | 139 | 0.63 |  | 1.3 | [6 empty] | 1001 | [8 empty] | 3.3 | 787 | [10 empty] | 147 |  | 38.89 | 34.46 | 12.33 | 9.53 | 1.63 | 74 | [28 empty] | 617 | 55.8 |  |  | 1001
1121 |  | 42 | 65.03 | 22.46 | 4.88 | 1.78 | 3.53 |  | 42.5 | 222 | 137 | 0.62 |  | 1.2 | [6 empty] | 1008 | [8 empty] | 3.3 | 794 | [10 empty] | 111 |  | 38.89 | 34.46 | 12.33 | 9.53 | 1.63 | 111 | [28 empty] | 507 | 57.9 |  |  | 1008
1122 |  | 43 | 65.03 | 22.46 | 4.88 | 1.78 | 3.53 |  | 42.5 | 129 | 128 | 0.99 |  | 1 | [6 empty] | 1090 | [8 empty] | 3.3 | 728 | [10 empty] | 227 |  | 38.89 | 34.46 | 12.33 | 9.53 | 1.63 | 76 | [28 empty] | 1044 | 51.5 |  |  | 1090
1123 |  | 44 | 65.03 | 22.46 | 4.88 | 1.78 | 3.53 |  | 42.5 | 128 | 127 | 0.99 |  | 0.9 | [6 empty] | 1078 | [8 empty] | 3.3 | 720 | [10 empty] | 199 |  | 38.89 | 34.46 | 12.33 | 9.53 | 1.63 | 100 | [28 empty] | 942 | 52.2 |  |  | 1078
1124 |  | 45 | 65.03 | 22.46 | 4.88 | 1.78 | 3.53 |  | 42.5 | 129 | 128 | 0.99 |  | 0.8 | [6 empty] | 1087 | [8 empty] | 3.3 | 726 | [10 empty] | 151 |  | 38.89 | 34.46 | 12.33 | 9.53 | 1.63 | 151 | [28 empty] | 966 | 52.3 |  |  | 1087
1125 |  | 46 | 65.03 | 22.46 | 4.88 | 1.78 | 3.53 |  | 42.5 | 224 | 134 | 0.6 |  | 0.6 |  |  | 0.1 |  |  |  | 1068 | [8 empty] | 3.3 | 767 | [10 empty] | 96 |  | 38.89 | 34.46 | 12.33 | 9.53 | 1.63 | [30 empty] | 40.8 |  |  | 1068
1126 |  | 47 | 65.03 | 22.46 | 4.88 | 1.78 | 3.53 |  | 42.5 | 159 | 133 | 0.84 |  | 0.6 |  |  | 0.1 |  |  |  | 1063 | [8 empty] | 3.3 | 764 | [10 empty] | 159 |  | 38.89 | 34.46 | 12.33 | 9.53 | 1.63 | [30 empty] | 33.6 |  |  | 1063
1127 |  | 48 | 65.03 | 22.46 | 4.88 | 1.78 | 3.53 |  | 42.5 | 95 | 132 | 1.39 |  | 0.5 |  |  | 0.1 |  |  |  | 1056 | [8 empty] | 3.3 | 759 | [10 empty] | 222 |  | 38.89 | 34.46 | 12.33 | 9.53 | 1.63 | [30 empty] | 20.2 |  |  | 1056
1128 |  | 49 | 65.03 | 22.46 | 4.88 | 1.78 | 3.53 |  | 42.5 | 254 | 133 | 0.52 |  | 0.6 |  |  | 0.1 |  |  |  | 1034 | [8 empty] | 3.3 | 743 | [10 empty] | 109 |  | 38.89 | 34.46 | 12.33 | 9.53 | 1.63 | [30 empty] | 46.4 |  |  | 1034
1129 |  | 50 | 65.03 | 22.46 | 4.88 | 1.78 | 3.53 |  | 42.5 | 181 | 132 | 0.73 |  | 0.6 |  |  | 0.1 |  |  |  | 1029 | [8 empty] | 3.3 | 739 | [10 empty] | 181 |  | 38.89 | 34.46 | 12.33 | 9.53 | 1.63 | [30 empty] | 37.2 |  |  | 1029
1130 |  | 51 | 65.03 | 22.46 | 4.88 | 1.78 | 3.53 |  | 42.5 | 107 | 131 | 1.22 |  | 0.6 |  |  | 0.1 |  |  |  | 1020 | [8 empty] | 3.3 | 732 | [10 empty] | 251 |  | 38.89 | 34.46 | 12.33 | 9.53 | 1.63 | [30 empty] | 21.7 |  |  | 1020
1131 |  | 52 | 65.03 | 22.46 | 4.88 | 1.78 | 3.53 |  | 42.5 | 299 | 134 | 0.45 |  | 1.2 |  |  | 0.1 |  |  |  | 1007 | [8 empty] | 3.3 | 723 | [10 empty] | 128 |  | 38.89 | 34.46 | 12.33 | 9.53 | 1.63 | [30 empty] | 52.9 |  |  | 1007
1132 |  | 53 | 65.03 | 22.46 | 4.88 | 1.78 | 3.53 |  | 42.5 | 212 | 132 | 0.62 |  | 1.2 |  |  | 0.1 |  |  |  | 998 | [8 empty] | 3.3 | 717 | [10 empty] | 212 |  | 38.89 | 34.46 | 12.33 | 9.53 | 1.63 | [30 empty] | 40.8 |  |  | 998
1133 |  | 54 | 65.03 | 22.46 | 4.88 | 1.78 | 3.53 |  | 42.5 | 128 | 134 | 1.05 |  | 1.1 |  |  | 0.1 |  |  |  | 1009 | [8 empty] | 3.3 | 724 | [10 empty] | 128 |  | 38.89 | 34.46 | 12.33 | 9.53 | 1.63 | [30 empty] | 28.6 |  |  | 1009
1134 |  | 工程中抗冻配合比 粉煤灰 1 | 65.03 | 22.46 | 4.88 | 1.78 | 3.53 |  | 42.5 | 226 | 120 | 0.53 |  | 0.6 | [6 empty] | 1158 | [8 empty] | 3.3 | 784 | [10 empty] | 97 |  | 38.89 | 34.46 | 12.33 | 9.53 | 1.63 | [30 empty] | 43.8 |  |  | 1158
1135 |  | 2 | 65.03 | 22.46 | 4.88 | 1.78 | 3.53 |  | 42.5 | 257 | 119 | 0.46 |  | 0.6 | [6 empty] | 1125 | [8 empty] | 3.3 | 762 | [10 empty] | 110 |  | 38.89 | 34.46 | 12.33 | 9.53 | 1.63 | [30 empty] | 49.4 |  |  | 1125
1136 |  | 3 | 65.03 | 22.46 | 4.88 | 1.78 | 3.53 |  | 42.5 | 299 | 119 | 0.4 |  | 1.2 | [6 empty] | 1085 | [8 empty] | 3.3 | 735 | [10 empty] | 128 |  | 38.89 | 34.46 | 12.33 | 9.53 | 1.63 | [30 empty] | 57.4 |  |  | 1085
1137 |  | 4 | 65.03 | 22.46 | 4.88 | 1.78 | 3.53 |  | 42.5 | 165 | 132 | 0.8 |  | 0.6 | [6 empty] | 1100 | [8 empty] | 3.3 | 796 | [10 empty] | 165 |  | 38.89 | 34.46 | 12.33 | 9.53 | 1.63 | [30 empty] | 37.1 |  |  | 1100
1138 |  | 5 | 65.03 | 22.46 | 4.88 | 1.78 | 3.53 |  | 42.5 | 189 | 133 | 0.7 |  | 0.6 | [6 empty] | 1077 | [8 empty] | 3.3 | 779 | [10 empty] | 189 |  | 38.89 | 34.46 | 12.33 | 9.53 | 1.63 | [30 empty] | 41.1 |  |  | 1077
1139 |  | 6 | 65.03 | 22.46 | 4.88 | 1.78 | 3.53 |  | 42.5 | 221 | 133 | 0.6 |  | 1.2 | [6 empty] | 1044 | [8 empty] | 3.3 | 755 | [10 empty] | 221 |  | 38.89 | 34.46 | 12.33 | 9.53 | 1.63 | [30 empty] | 44.2 |  |  | 1044
1140 |  | 7 | 65.03 | 22.46 | 4.88 | 1.78 | 3.53 |  | 42.5 | 96 | 119 | 1.24 |  | 0.5 | [6 empty] | 1154 | [8 empty] | 3.3 | 782 | [10 empty] | 225 |  | 38.89 | 34.46 | 12.33 | 9.53 | 1.63 | [30 empty] | 24.9 |  |  | 1154
1141 |  | 8 | 65.03 | 22.46 | 4.88 | 1.78 | 3.53 |  | 42.5 | 113 | 145 | 1.28 |  | 0.6 | [6 empty] | 1085 | [8 empty] | 3.3 | 776 | [10 empty] | 264 |  | 38.89 | 34.46 | 12.33 | 9.53 | 1.63 | [30 empty] | 24.3 |  |  | 1085
1142 |  | 9 | 65.03 | 22.46 | 4.88 | 1.78 | 3.53 |  | 42.5 | 127 | 119 | 0.94 |  | 1.1 | [6 empty] | 1079 | [8 empty] | 3.3 | 731 | [10 empty] | 297 |  | 38.89 | 34.46 | 12.33 | 9.53 | 1.63 | [30 empty] | 31.6 |  |  | 1079
1143 |  | 工程中抗冻配合比 矿渣粉 1 | 65.03 | 22.46 | 4.88 | 1.78 | 3.53 |  | 42.5 | 225 | 119 | 0.53 |  | 1 | [6 empty] | 1153 | [8 empty] | 3.3 | 781 | [12 empty] | 38.89 | 34.46 | 12.33 | 9.53 | 1.63 | 96 | [29 empty] | 54.8 |  |  | 1153
1144 |  | 2 | 65.03 | 22.46 | 4.88 | 1.78 | 3.53 |  | 42.5 | 256 | 129 | 0.5 |  | 1 | [6 empty] | 1118 | [8 empty] | 3.3 | 745 | [12 empty] | 38.89 | 34.46 | 12.33 | 9.53 | 1.63 | 110 | [29 empty] | 62.6 |  |  | 1118
1145 |  | 3 | 65.03 | 22.46 | 4.88 | 1.78 | 3.53 |  | 42.5 | 310 | 131 | 0.42 |  | 1.3 | [6 empty] | 1119 | [8 empty] | 3.3 | 688 | [12 empty] | 38.89 | 34.46 | 12.33 | 9.53 | 1.63 | 133 | [29 empty] | 71.9 |  |  | 1119
1146 |  | 4 | 65.03 | 22.46 | 4.88 | 1.78 | 3.53 |  | 42.5 | 166 | 133 | 0.8 |  | 1 | [6 empty] | 1109 | [8 empty] | 3.3 | 803 | [12 empty] | 38.89 | 34.46 | 12.33 | 9.53 | 1.63 | 166 | [29 empty] | 50.9 |  |  | 1109
1147 |  | 5 | 65.03 | 22.46 | 4.88 | 1.78 | 3.53 |  | 42.5 | 193 | 136 | 0.7 |  | 1 | [6 empty] | 1101 | [8 empty] | 3.3 | 797 | [12 empty] | 38.89 | 34.46 | 12.33 | 9.53 | 1.63 | 193 | [29 empty] | 57.2 |  |  | 1101
1148 |  | 6 | 65.03 | 22.46 | 4.88 | 1.78 | 3.53 |  | 42.5 | 222 | 134 | 0.6 |  | 1.3 | [6 empty] | 1047 | [8 empty] | 3.3 | 758 | [12 empty] | 38.89 | 34.46 | 12.33 | 9.53 | 1.63 | 222 | [29 empty] | 69.3 |  |  | 1047
1149 |  | 7 | 65.03 | 22.46 | 4.88 | 1.78 | 3.53 |  | 42.5 | 99 | 134 | 1.35 |  | 0.8 | [6 empty] | 1098 | [8 empty] | 3.3 | 792 | [12 empty] | 38.89 | 34.46 | 12.33 | 9.53 | 1.63 | 230 | [29 empty] | 46.9 |  |  | 1098
1150 |  | 8 | 65.03 | 22.46 | 4.88 | 1.78 | 3.53 |  | 42.5 | 112 | 134 | 1.2 |  | 1 | [6 empty] | 1065 | [8 empty] | 3.3 | 768 | [12 empty] | 38.89 | 34.46 | 12.33 | 9.53 | 1.63 | 262 | [29 empty] | 51.7 |  |  | 1065
1151 |  | 9 | 65.03 | 22.46 | 4.88 | 1.78 | 3.53 |  | 42.5 | 134 | 132 | 0.99 |  | 0.8 | [6 empty] | 1132 | [8 empty] | 3.3 | 696 | [12 empty] | 38.89 | 34.46 | 12.33 | 9.53 | 1.63 | 314 | [29 empty] | 62.2 |  |  | 1132
1198 | 174 |  | 59.53 | 20.58 | 5.86 | 3.75 | 4.85 |  | 42.5 | 398 | 195 | 0.49 | [12 empty] | 1192 |  |  |  |  | 2.58 | 615 |  |  |  | 0.34 | [42 empty] | 2142 | 45.8 |  |  | 1192
1199 |  |  | 59.53 | 20.58 | 5.86 | 3.75 | 4.85 |  | 42.5 | 375 | 195 | 0.52 | [12 empty] | 1199 |  |  |  |  | 2.58 | 645 |  |  |  | 0.35 | [42 empty] | 2348 | 43.3 |  |  | 1199
1200 |  |  | 59.53 | 20.58 | 5.86 | 3.75 | 4.85 |  | 42.5 | 361 | 195 | 0.54 | [12 empty] | 1199 |  |  |  |  | 2.58 | 645 |  |  |  | 0.35 | [42 empty] | 2210 | 37.1 |  |  | 1199
1204 | 32 | A | 63.47 | 20.31 | 4.68 | 0.87 | 4.61 |  | 42.5 | 543 | 190 | 0.35 | [12 empty] | 1000 | [18 empty] | 0.68 | 58.78 | 29.35 | 0.51 | 1.44 | 667 | [28 empty] | 3180 | 58 |  |  | 1000
1205 |  | B | 63.47 | 20.31 | 4.68 | 0.87 | 4.61 |  | 42.5 | 475 | 190 | 0.4 | [12 empty] | 1041 | [18 empty] | 0.68 | 58.78 | 29.35 | 0.51 | 1.44 | 694 | [28 empty] | 3300 | 47 |  |  | 1041
1206 |  | C | 63.47 | 20.31 | 4.68 | 0.87 | 4.61 |  | 42.5 | 422 | 190 | 0.45 | [12 empty] | 1073 | [18 empty] | 0.68 | 58.78 | 29.35 | 0.51 | 1.44 | 715 | [28 empty] | 3380 | 42 |  |  | 1073
1207 |  | D | 63.47 | 20.31 | 4.68 | 0.87 | 4.61 |  | 42.5 | 380 | 190 | 0.5 | [12 empty] | 1098 | [18 empty] | 0.68 | 58.78 | 29.35 | 0.51 | 1.44 | 732 | [28 empty] | 3600 | 34 |  |  | 1098
1239 | 49 | C62;28d抗压强度、电通量（28d）、氯离子扩散系数（28d估读值)而非氯离子渗透系数； | 62.65 | 21.13 | 4.83 | 3.38 | 2.57 |  | 42.5 | 310 | 192 | 0.62 | [8 empty] | 1169 | [9 empty] | 779 |  |  |  |  | 3.38 | 51.51 | 35.34 | 0.68 | 3.79 | 0 | [21 empty] | 1.35 | 92.14 | 0.84 | 1.4 | 1.45 |  | 0 | [6 empty] | 16 |  | 3900 | 25 |  |  | 1169
1240 |  | C48 | 62.65 | 21.13 | 4.83 | 3.38 | 2.57 |  | 42.5 | 342 | 165 | 0.48 | [8 empty] | 1116 | [9 empty] | 776 |  |  |  |  | 3.38 | 51.51 | 35.34 | 0.68 | 3.79 | 0 | [21 empty] | 1.35 | 92.14 | 0.84 | 1.4 | 1.45 |  | 0 | [6 empty] | 15 |  | 3100 | 19 |  |  | 1116
1241 |  | C31 | 62.65 | 21.13 | 4.83 | 3.38 | 2.57 |  | 42.5 | 469 | 147 | 0.31 | [8 empty] | 1101 | [9 empty] | 734 |  |  |  |  | 3.38 | 51.51 | 35.34 | 0.68 | 3.79 | 0 | [21 empty] | 1.35 | 92.14 | 0.84 | 1.4 | 1.45 |  | 0 | [6 empty] | 3 |  | 1200 | 22 |  |  | 1101
1242 |  | C22 | 62.65 | 21.13 | 4.83 | 3.38 | 2.57 |  | 42.5 | 600 | 130 | 0.22 | [8 empty] | 1100 | [9 empty] | 630 |  |  |  |  | 3.38 | 51.51 | 35.34 | 0.68 | 3.79 | 0 | [21 empty] | 1.35 | 92.14 | 0.84 | 1.4 | 1.45 |  | 0 | [8 empty] | 3600 | 39 |  |  | 1100
1243 |  | C62FA | 62.65 | 21.13 | 4.83 | 3.38 | 2.57 |  | 42.5 | 217 | 192 | 0.62 | [8 empty] | 1169 | [9 empty] | 779 |  |  |  |  | 3.38 | 51.51 | 35.34 | 0.68 | 3.79 | 93 | [21 empty] | 1.35 | 92.14 | 0.84 | 1.4 | 1.45 |  | 0 | [6 empty] | 13 |  | 2800 | 29 |  |  | 1169
1244 |  | C48FA | 62.65 | 21.13 | 4.83 | 3.38 | 2.57 |  | 42.5 | 239 | 165 | 0.48 | [8 empty] | 1116 | [9 empty] | 776 |  |  |  |  | 3.38 | 51.51 | 35.34 | 0.68 | 3.79 | 103 | [21 empty] | 1.35 | 92.14 | 0.84 | 1.4 | 1.45 |  | 0 | [6 empty] | 2 |  | 1000 | 35 |  |  | 1116
1245 |  | C31FA | 62.65 | 21.13 | 4.83 | 3.38 | 2.57 |  | 42.5 | 328 | 147 | 0.31 | [8 empty] | 1101 | [9 empty] | 734 |  |  |  |  | 3.38 | 51.51 | 35.34 | 0.68 | 3.79 | 141 | [21 empty] | 1.35 | 92.14 | 0.84 | 1.4 | 1.45 |  | 0 | [6 empty] | 4 |  | 2700 | 68 |  |  | 1101
1246 |  | C22FA | 62.65 | 21.13 | 4.83 | 3.38 | 2.57 |  | 42.5 | 420 | 130 | 0.22 | [8 empty] | 1100 | [9 empty] | 630 |  |  |  |  | 3.38 | 51.51 | 35.34 | 0.68 | 3.79 | 180 | [21 empty] | 1.35 | 92.14 | 0.84 | 1.4 | 1.45 |  | 0 | [6 empty] | 3 |  | 2500 | 64 |  |  | 1100
1247 |  | C62FASF | 62.65 | 21.13 | 4.83 | 3.38 | 2.57 |  | 42.5 | 186 | 192 | 0.62 | [8 empty] | 1169 | [9 empty] | 779 |  |  |  |  | 3.38 | 51.51 | 35.34 | 0.68 | 3.79 | 93 | [21 empty] | 1.35 | 92.14 | 0.84 | 1.4 | 1.45 |  | 31 | [6 empty] | 1 |  | 500 | 67 |  |  | 1169
1248 |  | C48FASF | 62.65 | 21.13 | 4.83 | 3.38 | 2.57 |  | 42.5 | 205 | 165 | 0.48 | [8 empty] | 1116 | [9 empty] | 776 |  |  |  |  | 3.38 | 51.51 | 35.34 | 0.68 | 3.79 | 103 | [21 empty] | 1.35 | 92.14 | 0.84 | 1.4 | 1.45 |  | 34 | [6 empty] | 2 |  | 1000 | 77 |  |  | 1116
1249 |  | C31FASF | 62.65 | 21.13 | 4.83 | 3.38 | 2.57 |  | 42.5 | 281 | 147 | 0.31 | [8 empty] | 1101 | [9 empty] | 734 |  |  |  |  | 3.38 | 51.51 | 35.34 | 0.68 | 3.79 | 141 | [21 empty] | 1.35 | 92.14 | 0.84 | 1.4 | 1.45 |  | 47 | [6 empty] | 1 |  | 900 | 74 |  |  | 1101
1250 |  | C22FASF | 62.65 | 21.13 | 4.83 | 3.38 | 2.57 |  | 42.5 | 360 | 130 | 0.22 | [8 empty] | 1100 | [9 empty] | 630 |  |  |  |  | 3.38 | 51.51 | 35.34 | 0.68 | 3.79 | 180 | [21 empty] | 1.35 | 92.14 | 0.84 | 1.4 | 1.45 |  | 60 | [6 empty] | 0.5 |  | 1400 | 75 |  |  | 1100
1252 | 55 | A | 57.46 | 22.92 | 7.35 | 4.07 | 3.1 |  | 42.5 | 380 | 152 | 0.4 |  | 1 | [7 empty] | 1269 | [7 empty] | 2.9 | 579 |  |  |  |  | 3.84 | 49.44 | 29.62 | 0.71 | 6.82 |  | 0 |  | 30.97 | 34.99 | 15.21 | 6.94 | 4.99 | 0 | [29 empty] | 59.1 |  |  | 1269
1253 |  | B | 57.46 | 22.92 | 7.35 | 4.07 | 3.1 |  | 42.5 | 320 | 160 | 0.5 |  | 1 | [7 empty] | 1267 | [7 empty] | 2.9 | 653 |  |  |  |  | 3.84 | 49.44 | 29.62 | 0.71 | 6.82 |  | 0 |  | 30.97 | 34.99 | 15.21 | 6.94 | 4.99 | 0 | [29 empty] | 51.2 |  |  | 1267
1254 |  | C | 57.46 | 22.92 | 7.35 | 4.07 | 3.1 |  | 42.5 | 304 | 38 | 0.4 |  | 1 | [7 empty] | 1269 | [7 empty] | 2.9 | 579 |  |  |  |  | 3.84 | 49.44 | 29.62 | 0.71 | 6.82 |  | 38 |  | 30.97 | 34.99 | 15.21 | 6.94 | 4.99 | 38 | [29 empty] | 65.9 |  |  | 1269
1256 | 57 | PC1 water;氯离子渗透系数写的表层渗水系数(×10-7m3/min05)；孔径分布为自行计算值 | 63.22 | 18.96 | 6.05 | 1.21 | 3.42 |  | 42.5 | 409 | 192 | 0.47 | [8 empty] | 720 | [8 empty] | 2.61 | 1079 | [40 empty] | 0.7622 | 0.16 | 0.0778 |  | 2.014 |  |  | 45.5 |  |  | 720
1257 |  | PC1 Nacl | 63.22 | 18.96 | 6.05 | 1.21 | 3.42 |  | 42.5 | 409 | 192 | 0.47 | [8 empty] | 720 | [8 empty] | 2.61 | 1079 | [40 empty] | 0.4378 | 0.3333 | 0.2289 |  | 2.014 |  |  | 45.5 |  |  | 720
1258 |  | PC2 water | 63.22 | 18.96 | 6.05 | 1.21 | 3.42 |  | 42.5 | 454 | 173 | 0.38 | [8 empty] | 729 | [8 empty] | 2.61 | 10940 | [40 empty] | 0.7341 | 0.1556 | 0.1103 |  | 2.014 |  |  | 58.2 |  |  | 729
1259 |  | PC2 Nacl | 63.22 | 18.96 | 6.05 | 1.21 | 3.42 |  | 42.5 | 454 | 173 | 0.38 | [8 empty] | 729 | [8 empty] | 2.61 | 10940 | [40 empty] | 0.1617 | 0.4615 | 0.3768 |  | 2.014 |  |  | 58.2 |  |  | 729
1297 | 77 | A1 | 63.11 | 22.6 | 5.03 | 1.46 | 4.38 |  | 42.5 | 470 | 151 | 0.32 |  | 1.2 | [6 empty] | 1101 | [8 empty] | 2.4 | 764 |  |  |  |  | 4.77 | 54.88 | 26.89 | 1.31 | 6.49 | 0 | [34 empty] | 3.667 |  |  | 61.7 |  |  | 1101
1298 |  | A2 | 63.11 | 22.6 | 5.03 | 1.46 | 4.38 |  | 42.5 | 405 | 142 | 0.35 |  | 1.2 | [6 empty] | 1167 | [8 empty] | 2.4 | 715 |  |  |  |  | 4.77 | 54.88 | 26.89 | 1.31 | 6.49 | 0 | [34 empty] | 4.771 |  |  | 52.8 |  |  | 1167
1299 |  | A3 | 63.11 | 22.6 | 5.03 | 1.46 | 4.38 |  | 42.5 | 400 | 160 | 0.4 |  | 1 | [6 empty] | 1103 | [8 empty] | 2.4 | 697 |  |  |  |  | 4.77 | 54.88 | 26.89 | 1.31 | 6.49 | 0 | [34 empty] | 7.718 |  |  | 41.6 |  |  | 1103
1300 |  | B1 | 63.11 | 22.6 | 5.03 | 1.46 | 4.38 |  | 42.5 | 324 | 142 | 0.35 |  | 1.2 | [6 empty] | 1167 | [8 empty] | 2.4 | 715 |  |  |  |  | 4.77 | 54.88 | 26.89 | 1.31 | 6.49 | 81 | [34 empty] | 2.701 |  |  | 49.3 |  |  | 1167
1301 |  | B2 | 63.11 | 22.6 | 5.03 | 1.46 | 4.38 |  | 42.5 | 283.5 | 142 | 0.35 |  | 1.2 | [6 empty] | 1167 | [8 empty] | 2.4 | 715 |  |  |  |  | 4.77 | 54.88 | 26.89 | 1.31 | 6.49 | 121.5 | [34 empty] | 1.079 |  |  | 44.7 |  |  | 1167
1302 |  | B3 | 63.11 | 22.6 | 5.03 | 1.46 | 4.38 |  | 42.5 | 243 | 142 | 0.35 |  | 1.2 | [6 empty] | 1167 | [8 empty] | 2.4 | 715 |  |  |  |  | 4.77 | 54.88 | 26.89 | 1.31 | 6.49 | 162 | [34 empty] | 1.1 |  |  | 42.5 |  |  | 1167
1304 | 80 | A1;是氯离子扩散系数而非渗透系数 | 53.26 | 22.39 | 7.16 | 4.32 | 2.49 |  | 32.5 | 400 | 160 | 0.4 | 0.2 | 0.025 | [10 empty] | 1252 |  |  |  |  | 2.7 | 536 | [44 empty] | 4.991 |  |  | 33.8 |  |  | 1252
1305 |  | A2 | 53.26 | 22.39 | 7.16 | 4.32 | 2.49 |  | 32.5 | 400 | 180 | 0.45 | 0.2 | 0.025 | [10 empty] | 1040 |  |  |  |  | 2.7 | 584 | [44 empty] | 5.245 |  |  | 30.5 |  |  | 1040
1306 |  | A3 | 53.26 | 22.39 | 7.16 | 4.32 | 2.49 |  | 32.5 | 380 | 190 | 0.5 | 0.2 | 0.025 | [10 empty] | 1083 |  |  |  |  | 2.7 | 665 | [44 empty] | 5.56 |  |  | 25.5 |  |  | 1083
1307 |  | A4 | 53.26 | 22.39 | 7.16 | 4.32 | 2.49 |  | 32.5 | 346 | 190 | 0.55 | 0.2 | 0.025 | [10 empty] | 1119 |  |  |  |  | 2.7 | 684 | [44 empty] | 5.8942 |  |  | 25 |  |  | 1119
1308 |  | A5 | 53.26 | 22.39 | 7.16 | 4.32 | 2.49 |  | 32.5 | 330 | 195 | 0.59 | 0.2 | 0.025 | [10 empty] | 1322 |  |  |  |  | 2.7 | 621 | [44 empty] | 6.401 |  |  | 21.1 |  |  | 1322
1309 |  | A6 | 53.26 | 22.39 | 7.16 | 4.32 | 2.49 |  | 32.5 | 319 | 195 | 0.61 | 0.2 | 0.025 | [10 empty] | 1327 |  |  |  |  | 2.7 | 623 | [44 empty] | 6.689 |  |  | 21 |  |  | 1327
1315 | 84 | OPC;为28d氯离子扩散系数而非渗透系数 | 59.43 | 20.48 | 5.76 | 3.65 | 4.75 |  | 42.5 | 450 | 158 | 0.35 |  | 1 |  |  | 0 |  |  | 1161 | [9 empty] | 2.65 | 572 | [17 empty] | 0 | [26 empty] | 3.043 |  |  | 58.4 |  |  | 1161
1316 |  | GGBS1 | 59.43 | 20.48 | 5.76 | 3.65 | 4.75 |  | 42.5 | 315 | 158 | 0.35 |  | 1 |  |  | 0 |  |  | 1152 | [9 empty] | 2.65 | 620 | [17 empty] | 0.35 | [26 empty] | 2.958 |  |  | 54.9 |  |  | 1152
1317 |  | GGBS2 | 59.43 | 20.48 | 5.76 | 3.65 | 4.75 |  | 42.5 | 248 | 158 | 0.35 |  | 1 |  |  | 0 |  |  | 1167 | [9 empty] | 2.65 | 575 | [17 empty] | 0.45 | [26 empty] | 2.658 |  |  | 48.1 |  |  | 1167
1318 |  | GGBS3 | 59.43 | 20.48 | 5.76 | 3.65 | 4.75 |  | 42.5 | 315 | 158 | 0.35 |  | 1 |  |  | 1 |  |  | 1118 | [9 empty] | 2.65 | 602 | [17 empty] | 0.3 | [26 empty] | 2.589 |  |  | 54.1 |  |  | 1118
1319 |  | GGBS4 | 59.43 | 20.48 | 5.76 | 3.65 | 4.75 |  | 42.5 | 315 | 180 | 0.4 |  | 1 |  |  | 1 |  |  | 1116 | [9 empty] | 2.65 | 601 | [17 empty] | 0.3 | [26 empty] | 2.739 |  |  | 52.1 |  |  | 1116
1320 |  | GGBS5 | 59.43 | 20.48 | 5.76 | 3.65 | 4.75 |  | 42.5 | 315 | 203 | 0.45 |  | 1 |  |  | 1 |  |  | 1077 | [9 empty] | 2.65 | 580 | [17 empty] | 0.3 | [26 empty] | 2.83 |  |  | 48.6 |  |  | 1077
1321 |  | GGBS6 | 59.43 | 20.48 | 5.76 | 3.65 | 4.75 |  | 42.5 | 248 | 180 | 0.4 |  | 1 |  |  | 1 |  |  | 1112 | [9 empty] | 2.65 | 599 | [17 empty] | 0.45 | [26 empty] | 2.353 |  |  | 50 |  |  | 1112
1322 |  | GGBS7 | 59.43 | 20.48 | 5.76 | 3.65 | 4.75 |  | 42.5 | 180 | 180 | 0.4 |  | 1 |  |  | 1 |  |  | 1109 | [9 empty] | 2.65 | 597 | [17 empty] | 0.6 | [26 empty] | 2.022 |  |  | 48.9 |  |  | 1109
1323 |  | GGBS8 | 59.43 | 20.48 | 5.76 | 3.65 | 4.75 |  | 42.5 | 315 | 158 | 0.35 |  | 1 |  |  | 2.5 |  |  | 1103 | [9 empty] | 2.65 | 594 | [17 empty] | 0.3 | [26 empty] | 2.482 |  |  | 43.4 |  |  | 1103
1325 | 85 | A；碎石粒径为5~25mm | 63.8 | 20.9 | 5.4 | 2.1 | 2.3 |  | 52.5 | 400 | 115 | 0.3 |  |  |  |  | 0 |  |  |  | 1272 | [8 empty] | 2.91 | 656 |  |  |  |  | 6.1 | 51.2 | 30.2 | 1.59 | 4.84 | 0 | [37 empty] | 66.06 |  |  | 1272
1326 |  | B | 63.8 | 20.9 | 5.4 | 2.1 | 2.3 |  | 52.5 | 320 | 115 | 0.4 | [8 empty] | 1189 | [8 empty] | 2.91 | 612 |  |  |  |  | 6.1 | 51.2 | 30.2 | 1.59 | 4.84 | 80 | [37 empty] | 66.06 |  |  | 1189
1327 |  | C | 63.8 | 20.9 | 5.4 | 2.1 | 2.3 |  | 52.5 | 260 | 115 | 0.5 | [8 empty] | 1104 | [8 empty] | 2.91 | 569 |  |  |  |  | 6.1 | 51.2 | 30.2 | 1.59 | 4.84 | 140 | [37 empty] | 66.06 |  |  | 1104
1328 |  | D | 63.8 | 20.9 | 5.4 | 2.1 | 2.3 |  | 52.5 | 260 | 115 | 0.3 | [8 empty] | 1206 | [8 empty] | 2.91 | 622 |  |  |  |  | 6.1 | 51.2 | 30.2 | 1.59 | 4.84 | 140 | [37 empty] | 66.06 |  |  | 1206
1329 |  | E | 63.8 | 20.9 | 5.4 | 2.1 | 2.3 |  | 52.5 | 400 | 115 | 0.4 | [8 empty] | 1148 | [8 empty] | 2.91 | 592 |  |  |  |  | 6.1 | 51.2 | 30.2 | 1.59 | 4.84 | 0 | [37 empty] | 66.06 |  |  | 1148
1330 |  | F | 63.8 | 20.9 | 5.4 | 2.1 | 2.3 |  | 52.5 | 320 | 115 | 0.5 |  |  |  |  | 0 |  |  |  | 1212 | [8 empty] | 2.91 | 624 |  |  |  |  | 6.1 | 51.2 | 30.2 | 1.59 | 4.84 | 80 | [37 empty] | 66.06 |  |  | 1212
1331 |  | G | 63.8 | 20.9 | 5.4 | 2.1 | 2.3 |  | 52.5 | 320 | 115 | 0.3 | [8 empty] | 1170 | [8 empty] | 2.91 | 602 |  |  |  |  | 6.1 | 51.2 | 30.2 | 1.59 | 4.84 | 80 | [37 empty] | 66.06 |  |  | 1170
1332 |  | H | 63.8 | 20.9 | 5.4 | 2.1 | 2.3 |  | 52.5 | 260 | 115 | 0.4 |  |  |  |  | 0 |  |  |  | 1228 | [8 empty] | 2.91 | 632 |  |  |  |  | 6.1 | 51.2 | 30.2 | 1.59 | 4.84 | 140 | [37 empty] | 66.06 |  |  | 1228
1333 |  | I | 63.8 | 20.9 | 5.4 | 2.1 | 2.3 |  | 52.5 | 400 | 115 | 0.5 | [8 empty] | 1173 | [8 empty] | 2.91 | 604 |  |  |  |  | 6.1 | 51.2 | 30.2 | 1.59 | 4.84 | 0 | [37 empty] | 66.06 |  |  | 1173
1335 | 86 | C0;掺量单位为kg | 59.17 | 23.95 | 5.2 | 2.64 | 2.28 |  | 42.5 | 460 | 175 | 0.38 | 0.35 | 1.04 | [6 empty] | 1147 | [8 empty] | 2.9 | 618 |  |  |  |  | 18.4 | 39.59 | 22.8 | 4.97 | 1.98 | 0 | [34 empty] | 240 |  |  | 55.3 |  |  | 1147
1336 |  | C2 | 59.17 | 23.95 | 5.2 | 2.64 | 2.28 |  | 42.5 | 322 | 175 | 0.38 | 0.35 | 1.75 | [6 empty] | 1147 | [8 empty] | 2.9 | 618 |  |  |  |  | 18.4 | 39.59 | 22.8 | 4.97 | 1.98 | 0 | [34 empty] | 120 |  |  | 51.6 |  |  | 1147
1359 | 99 | NSC-25;氯离子渗透系数为估读值 | 64.11 | 20.6 | 5.03 | 1.46 | 4.38 | 1.6 | 42.5 | 291 | 195 | 0.67 |  | 0 | [6 empty] | 1148 | [8 empty] | 2.6 | 766 |  |  |  |  | 57.66 | 29.84 | 2.29 | 2.52 | 5.85 | 0 | [37 empty] | 27.6 | 东南大学学报(自然科学版) | 李敏,钱春香 | 1148
1360 |  | NSC-30 | 64.11 | 20.6 | 5.03 | 1.46 | 4.38 | 1.6 | 42.5 | 382 | 195 | 0.51 |  | 0 | [6 empty] | 1184 | [8 empty] | 2.6 | 639 |  |  |  |  | 57.66 | 29.84 | 2.29 | 2.52 | 5.85 | 0 | [35 empty] | 3.4 |  | 39.8 | 东南大学学报(自然科学版) | 李敏,钱春香 | 1184
1361 |  | NSC-50 | 64.11 | 20.6 | 5.03 | 1.46 | 4.38 | 1.6 | 42.5 | 327 | 144 | 0.44 |  | 0.8 | [6 empty] | 1182 | [8 empty] | 2.6 | 638 |  |  |  |  | 57.66 | 29.84 | 2.29 | 2.52 | 5.85 | 109 | [35 empty] | 1.8 |  | 62.1 | 东南大学学报(自然科学版) | 李敏,钱春香 | 1182
1362 |  | NSC-70 | 64.11 | 20.6 | 5.03 | 1.46 | 4.38 | 1.6 | 42.5 | 410 | 146 | 0.36 |  | 0.73 | [6 empty] | 1116 | [8 empty] | 2.6 | 628 |  |  |  |  | 57.66 | 29.84 | 2.29 | 2.52 | 5.85 | 150 | [35 empty] | 0.8 |  | 82.3 | 东南大学学报(自然科学版) | 李敏,钱春香 | 1116
1363 |  | NSC-90 | 64.11 | 20.6 | 5.03 | 1.46 | 4.38 | 1.6 | 42.5 | 450 | 138 | 0.31 |  | 0.8 | [6 empty] | 1180 | [8 empty] | 2.6 | 581 |  |  |  |  | 57.66 | 29.84 | 2.29 | 2.52 | 5.85 | 150 | [35 empty] | 0.4 |  | 102.6 | 东南大学学报(自然科学版) | 李敏,钱春香 | 1180
1370 | 102 | C-500 | 64.09 | 20.43 | 5.33 | 1.09 | 3.96 |  | 42.5 | 500 | 165 | 0.33 |  | 1 | [10 empty] | 1075 |  |  |  |  | 2.67 | 679 |  |  |  |  | 5.15 | 53.82 | 27.34 | 0.55 | 6.51 | 0 | [36 empty] | 2005 | 62.37 | 建筑材料学报 | 林旭健,张生营,季韬 | 1075
1371 |  | C-531 | 64.09 | 20.43 | 5.33 | 1.09 | 3.96 |  | 42.5 | 350 | 155 | 0.31 |  | 1 | [10 empty] | 1075 |  |  |  |  | 2.67 | 679 |  |  |  |  | 5.15 | 53.82 | 27.34 | 0.55 | 6.51 | 150 | [36 empty] | 1633 | 55.96 | 建筑材料学报 | 林旭健,张生营,季韬 | 1075
1372 |  | C-541 | 64.09 | 20.43 | 5.33 | 1.09 | 3.96 |  | 42.5 | 300 | 180 | 0.31 |  | 1 | [10 empty] | 1075 |  |  |  |  | 2.67 | 679 |  |  |  |  | 5.15 | 53.82 | 27.34 | 0.55 | 6.51 | 200 | [36 empty] | 1091 | 55.11 | 建筑材料学报 | 林旭健,张生营,季韬 | 1075
1373 |  | C-400 | 64.09 | 20.43 | 5.33 | 1.09 | 3.96 |  | 42.5 | 450 | 162 | 0.4 |  | 1 | [10 empty] | 1076 |  |  |  |  | 2.67 | 681 |  |  |  |  | 5.15 | 53.82 | 27.34 | 0.55 | 6.51 | 0 | [36 empty] | 3280 | 52.59 | 建筑材料学报 | 林旭健,张生营,季韬 | 1076
1374 |  | C-421 | 64.09 | 20.43 | 5.33 | 1.09 | 3.96 |  | 42.5 | 360 | 162 | 0.36 |  | 1 | [10 empty] | 1076 |  |  |  |  | 2.67 | 681 |  |  |  |  | 5.15 | 53.82 | 27.34 | 0.55 | 6.51 | 90 | [36 empty] | 2191 | 52.1 | 建筑材料学报 | 林旭健,张生营,季韬 | 1076
1375 |  | C-431 | 64.09 | 20.43 | 5.33 | 1.09 | 3.96 |  | 42.5 | 315 | 162 | 0.36 |  | 1 | [10 empty] | 1076 |  |  |  |  | 2.67 | 681 |  |  |  |  | 5.15 | 53.82 | 27.34 | 0.55 | 6.51 | 135 | [36 empty] | 1300 | 56.3 | 建筑材料学报 | 林旭健,张生营,季韬 | 1076
1376 |  | C-441 | 64.09 | 20.43 | 5.33 | 1.09 | 3.96 |  | 42.5 | 270 | 162 | 0.36 |  | 1 | [10 empty] | 1076 |  |  |  |  | 2.67 | 681 |  |  |  |  | 5.15 | 53.82 | 27.34 | 0.55 | 6.51 | 180 | [36 empty] | 1401 | 47.35 | 建筑材料学报 | 林旭健,张生营,季韬 | 1076
1377 |  | C-451 | 64.09 | 20.43 | 5.33 | 1.09 | 3.96 |  | 42.5 | 225 | 162 | 0.36 |  | 1 | [10 empty] | 1076 |  |  |  |  | 2.67 | 681 |  |  |  |  | 5.15 | 53.82 | 27.34 | 0.55 | 6.51 | 225 | [36 empty] | 1633 | 40.27 | 建筑材料学报 | 林旭健,张生营,季韬 | 1076
1378 |  | C-300 | 64.09 | 20.43 | 5.33 | 1.09 | 3.96 |  | 42.5 | 400 | 192 | 0.48 |  | 1 | [10 empty] | 1103 |  |  |  |  | 2.67 | 697 |  |  |  |  | 5.15 | 53.82 | 27.34 | 0.55 | 6.51 | 0 | [36 empty] | 5498 | 43.26 | 建筑材料学报 | 林旭健,张生营,季韬 | 1103
1379 |  | C-331 | 64.09 | 20.43 | 5.33 | 1.09 | 3.96 |  | 42.5 | 280 | 160 | 0.4 |  | 1 | [10 empty] | 1103 |  |  |  |  | 2.67 | 697 |  |  |  |  | 5.15 | 53.82 | 27.34 | 0.55 | 6.51 | 120 | [36 empty] | 3010 | 43.91 | 建筑材料学报 | 林旭健,张生营,季韬 | 1103
1380 |  | C-341 | 64.09 | 20.43 | 5.33 | 1.09 | 3.96 |  | 42.5 | 240 | 160 | 0.4 |  | 1 | [10 empty] | 1103 |  |  |  |  | 2.67 | 697 |  |  |  |  | 5.15 | 53.82 | 27.34 | 0.55 | 6.51 | 160 | [36 empty] | 3058 | 39.59 | 建筑材料学报 | 林旭健,张生营,季韬 | 1103
1420 | 175 | 1 | 46.14 | 21.089 | 8.625 | 4.755 | 7.596 | 1527 |  | 500 | 155 | 0.31 |  | 2.032 | [7 empty] | 1064 | [7 empty] | 2.68 | 682 | [44 empty] | 4.9 |  |  | 52.7 | Strength, Durability and Appearance of Low-Carbon Fair-Faced Concrete Containing Multiple Mineral Admixtures | Fu, Xin(1); Li, Yan(1); Lin, Chang(2); Meng, Yutong(3); Yue, Qifeng(1); Liu, Hongyu(1) | 1064
1421 | 177 | Plain | 63.9 | 21.2 | 5.4 | 1.4 | 3.4 | 3000 |  | 520 | 156 | 0.3 |  | 1 | [6 empty] | 886 | [8 empty] | 3.4 | 860 | [44 empty] | 7.25 |  |  | 71.8 | The effect of steel and polypropylene fibers on the chloride diffusivity and drying shrinkage of high-strength concrete | Afroughsabet, Vahid(1,2); Biolzi, Luigi(1); Monteiro, Paulo J.M.(2) | 886
1422 |  | SF10 | 63.9 | 21.2 | 5.4 | 1.4 | 3.4 | 3000 |  | 468 | 156 | 0.3333333 |  | 1 | [6 empty] | 877 | [8 empty] | 3.4 | 877 | [31 empty] | 0.3 | 93 | 1.7 | 1 | 1.2 | 14 | 52 | [6 empty] | 1.75 |  |  | 78.5 |  |  | 877
1439 | 186 | cont | 65.1 | 21.1 | 5.96 | 0.65 | 4.34 | 3750 |  | 500 | 150 | 0.3 | [5 empty] | 2511 | [11 empty] | 2.51 | 467 | [46 empty] | 1700 | 84 | Characterization of high-performance concrete using limestone powder and supplementary fillers in binary and ternary blends under different curing regimes | Alyousef, Rayed(1); Abbass, Wasim(2); Aslam, Fahid(1); Gillani, Syed Asad Ali(2) | 2511
1440 |  | SF10 | 65.1 | 21.1 | 5.96 | 0.65 | 4.34 | 3750 |  | 450 | 150 | 0.3333333 | [5 empty] | 245 | [11 empty] | 2.51 | 455 | [31 empty] | 0.69 | 92.9 | 0.3 | 0.15 | 0.05 | 18.75 | 50 | [8 empty] | 490 | 90 |  |  | 245
1441 |  | SFLSP5 | 65.1 | 21.1 | 5.96 | 0.65 | 4.34 | 3750 |  | 425 | 150 | 0.3529412 | [5 empty] | 242 | [11 empty] | 2.51 | 449 | [24 empty] | 54.59 | 10.12 | 1.98 | 0.45 | 0.79 | 16.9 | 25 | 0.69 | 92.9 | 0.3 | 0.15 | 0.05 | 18.75 | 50 | [8 empty] | 550 | 80 |  |  | 242
1442 |  | SFLSP10 | 65.1 | 21.1 | 5.96 | 0.65 | 4.34 | 3750 |  | 400 | 150 | 0.375 | [5 empty] | 239 | [11 empty] | 2.51 | 444 | [24 empty] | 54.59 | 10.12 | 1.98 | 0.45 | 0.79 | 16.9 | 50 | 0.69 | 92.9 | 0.3 | 0.15 | 0.05 | 18.75 | 50 | [8 empty] | 540 | 78 |  |  | 239
1443 |  | SFLSP15 | 65.1 | 21.1 | 5.96 | 0.65 | 4.34 | 3750 |  | 375 | 150 | 0.4 | [5 empty] | 236 | [11 empty] | 2.51 | 438 | [24 empty] | 54.59 | 10.12 | 1.98 | 0.45 | 0.79 | 16.9 | 75 | 0.69 | 92.9 | 0.3 | 0.15 | 0.05 | 18.75 | 50 | [8 empty] | 530 | 76 |  |  | 236
1444 |  | SF10FA20 | 65.1 | 21.1 | 5.96 | 0.65 | 4.34 | 3750 |  | 350 | 150 | 0.4285714 | [5 empty] | 232 | [11 empty] | 2.51 | 432 |  |  |  |  | 6 | 51.1 | 27.2 | 4 | 10.9 | 100 | [21 empty] | 0.69 | 92.9 | 0.3 | 0.15 | 0.05 | 18.75 | 50 | [8 empty] | 400 | 78 |  |  | 232
1504 | 188 | C60 | 59.3 | 21.9 | 6.28 | 1.65 | 3.77 |  | 42.5 | 300 | 140 | 0.47 |  | 1 | [8 empty] | 974 | [6 empty] | 2.12 | 735 | [9 empty] | 134 | [21 empty] | 1.94 | 92.1 |  | 0.28 | 0.78 |  | 14 | [8 empty] | 745 | 72.2 | 大连理工大学 | 危行财 | 974
1506 | 189 | P | 64.78 | 22.3 | 5.05 | 0.92 | 3.16 |  | 42.5 | 398 | 215 | 0.54 |  | 1.88 | [5 empty] | 1157 | [9 empty] | 2.63 | 680 |  |  |  |  | 2.77 | 40.57 | 25.64 | 3.21 | 19.52 | 0 |  |  | 38.46 | 32.62 | 13.43 | 8.73 | 2.75 | 0 | [13 empty] | 0.25 | 95.54 | 0.82 | 0.68 | 0.63 |  | 0 | [8 empty] | 2935.2 | 41 | 中国矿业大学 | 韦蓉蓉 | 1157
1507 |  | F | 64.78 | 22.3 | 5.05 | 0.92 | 3.16 |  | 42.5 | 279 | 215 | 0.77 | [7 empty] | 1157 | [9 empty] | 2.63 | 680 |  |  |  |  | 2.77 | 40.57 | 25.64 | 3.21 | 19.52 | 119 |  |  | 38.46 | 32.62 | 13.43 | 8.73 | 2.75 | 0 | [13 empty] | 0.25 | 95.54 | 0.82 | 0.68 | 0.63 |  | 0 | [8 empty] | 1697.93 | 33.58 |  |  | 1157
1508 |  | K | 64.78 | 22.3 | 5.05 | 0.92 | 3.16 |  | 42.5 | 238 | 215 | 0.9 | [7 empty] | 1157 | [9 empty] | 2.63 | 680 |  |  |  |  | 2.77 | 40.57 | 25.64 | 3.21 | 19.52 | 80 |  |  | 38.46 | 32.62 | 13.43 | 8.73 | 2.75 | 80 | [13 empty] | 0.25 | 95.54 | 0.82 | 0.68 | 0.63 |  | 0 | [8 empty] | 1500 | 41.04 |  |  | 1157
1509 |  | S | 64.78 | 22.3 | 5.05 | 0.92 | 3.16 |  | 42.5 | 218 | 215 | 0.99 | [7 empty] | 1157 | [9 empty] | 2.63 | 680 |  |  |  |  | 2.77 | 40.57 | 25.64 | 3.21 | 19.52 | 80 |  |  | 38.46 | 32.62 | 13.43 | 8.73 | 2.75 | 80 | [13 empty] | 0.25 | 95.54 | 0.82 | 0.68 | 0.63 |  | 20 | [8 empty] | 599.61 | 40.86 |  |  | 1157
1511 | 190 | L1 | 59.7 | 24.6 | 7.3 | 3.8 | 4 |  | 42.5 | 190 | 209 | 1.1 | 0.3 | 0.5 | [10 empty] | 1080 |  |  |  |  | 2.62 | 660 |  |  |  |  | 3.7 | 52.3 | 26.3 | 1.2 | 9.7 |  | 190 |  | 26.8 | 34.2 | 14.1 | 8.15 | 15.2 | 0 | [26 empty] | 1.171 |  | 1856 | 31 | 中南大学 | 罗果 | 1080
1512 |  | L2 | 59.7 | 24.6 | 7.3 | 3.8 | 4 |  | 42.5 | 190 | 209 | 1.1 | 0.3 | 0.5 | [10 empty] | 1080 |  |  |  |  | 2.62 | 660 |  |  |  |  | 3.7 | 52.3 | 26.3 | 1.2 | 9.7 |  | 152 |  | 26.8 | 34.2 | 14.1 | 8.15 | 15.2 | 38 | [26 empty] | 0.7 |  | 899 | 32.5 |  |  | 1080
1513 |  | L3 | 59.7 | 24.6 | 7.3 | 3.8 | 4 |  | 42.5 | 190 | 209 | 1.1 | 0.3 | 0.5 | [10 empty] | 1080 |  |  |  |  | 2.62 | 660 |  |  |  |  | 3.7 | 52.3 | 26.3 | 1.2 | 9.7 |  | 114 |  | 26.8 | 34.2 | 14.1 | 8.15 | 15.2 | 76 | [26 empty] | 0.583 |  | 661 | 34 |  |  | 1080
1514 |  | L4 | 59.7 | 24.6 | 7.3 | 3.8 | 4 |  | 42.5 | 190 | 209 | 1.1 | 0.3 | 0.5 | [10 empty] | 1080 |  |  |  |  | 2.62 | 660 |  |  |  |  | 3.7 | 52.3 | 26.3 | 1.2 | 9.7 |  | 76 |  | 26.8 | 34.2 | 14.1 | 8.15 | 15.2 | 114 | [26 empty] | 0.582 |  | 660 | 34.5 |  |  | 1080
1515 |  | L5 | 59.7 | 24.6 | 7.3 | 3.8 | 4 |  | 42.5 | 190 | 209 | 1.1 | 0.3 | 0.5 | [10 empty] | 1080 |  |  |  |  | 2.62 | 660 |  |  |  |  | 3.7 | 52.3 | 26.3 | 1.2 | 9.7 |  | 38 |  | 26.8 | 34.2 | 14.1 | 8.15 | 15.2 | 152 | [26 empty] | 0.553 |  | 601 | 36 |  |  | 1080
1516 |  | L6 | 59.7 | 24.6 | 7.3 | 3.8 | 4 |  | 42.5 | 190 | 209 | 1.1 | 0.3 | 0.5 | [10 empty] | 1080 |  |  |  |  | 2.62 | 660 |  |  |  |  | 3.7 | 52.3 | 26.3 | 1.2 | 9.7 |  | 0 |  | 26.8 | 34.2 | 14.1 | 8.15 | 15.2 | 190 | [26 empty] | 0.552 |  | 599 | 36.3 |  |  | 1080
1543 | 194 | H1 | 59.81 | 21.5 | 5.86 | 2.23 | 2.85 |  | 42.5 | 420 | 168 | 0.4 | 0.25 | 0.35 | [7 empty] | 1154.4 | [8 empty] | 707.6 | [46 empty] | 1574 | 53 | 武汉理工大学 | 张龙 | 1154.4
1560 | 4 | A-0-0；各掺量单位为kg;是氯离子迁移系数而非渗透系数 | 63.08 | 21.21 | 6.34 | 1.62 | 3.45 |  | 42.5 | 375 | 185 | 0.49 | [8 empty] | 1193 | [8 empty] | 2.69 | 642 | [39 empty] | 84.36 | 15.64 |  |  |  | 5.7 |  |  | 48.64 | 河北建筑工程学院 | 单豆豆 | 1193
1562 | 5 | RAC;水的掺量加上了附加水的用量；28d抗压强度为估读值；孔隙率为估读值；是氯离子扩散系数而非渗透系数且为估读值 | 60.13 | 20.11 | 6.74 | 3.32 | 3.55 |  | 52.5 | 438 | 214 | 0.49 | 0.28 | 1 | [6 empty] | 1095 | [8 empty] | 2.5 | 609 | 0 | 0 | 0 |  | 3.71 | 52.35 | 29.12 | 1.21 | 2.97 |  | 88 | [20 empty] | 0.25 | 88.12 | 1.03 | 0.9 | 1.02 |  | 58 | 0.09 | [5 empty] | 2.8 |  |  | 82 | 常州大学 | 董超群 | 1095
1563 |  | MS1-50 | 60.13 | 20.11 | 6.74 | 3.32 | 3.55 |  | 52.5 | 438 | 214 | 0.49 | 0.28 | 1 | [6 empty] | 1095 | [8 empty] | 2.5 | 304 | 2.8 | 0.07 | 318 |  | 3.71 | 52.35 | 29.12 | 1.21 | 2.97 |  | 88 | [20 empty] | 0.25 | 88.12 | 1.03 | 0.9 | 1.02 |  | 58 | 0.087 | [5 empty] | 2.6 |  |  | 86 | 常州大学 | 董超群 | 1095
1564 |  | MS1-100 | 60.13 | 20.11 | 6.74 | 3.32 | 3.55 |  | 52.5 | 438 | 214 | 0.49 | 0.28 | 1 | [6 empty] | 1095 | [8 empty] | 2.5 | 0 | 2.8 | 0.07 | 636 |  | 3.71 | 52.35 | 29.12 | 1.21 | 2.97 |  | 88 | [20 empty] | 0.25 | 88.12 | 1.03 | 0.9 | 1.02 |  | 58 | 0.104 | [5 empty] | 3.2 |  |  | 90 | 常州大学 | 董超群 | 1095
1565 |  | MS2-50 | 60.13 | 20.11 | 6.74 | 3.32 | 3.55 |  | 52.5 | 438 | 214 | 0.49 | 0.28 | 1 | [6 empty] | 1095 | [8 empty] | 2.5 | 304 | 3.2 | 0.102 | 319 |  | 3.71 | 52.35 | 29.12 | 1.21 | 2.97 |  | 88 | [20 empty] | 0.25 | 88.12 | 1.03 | 0.9 | 1.02 |  | 58 | 0.118 | [5 empty] | 3.3 |  |  | 83 | 常州大学 | 董超群 | 1095
1566 |  | MS2-75 | 60.13 | 20.11 | 6.74 | 3.32 | 3.55 |  | 52.5 | 438 | 214 | 0.49 | 0.28 | 1 | [6 empty] | 1095 | [8 empty] | 2.5 | 152 | 3.2 | 0.102 | 478 |  | 3.71 | 52.35 | 29.12 | 1.21 | 2.97 |  | 88 | [20 empty] | 0.25 | 88.12 | 1.03 | 0.9 | 1.02 |  | 58 | 0.111 | [5 empty] | 3 |  |  | 85 | 常州大学 | 董超群 | 1095
1567 |  | MS2-100 | 60.13 | 20.11 | 6.74 | 3.32 | 3.55 |  | 52.5 | 438 | 214 | 0.49 | 0.28 | 1 | [6 empty] | 1095 | [8 empty] | 2.5 | 0 | 3.2 | 0.102 | 638 |  | 3.71 | 52.35 | 29.12 | 1.21 | 2.97 |  | 88 | [20 empty] | 0.25 | 88.12 | 1.03 | 0.9 | 1.02 |  | 58 | 0.12 | [5 empty] | 3.4 |  |  | 78 | 常州大学 | 董超群 | 1095
1568 |  | MS3-25 | 60.13 | 20.11 | 6.74 | 3.32 | 3.55 |  | 52.5 | 438 | 214 | 0.49 | 0.28 | 1 | [6 empty] | 1095 | [8 empty] | 2.5 | 456 | 2.3 | 0.156 | 154 |  | 3.71 | 52.35 | 29.12 | 1.21 | 2.97 |  | 88 | [20 empty] | 0.25 | 88.12 | 1.03 | 0.9 | 1.02 |  | 58 | 0.111 | [5 empty] | 3 |  |  | 82 | 常州大学 | 董超群 | 1095
1569 |  | NS3-50 | 60.13 | 20.11 | 6.74 | 3.32 | 3.55 |  | 52.5 | 438 | 214 | 0.49 | 0.28 | 1 | [6 empty] | 1095 | [8 empty] | 2.5 | 304 | 2.3 | 0.156 | 308 |  | 3.71 | 52.35 | 29.12 | 1.21 | 2.97 |  | 88 | [20 empty] | 0.25 | 88.12 | 1.03 | 0.9 | 1.02 |  | 58 | 0.104 | [5 empty] | 3.2 |  |  | 84 | 常州大学 | 董超群 | 1095
1570 |  | MS3-75 | 60.13 | 20.11 | 6.74 | 3.32 | 3.55 |  | 52.5 | 438 | 214 | 0.49 | 0.28 | 1 | [6 empty] | 1095 | [8 empty] | 2.5 | 152 | 2.3 | 0.156 | 462 |  | 3.71 | 52.35 | 29.12 | 1.21 | 2.97 |  | 88 | [20 empty] | 0.25 | 88.12 | 1.03 | 0.9 | 1.02 |  | 58 | 0.118 | [5 empty] | 3.3 |  |  | 78 | 常州大学 | 董超群 | 1095
1571 |  | MS3-100 | 60.13 | 20.11 | 6.74 | 3.32 | 3.55 |  | 52.5 | 438 | 214 | 0.49 | 0.28 | 1 | [6 empty] | 1095 | [8 empty] | 2.5 | 0 | 2.3 | 0.156 | 616 |  | 3.71 | 52.35 | 29.12 | 1.21 | 2.97 |  | 88 | [20 empty] | 0.25 | 88.12 | 1.03 | 0.9 | 1.02 |  | 58 | 0.132 | [5 empty] | 4.2 |  |  | 70 | 常州大学 | 董超群 | 1095
1581 | 9 |  | 63.56 | 21.86 | 4.44 | 1.71 | 2.43 |  | 42.5 | 299 | 180 | 0.6 |  | 0.2 | [6 empty] | 1249 | [9 empty] | 672 | [44 empty] | 24.6 |  |  | 44.512 | 华南理工大学 | 成耀扬 | 1249
1582 |  |  | 63.56 | 21.86 | 4.44 | 1.71 | 2.43 |  | 42.5 | 368 | 180 | 0.5 |  | 0.2 | [6 empty] | 1204 | [9 empty] | 648 | [44 empty] | 22.32 |  |  | 55.088 | 华南理工大学 | 成耀扬 | 1204
1583 |  |  | 63.56 | 21.86 | 4.44 | 1.71 | 2.43 |  | 42.5 | 448 | 180 | 0.4 |  | 0.2 | [6 empty] | 1152 | [9 empty] | 620 | [44 empty] | 14.59 |  |  | 70.77 | 华南理工大学 | 成耀扬 | 1152
1585 | 12 | PC;是氯离子扩散系数而非渗透系数 | 58.24 | 24.14 | 5.82 | 4.37 | 3.22 |  | 42.5 | 450 | 155 | 0.34 | 0.25 | 0.2 | [6 empty] | 1095 | [8 empty] | 2.85 | 700 | [44 empty] | 7.12 |  |  | 65.3 | 郑州大学 | 马娇 | 1095
1605 | 18 | S0B0P0;C35 | 31.31 | 1.94 | 0.9 | 0.29 | 0.23 |  | 42.5 | 389 | 210 | 0.54 | [7 empty] | 1103 | [9 empty] | 2.7 | 648 | [46 empty] | 3229.8 | 44.3 | 安徽理工大学 | 姜君蓓 | 1103
1607 | 21 | S1-1；掺了外加剂（抗硫酸盐腐蚀外加剂）加了一个新列 | 56.4 | 21.6 | 4.9 | 3.4 | 3.3 |  | 42.5 | 425 | 145 | 0.33 | 0.27 | 2.6 |  |  | 0 |  |  |  | 1227.6 | [8 empty] | 2.86 | 721 |  |  |  |  | 6.6 | 55.9 | 17.3 | 3.8 | 5.9 |  | 0 |  | 41.4 | 25.9 | 8.4 | 4.5 | 2.6 | 0 | [13 empty] | 1.2 | 88.3 | 0.9 | 0.2 | 0.7 |  | 14 | [6 empty] | 1.13 |  | 589.8 | 87 | 华北水利水电大学 | 祝苗苗 | 1227.6
1608 |  | G1-1 | 56.4 | 21.6 | 4.9 | 3.4 | 3.3 |  | 42.5 | 425 | 145 | 0.33 | 0.27 | 1.6 |  |  | 0 |  |  |  | 1253.2 | [8 empty] | 2.86 | 674.8 |  |  |  |  | 6.6 | 55.9 | 17.3 | 3.8 | 5.9 |  | 0 |  | 41.4 | 25.9 | 8.4 | 4.5 | 2.6 | 14 | [13 empty] | 1.2 | 88.3 | 0.9 | 0.2 | 0.7 |  | 0 | [8 empty] | 1756.3 | 62.8 | 华北水利水电大学 | 祝苗苗 | 1253.2
1609 |  | S1G2-1 | 56.4 | 21.6 | 4.9 | 3.4 | 3.3 |  | 42.5 | 385 | 145 | 0.33 | 0.27 | 2.4 |  |  | 0 |  |  |  | 1217.5 | [8 empty] | 2.86 | 715.1 |  |  |  |  | 6.6 | 55.9 | 17.3 | 3.8 | 5.9 |  | 0 |  | 41.4 | 25.9 | 8.4 | 4.5 | 2.6 | 40 | [13 empty] | 1.2 | 88.3 | 0.9 | 0.2 | 0.7 |  | 14 | [6 empty] | 0.96 |  | 499.9 | 82.3 | 华北水利水电大学 | 祝苗苗 | 1217.5
1610 |  | F1S2-2 | 56.4 | 21.6 | 4.9 | 3.4 | 3.3 |  | 42.5 | 425 | 145 | 0.29 | 0.27 | 2.2 |  |  | 0 |  |  |  | 1187 | [8 empty] | 2.86 | 697.1 |  |  |  |  | 6.6 | 55.9 | 17.3 | 3.8 | 5.9 |  | 35 |  | 41.4 | 25.9 | 8.4 | 4.5 | 2.6 | 0 | [13 empty] | 1.2 | 88.3 | 0.9 | 0.2 | 0.7 |  | 40 | [6 empty] | 0.12 |  | 41.8 | 83.7 | 华北水利水电大学 | 祝苗苗 | 1187
1611 |  | F1G2-2 | 56.4 | 21.6 | 4.9 | 3.4 | 3.3 |  | 42.5 | 425 | 145 | 0.29 | 0.27 | 1.8 |  |  | 0 |  |  |  | 1211.8 | [8 empty] | 2.86 | 652.5 |  |  |  |  | 6.6 | 55.9 | 17.3 | 3.8 | 5.9 |  | 35 |  | 41.4 | 25.9 | 8.4 | 4.5 | 2.6 | 40 | [13 empty] | 1.2 | 88.3 | 0.9 | 0.2 | 0.7 |  | 0 | [8 empty] | 1193.3 | 65.4 | 华北水利水电大学 | 祝苗苗 | 1211.8
1612 |  | F1S2G2-2 | 56.4 | 21.6 | 4.9 | 3.4 | 3.3 |  | 42.5 | 385 | 145 | 0.29 | 0.27 | 2.2 |  |  | 0 |  |  |  | 1177 | [8 empty] | 2.86 | 691.2 |  |  |  |  | 6.6 | 55.9 | 17.3 | 3.8 | 5.9 |  | 35 |  | 41.4 | 25.9 | 8.4 | 4.5 | 2.6 | 40 | [13 empty] | 1.2 | 88.3 | 0.9 | 0.2 | 0.7 |  | 40 | [6 empty] | 0.77 |  | 182.4 | 82.4 | 华北水利水电大学 | 祝苗苗 | 1177
1613 |  | F2S3-3 | 56.4 | 21.6 | 4.9 | 3.4 | 3.3 |  | 42.5 | 425 | 145 | 0.25 | 0.27 | 2.2 |  |  | 0 |  |  |  | 1138 | [8 empty] | 2.86 | 668.3 |  |  |  |  | 6.6 | 55.9 | 17.3 | 3.8 | 5.9 |  | 55 |  | 41.4 | 25.9 | 8.4 | 4.5 | 2.6 | 0 | [13 empty] | 1.2 | 88.3 | 0.9 | 0.2 | 0.7 |  | 100 | [6 empty] | 0.15 |  | 48.3 | 102.5 | 华北水利水电大学 | 祝苗苗 | 1138
1614 |  | F2G3-3 | 56.4 | 21.6 | 4.9 | 3.4 | 3.3 |  | 42.5 | 425 | 145 | 0.25 | 0.27 | 1.8 |  |  | 0 |  |  |  | 1161.8 | [8 empty] | 2.86 | 625.6 |  |  |  |  | 6.6 | 55.9 | 17.3 | 3.8 | 5.9 |  | 55 |  | 41.4 | 25.9 | 8.4 | 4.5 | 2.6 | 100 | [13 empty] | 1.2 | 88.3 | 0.9 | 0.2 | 0.7 |  | 0 | [8 empty] | 708.3 | 77 | 华北水利水电大学 | 祝苗苗 | 1161.8
1615 |  | F2S3G2-3 | 56.4 | 21.6 | 4.9 | 3.4 | 3.3 |  | 42.5 | 385 | 145 | 0.25 | 0.27 | 2.4 |  |  | 0 |  |  |  | 1127.9 | [8 empty] | 2.86 | 662.4 |  |  |  |  | 6.6 | 55.9 | 17.3 | 3.8 | 5.9 |  | 55 |  | 41.4 | 25.9 | 8.4 | 4.5 | 2.6 | 40 | [13 empty] | 1.2 | 88.3 | 0.9 | 0.2 | 0.7 |  | 100 | [6 empty] | 0.62 |  | 164.6 | 89.5 | 华北水利水电大学 | 祝苗苗 | 1127.9
1616 |  | F1S2A1-2 | 56.4 | 21.6 | 4.9 | 3.4 | 3.3 |  | 42.5 | 375 | 145 | 0.29 | 0.27 | 3 |  |  | 50 |  |  |  | 1221.5 | [8 empty] | 2.86 | 657.7 |  |  |  |  | 6.6 | 55.9 | 17.3 | 3.8 | 5.9 |  | 35 |  | 41.4 | 25.9 | 8.4 | 4.5 | 2.6 | 0 | [13 empty] | 1.2 | 88.3 | 0.9 | 0.2 | 0.7 |  | 40 | [6 empty] | 0.13 |  | 31.3 | 96.3 | 华北水利水电大学 | 祝苗苗 | 1221.5
1617 |  | F1G2A1-2 | 56.4 | 21.6 | 4.9 | 3.4 | 3.3 |  | 42.5 | 375 | 145 | 0.29 | 0.27 | 2 |  |  | 50 |  |  |  | 1207.4 | [8 empty] | 2.86 | 650.1 |  |  |  |  | 6.6 | 55.9 | 17.3 | 3.8 | 5.9 |  | 35 |  | 41.4 | 25.9 | 8.4 | 4.5 | 2.6 | 40 | [13 empty] | 1.2 | 88.3 | 0.9 | 0.2 | 0.7 |  | 0 | [8 empty] | 221 | 64 | 华北水利水电大学 | 祝苗苗 | 1207.4
1618 |  | F1S2G2A1-2 | 56.4 | 21.6 | 4.9 | 3.4 | 3.3 |  | 42.5 | 335 | 145 | 0.29 | 0.27 | 2.8 |  |  | 50 |  |  |  | 1211.1 | [8 empty] | 2.86 | 652.1 |  |  |  |  | 6.6 | 55.9 | 17.3 | 3.8 | 5.9 |  | 35 |  | 41.4 | 25.9 | 8.4 | 4.5 | 2.6 | 40 | [13 empty] | 1.2 | 88.3 | 0.9 | 0.2 | 0.7 |  | 40 | [6 empty] | 0.12 |  | 27.4 | 102 | 华北水利水电大学 | 祝苗苗 | 1211.1
1619 |  | F1S2A2-2 | 56.4 | 21.6 | 4.9 | 3.4 | 3.3 |  | 42.5 | 365 | 145 | 0.29 | 0.27 | 2.8 |  |  | 60 |  |  |  | 1220.6 | [8 empty] | 2.86 | 657.2 |  |  |  |  | 6.6 | 55.9 | 17.3 | 3.8 | 5.9 |  | 35 |  | 41.4 | 25.9 | 8.4 | 4.5 | 2.6 | 0 | [13 empty] | 1.2 | 88.3 | 0.9 | 0.2 | 0.7 |  | 40 | [6 empty] | 0.1 |  | 27.3 | 98.1 | 华北水利水电大学 | 祝苗苗 | 1220.6
1620 |  | F1G2A2-2 | 56.4 | 21.6 | 4.9 | 3.4 | 3.3 |  | 42.5 | 365 | 145 | 0.29 | 0.27 | 2.2 |  |  | 60 |  |  |  | 1206.5 | [8 empty] | 2.86 | 649.6 |  |  |  |  | 6.6 | 55.9 | 17.3 | 3.8 | 5.9 |  | 35 |  | 41.4 | 25.9 | 8.4 | 4.5 | 2.6 | 40 | [13 empty] | 1.2 | 88.3 | 0.9 | 0.2 | 0.7 |  | 0 | [8 empty] | 184.2 | 75.2 | 华北水利水电大学 | 祝苗苗 | 1206.5
1621 |  | F1S2G2A2-2 | 56.4 | 21.6 | 4.9 | 3.4 | 3.3 |  | 42.5 | 325 | 145 | 0.29 | 0.27 | 2.8 |  |  | 60 |  |  |  | 1210.2 | [8 empty] | 2.86 | 651.6 |  |  |  |  | 6.6 | 55.9 | 17.3 | 3.8 | 5.9 |  | 35 |  | 41.4 | 25.9 | 8.4 | 4.5 | 2.6 | 40 | [13 empty] | 1.2 | 88.3 | 0.9 | 0.2 | 0.7 |  | 40 | [6 empty] | 0.1 |  | 24.9 | 91.3 | 华北水利水电大学 | 祝苗苗 | 1210.2
1623 | 24 | NS0；是氯离子迁移系数而非渗透系数 | 63.41 | 20.08 | 5.09 | 2.06 | 3.81 |  | 42.5 | 360 | 215 | 0.6 | 0.25 | [7 empty] | 1095 | [8 empty] | 2.68 | 730 | [39 empty] | 0.1456 | 0.3261 | 0.2572 | 0.2711 |  | 7.8 |  |  | 38.34 | 广州大学 | 苏鑫 | 1095
1624 |  | NC0 | 63.41 | 20.08 | 5.09 | 2.06 | 3.81 |  | 42.5 | 360 | 215 | 0.6 | 0.25 | [7 empty] | 1095 | [8 empty] | 2.68 | 730 | [44 empty] | 7.85 |  |  | 37.71 | 广州大学 | 苏鑫 | 1095
1625 |  | NSNC0 | 63.41 | 20.08 | 5.09 | 2.06 | 3.81 |  | 42.5 | 360 | 215 | 0.6 | 0.25 | [7 empty] | 1095 | [8 empty] | 2.68 | 730 | [44 empty] | 7.9 |  |  | 35.07 | 广州大学 | 苏鑫 | 1095
1627 | 25 | CC1-0 | 62.73 | 17.8 | 6.38 | 1.94 | 5.83 |  | 42.5 | 400 | 172 | 0.43 | 0.3 | 1.2 | [7 empty] | 859 | [7 empty] | 2.53 | 870 |  |  |  |  | 2.41 | 57.36 | 28.68 | 1.28 | 4.29 |  | 0 | [33 empty] | 0.78 |  |  | 35.4 | 青岛理工大学 | 张天宇 | 859
1628 |  | CC1-15 | 62.73 | 17.8 | 6.38 | 1.94 | 5.83 |  | 42.5 | 340 | 172 | 0.43 | 0.3 | 1.2 | [7 empty] | 859 | [7 empty] | 2.53 | 870 |  |  |  |  | 2.41 | 57.36 | 28.68 | 1.28 | 4.29 |  | 60 | [33 empty] | 0.73 |  |  | 38.6 | 青岛理工大学 | 张天宇 | 859
1629 |  | CC1-30 | 62.73 | 17.8 | 6.38 | 1.94 | 5.83 |  | 42.5 | 280 | 172 | 0.43 | 0.3 | 1.2 | [7 empty] | 859 | [7 empty] | 2.53 | 870 |  |  |  |  | 2.41 | 57.36 | 28.68 | 1.28 | 4.29 |  | 120 | [33 empty] | 0.7 |  |  | 40.3 | 青岛理工大学 | 张天宇 | 859
1630 |  | CC1-45 | 62.73 | 17.8 | 6.38 | 1.94 | 5.83 |  | 42.5 | 220 | 172 | 0.43 | 0.3 | 1.2 | [7 empty] | 859 | [7 empty] | 2.53 | 870 |  |  |  |  | 2.41 | 57.36 | 28.68 | 1.28 | 4.29 |  | 180 | [33 empty] | 0.83 |  |  | 28.5 | 青岛理工大学 | 张天宇 | 859
1631 |  | CC2-0 | 62.73 | 17.8 | 6.38 | 1.94 | 5.83 |  | 42.5 | 440 | 163 | 0.37 | 0.3 | 1.2 | [7 empty] | 861 | [7 empty] | 2.53 | 843 |  |  |  |  | 2.41 | 57.36 | 28.68 | 1.28 | 4.29 |  | 0 | [33 empty] | 0.73 |  |  | 40.7 | 青岛理工大学 | 张天宇 | 861
1632 |  | CC2-15 | 62.73 | 17.8 | 6.38 | 1.94 | 5.83 |  | 42.5 | 374 | 163 | 0.37 | 0.3 | 1.2 | [7 empty] | 861 | [7 empty] | 2.53 | 843 |  |  |  |  | 2.41 | 57.36 | 28.68 | 1.28 | 4.29 |  | 66 | [33 empty] | 0.7 |  |  | 42.1 | 青岛理工大学 | 张天宇 | 861
1633 |  | CC2-30 | 62.73 | 17.8 | 6.38 | 1.94 | 5.83 |  | 42.5 | 308 | 163 | 0.37 | 0.3 | 1.2 | [7 empty] | 861 | [7 empty] | 2.53 | 843 |  |  |  |  | 2.41 | 57.36 | 28.68 | 1.28 | 4.29 |  | 132 | [33 empty] | 0.62 |  |  | 44.3 | 青岛理工大学 | 张天宇 | 861
1634 |  | CC2-45 | 62.73 | 17.8 | 6.38 | 1.94 | 5.83 |  | 42.5 | 242 | 163 | 0.37 | 0.3 | 1.2 | [7 empty] | 861 | [7 empty] | 2.53 | 843 |  |  |  |  | 2.41 | 57.36 | 28.68 | 1.28 | 4.29 |  | 198 | [33 empty] | 0.83 |  |  | 34.5 | 青岛理工大学 | 张天宇 | 861
1635 |  | CC3-0 | 62.73 | 17.8 | 6.38 | 1.94 | 5.83 |  | 42.5 | 460 | 157 | 0.34 | 0.3 | 1.2 | [7 empty] | 852 | [7 empty] | 2.53 | 840 |  |  |  |  | 2.41 | 57.36 | 28.68 | 1.28 | 4.29 |  | 0 | [33 empty] | 0.7 |  |  | 45.2 | 青岛理工大学 | 张天宇 | 852
1636 |  | CC3-15 | 62.73 | 17.8 | 6.38 | 1.94 | 5.83 |  | 42.5 | 391 | 157 | 0.34 | 0.3 | 1.2 | [7 empty] | 852 | [7 empty] | 2.53 | 840 |  |  |  |  | 2.41 | 57.36 | 28.68 | 1.28 | 4.29 |  | 69 | [33 empty] | 0.65 |  |  | 49.7 | 青岛理工大学 | 张天宇 | 852
1637 |  | CC3-30 | 62.73 | 17.8 | 6.38 | 1.94 | 5.83 |  | 42.5 | 322 | 157 | 0.34 | 0.3 | 1.2 | [7 empty] | 852 | [7 empty] | 2.53 | 840 |  |  |  |  | 2.41 | 57.36 | 28.68 | 1.28 | 4.29 |  | 138 | [33 empty] | 0.59 |  |  | 52.3 | 青岛理工大学 | 张天宇 | 852
1638 |  | CC3-45 | 62.73 | 17.8 | 6.38 | 1.94 | 5.83 |  | 42.5 | 253 | 157 | 0.34 | 0.3 | 1.2 | [7 empty] | 852 | [7 empty] | 2.53 | 840 |  |  |  |  | 2.41 | 57.36 | 28.68 | 1.28 | 4.29 |  | 207 | [33 empty] | 0.77 |  |  | 39.3 | 青岛理工大学 | 张天宇 | 852
1647 | 30 | POP-T；电通量为28d电通量估读值；28d抗压强度为估读值；孔径分布如下图 | 49.8 | 27.5 | 8.59 | 4.67 | 2.16 |  |  | 470 | 165 | 0.35 | 0.3 | 0.1 | [6 empty] | 1075 | [9 empty] | 700 | [46 empty] | 1380 | 52 | 佛山科学技术学院 | 许亮 | 1075
1649 | 200 | J1 原状焦灰/预消解焦灰 | 61.71 | 20.07 | 5.09 | 1.58 | 2.93 |  | 42.5 | 350 | 132.37 | 0.378 |  | 1.5 | [7 empty] | 1125 | [7 empty] | 2.4 | 750 |  |  |  |  | 7.01 | 45.19 | 17.82 | 1.12 | 8.18 |  | 0 |  | 39.02 | 36.87 | 12.51 | 9.23 | 1.48 | 0 | [26 empty] | 9.71 |  |  | 37.22 | 青岛理工大学 | 于春志 | 1125
1650 |  | J2 | 61.71 | 20.07 | 5.09 | 1.58 | 2.93 |  | 42.5 | 390 | 138.67 | 0.355 |  | 1.5 | [7 empty] | 1101 | [7 empty] | 2.4 | 734 |  |  |  |  | 7.01 | 45.19 | 17.82 | 1.12 | 8.18 |  | 0 |  | 39.02 | 36.87 | 12.51 | 9.23 | 1.48 | 0 | [26 empty] | 9.29 |  |  | 41.88 |  |  | 1101
1651 |  | J3 | 61.71 | 20.07 | 5.09 | 1.58 | 2.93 |  | 42.5 | 430 | 141 | 0.33 |  | 1.5 | [7 empty] | 1077 | [7 empty] | 2.4 | 718 |  |  |  |  | 7.01 | 45.19 | 17.82 | 1.12 | 8.18 |  | 0 |  | 39.02 | 36.87 | 12.51 | 9.23 | 1.48 | 0 | [26 empty] | 8.1 |  |  | 45.44 |  |  | 1077
1652 |  | J4 | 61.71 | 20.07 | 5.09 | 1.58 | 2.93 |  | 42.5 | 470 | 149.33 | 0.318 |  | 1.5 | [7 empty] | 1053 | [7 empty] | 2.4 | 702 |  |  |  |  | 7.01 | 45.19 | 17.82 | 1.12 | 8.18 |  | 0 |  | 39.02 | 36.87 | 12.51 | 9.23 | 1.48 | 0 | [26 empty] | 6.01 |  |  | 50.54 |  |  | 1053
1653 |  | K1 | 61.71 | 20.07 | 5.09 | 1.58 | 2.93 |  | 42.5 | 175 | 143.84 | 0.822 |  | 1.5 | [7 empty] | 1125 | [7 empty] | 2.4 | 750 |  |  |  |  | 7.01 | 45.19 | 17.82 | 1.12 | 8.18 |  | 0 |  | 39.02 | 36.87 | 12.51 | 9.23 | 1.48 | 175 | [26 empty] | 3.84 |  |  | 33.78 |  |  | 1125
1654 |  | K2 | 61.71 | 20.07 | 5.09 | 1.58 | 2.93 |  | 42.5 | 195 | 141.53 | 0.726 |  | 1.5 | [7 empty] | 1101 | [7 empty] | 2.4 | 734 |  |  |  |  | 7.01 | 45.19 | 17.82 | 1.12 | 8.18 |  | 0 |  | 39.02 | 36.87 | 12.51 | 9.23 | 1.48 | 195 | [26 empty] | 3.65 |  |  | 37.45 |  |  | 1101
1655 |  | K3 | 61.71 | 20.07 | 5.09 | 1.58 | 2.93 |  | 42.5 | 215 | 142.69 | 0.664 |  | 1.5 | [7 empty] | 1077 | [7 empty] | 2.4 | 718 |  |  |  |  | 7.01 | 45.19 | 17.82 | 1.12 | 8.18 |  | 0 |  | 39.02 | 36.87 | 12.51 | 9.23 | 1.48 | 215 | [26 empty] | 3.52 |  |  | 40.42 |  |  | 1077
1656 |  | K4 | 61.71 | 20.07 | 5.09 | 1.58 | 2.93 |  | 42.5 | 235 | 151.15 | 0.643 |  | 1.5 | [7 empty] | 1053 | [7 empty] | 2.4 | 702 |  |  |  |  | 7.01 | 45.19 | 17.82 | 1.12 | 8.18 |  | 0 |  | 39.02 | 36.87 | 12.51 | 9.23 | 1.48 | 235 | [26 empty] | 3.32 |  |  | 42.65 |  |  | 1053
1657 |  | F1 | 61.71 | 20.07 | 5.09 | 1.58 | 2.93 |  | 42.5 | 175 | 140.52 | 0.803 |  | 1.5 | [7 empty] | 1125 | [7 empty] | 2.4 | 750 |  |  |  |  | 7.01 | 45.19 | 17.82 | 1.12 | 8.18 |  | 175 |  | 39.02 | 36.87 | 12.51 | 9.23 | 1.48 | 0 | [26 empty] | 6.16 |  |  | 28.52 |  |  | 1125
1658 |  | F2 | 61.71 | 20.07 | 5.09 | 1.58 | 2.93 |  | 42.5 | 195 | 141.53 | 0.726 |  | 1.5 | [7 empty] | 1101 | [7 empty] | 2.4 | 734 |  |  |  |  | 7.01 | 45.19 | 17.82 | 1.12 | 8.18 |  | 195 |  | 39.02 | 36.87 | 12.51 | 9.23 | 1.48 | 0 | [26 empty] | 5.77 |  |  | 33.35 |  |  | 1101
1659 |  | F3 | 61.71 | 20.07 | 5.09 | 1.58 | 2.93 |  | 42.5 | 215 | 142.69 | 0.664 |  | 1.5 | [7 empty] | 1077 | [7 empty] | 2.4 | 718 |  |  |  |  | 7.01 | 45.19 | 17.82 | 1.12 | 8.18 |  | 215 |  | 39.02 | 36.87 | 12.51 | 9.23 | 1.48 | 0 | [26 empty] | 5.28 |  |  | 36.52 |  |  | 1077
1660 |  | F4 | 61.71 | 20.07 | 5.09 | 1.58 | 2.93 |  | 42.5 | 235 | 145.26 | 0.618 |  | 1.5 | [7 empty] | 1053 | [7 empty] | 2.4 | 702 |  |  |  |  | 7.01 | 45.19 | 17.82 | 1.12 | 8.18 |  | 235 |  | 39.02 | 36.87 | 12.51 | 9.23 | 1.48 | 0 | [26 empty] | 5.3 |  |  | 39.82 |  |  | 1053
1721 | 204 | NC1-1 | 56.64 | 21.47 | 5.8 | 3.24 | 4.04 |  | 32.5 | 372 | 175 | 0.47 | [9 empty] | 1204 | [7 empty] | 2.5 | 649 | [37 empty] | 25 | [8 empty] | 965.81 | 27 | 华东交通大学 |  | 1204
1723 | 205 | C30 | 63.9 | 21.57 | 4.45 | 1.88 | 2.76 |  | 42.5 | 320 | 162 | 0.50625 | 0.25 | 0.5 | [6 empty] | 1075 | [8 empty] | 2.3 | 810 | [44 empty] | 2.9 |  | 1225 | 38.5 | 中国建筑材料科学研究总院 |  | 1075
1852 | 226 | control | 62.08 | 22.52 | 5.8 | 1.55 | 3.52 |  |  | 560 | 168 | 0.3 |  | 1.610714 | [10 empty] | 695 |  |  |  |  | 2.44 | 725 | [46 empty] | 528.67 | 86.81 | Pozzolanic reactivity of silica fume and ground rice husk ash as reactive silica in a cementitious system: A comparative study | Xu, Weiting(1); Lo, Tommy Yiu(2); Wang, Weilun(1); Ouyang, Dong(3); Wang, Penggang(4); Xing, Feng(1) | 695
1853 |  | SF5%C | 62.08 | 22.52 | 5.8 | 1.55 | 3.52 |  |  | 532 | 168 | 0.3157895 |  | 1.695489 | [10 empty] | 695 |  |  |  |  | 2.44 | 725 | [31 empty] | 0.12 | 94 | 0.21 | 0.33 | 0.09 | 21.08 | 28 | [8 empty] | 493.28 | 91.33 |  |  | 695
1854 |  | SF10%C | 62.08 | 22.52 | 5.8 | 1.55 | 3.52 |  |  | 504 | 168 | 0.3333333 |  | 1.695489 | [10 empty] | 695 |  |  |  |  | 2.44 | 725 | [31 empty] | 0.12 | 94 | 0.21 | 0.33 | 0.09 | 21.08 | 56 | [8 empty] | 212.44 | 105.82 |  |  | 695
1855 |  | SF15%C | 62.08 | 22.52 | 5.8 | 1.55 | 3.52 |  |  | 476 | 168 | 0.3529412 |  | 1.695489 | [10 empty] | 695 |  |  |  |  | 2.44 | 725 | [31 empty] | 0.12 | 94 | 0.21 | 0.33 | 0.09 | 21.08 | 84 | [8 empty] | 198.36 | 101.62 |  |  | 695
1856 |  | SF20%C | 62.08 | 22.52 | 5.8 | 1.55 | 3.52 |  |  | 448 | 168 | 0.375 |  | 1.695489 | [10 empty] | 695 |  |  |  |  | 2.44 | 725 | [31 empty] | 0.12 | 94 | 0.21 | 0.33 | 0.09 | 21.08 | 112 | [8 empty] | 188.63 | 101.48 |  |  | 695
1857 |  | SF25%C | 62.08 | 22.52 | 5.8 | 1.55 | 3.52 |  |  | 420 | 168 | 0.4 |  | 1.695489 | [10 empty] | 695 |  |  |  |  | 2.44 | 725 | [31 empty] | 0.12 | 94 | 0.21 | 0.33 | 0.09 | 21.08 | 140 | [8 empty] | 273.28 | 100.25 |  |  | 695
1858 |  | SF30%C | 62.08 | 22.52 | 5.8 | 1.55 | 3.52 |  |  | 392 | 168 | 0.4285714 |  | 1.695489 | [10 empty] | 695 |  |  |  |  | 2.44 | 725 | [31 empty] | 0.12 | 94 | 0.21 | 0.33 | 0.09 | 21.08 | 168 | [8 empty] | 292.6 | 95.88 |  |  | 695
1859 | 228 | R | 63.68 | 17.67 | 4.72 | 1.2 | 2.26 |  |  | 400 | 159.4 | 0.3985 | [8 empty] | 613.5 | [9 empty] | 1195.8 | [44 empty] | 11.2 |  |  | 49.2 | Lechugilla natural fiber as internal curing agent in self compacting concrete (SCC): Mechanical properties, shrinkage and durability | Dávila-Pompermayer, R.(1); Lopez-Yepez, L.G.(1); Valdez-Tamez, P.(1); Juárez, C.A.(1); Durán-Herrera, A.(1) | 613.5
1860 |  | FA | 63.68 | 17.67 | 4.72 | 1.2 | 2.26 |  |  | 280 | 159.4 | 0.5692857 | [8 empty] | 594.2 | [9 empty] | 1158.1 |  |  |  |  | 1.76 | 67.48 | 23.94 | 1.16 | 4.63 | 120 | [34 empty] | 7.5 |  |  | 39.5 |  |  | 594.2
1861 |  | MS | 63.68 | 17.67 | 4.72 | 1.2 | 2.26 |  |  | 380 | 159.4 | 0.4194737 | [8 empty] | 611.3 | [9 empty] | 1191.5 | [31 empty] | 0.41 | 94.93 | 0.76 | 0.36 | 0.05 | 0.929 | 20 | [6 empty] | 7.9 |  |  | 50.2 |  |  | 611.3
1900 | 216 | L1 | 59.7 | 24.6 | 7.3 | 3.8 | 4 |  | 42.5 | 327 | 170 | 0.5198777 | 0.3 | 0.5 | [6 empty] | 1054 | [9 empty] | 740 |  |  |  |  | 3.6 | 52.1 | 26.5 | 1.2 | 9.6 |  | 113 | [20 empty] | 0.3 | 90.6 | 0.6 | 0.6 |  | 17.8 | 14 | [6 empty] | 0.864 |  | 1232 | 43.8 | 中南大学 | 钱智铭 | 1054
1901 |  | S1 | 59.7 | 24.6 | 7.3 | 3.8 | 4 |  | 42.5 | 386 | 200 | 0.5181347 | 0.3 | 0.8 | [6 empty] | 795 | [9 empty] | 795 |  |  |  |  | 3.6 | 52.1 | 26.5 | 1.2 | 9.6 |  | 134 | [20 empty] | 0.3 | 90.6 | 0.6 | 0.6 |  | 17.8 | 16 | [6 empty] | 9.01 |  | 1308 | 44.8 |  |  | 795
1949 | 221 | O | 62.03 | 21.89 | 4.18 | 2.57 | 3.45 |  | 42.5 | 360 | 245 | 0.6805556 | 0.3 | 0 |  |  |  | 412.6 |  |  |  |  | 618.9 | [6 empty] | 2.7 | 810.5 | [46 empty] | 4138 | 31.1 | 北京交通大学 | 李磊 | 1031.5
1950 |  | B | 62.03 | 21.89 | 4.18 | 2.57 | 3.45 |  | 42.5 | 360 | 245 | 0.6805556 | 0.3 | 0 |  |  |  | 412.6 |  |  |  |  | 618.9 | [6 empty] | 2.7 | 810.5 | [46 empty] | 4570 | 26.4 |  |  | 1031.5
1951 |  | H | 62.03 | 21.89 | 4.18 | 2.57 | 3.45 |  | 42.5 | 360 | 170 | 0.4722222 | 0.3 | 1.1 |  |  |  | 412.6 |  |  |  |  | 618.9 | [6 empty] | 2.7 | 810.5 | [46 empty] | 3513 | 41 |  |  | 1031.5
1952 |  | HB | 62.03 | 21.89 | 4.18 | 2.57 | 3.45 |  | 42.5 | 360 | 170 | 0.4722222 | 0.3 | 1.1 |  |  |  | 412.6 |  |  |  |  | 618.9 | [6 empty] | 2.7 | 810.5 | [46 empty] | 2470 | 46.8 |  |  | 1031.5
1964 | 224 | A0 | 61.39 | 23.62 | 4.86 | 1.68 | 3.33 |  | 42.5 | 315 | 170 | 0.5396825 |  | 1.4 | [6 empty] | 1003 | [8 empty] | 2.23 | 756.65 |  |  |  |  | 6.28 | 48.33 | 34.79 | 1.08 | 5.96 | 135 | [34 empty] | 0.8207 |  | 1305.45 | 50.22 | 福州大学 | 戴明辉 | 1003
1999 | 229 | REF(未掺） | 68.3 | 19.37 | 3.92 | 1.61 | 3.69 |  | 42.5 | 250 | 205.6 | 0.8224 | 0.291 | 0.5 | [7 empty] | 986 | [7 empty] | 3 | 714 |  |  |  |  | 2.39 | 54.38 | 30.18 | 0.37 | 4.92 |  | 250 | [36 empty] | 35 | 武汉理工大学 | 马军涛 | 986
2001 |  | M0 | 68.3 | 19.37 | 3.92 | 1.61 | 3.69 |  | 42.5 | 450 | 135 | 0.3 | 0.291 | 0.8 | [7 empty] | 1105 | [7 empty] | 3 | 715 |  |  |  |  | 2.39 | 54.38 | 30.18 | 0.37 | 4.92 |  | 250 | [33 empty] | 0.93 |  | 800 | 64 |  |  | 1105
2039 | 238 | Control | 63.22 | 22.57 | 4.12 | 2.7 | 3.51 |  |  | 420 | 159.6 | 0.38 |  | 0.44 | [10 empty] | 876 | [5 empty] | 876 | [46 empty] | 5500 | 64 | Mechanical and durability properties of ternary concretes containing silica fume and low reactivity blast furnace slag | Bagheri, Ali Reza(1); Zanganeh, Hamed(1); Moalemi, Mohamad Mehdi(1) | 876
2040 |  | SF2.5 | 63.22 | 22.57 | 4.12 | 2.7 | 3.51 |  |  | 409.5 | 159.6 | 0.3897436 |  | 0.48 | [10 empty] | 874 | [5 empty] | 874 | [31 empty] | 0.49 | 94.3 | 1.1 | 0.87 | 0.7 | 19.2 | 10.5 | [8 empty] | 3200 | 72 |  |  | 874
2041 |  | SF5 | 63.22 | 22.57 | 4.12 | 2.7 | 3.51 |  |  | 399 | 159.6 | 0.4 |  | 0.51 | [10 empty] | 872 | [5 empty] | 872 | [31 empty] | 0.49 | 94.3 | 1.1 | 0.87 | 0.7 | 19.2 | 21 | [8 empty] | 2100 | 77 |  |  | 872
2042 |  | SF7.5 | 63.22 | 22.57 | 4.12 | 2.7 | 3.51 |  |  | 388.5 | 159.6 | 0.4108108 |  | 0.54 | [10 empty] | 870 | [5 empty] | 870 | [31 empty] | 0.49 | 94.3 | 1.1 | 0.87 | 0.7 | 19.2 | 31.5 | [8 empty] | 1500 | 78 |  |  | 870
2043 |  | SF10 | 63.22 | 22.57 | 4.12 | 2.7 | 3.51 |  |  | 378 | 159.6 | 0.4222222 |  | 0.56 | [10 empty] | 869 | [5 empty] | 869 | [31 empty] | 0.49 | 94.3 | 1.1 | 0.87 | 0.7 | 19.2 | 42 | [8 empty] | 1100 | 80 |  |  | 869
2044 |  | SL15 | 63.22 | 22.57 | 4.12 | 2.7 | 3.51 |  |  | 357 | 159.6 | 0.4470588 |  | 0.4 | [10 empty] | 873 | [5 empty] | 873 | [12 empty] | 38.1 | 36 | 13 | 6.6 | 0.6 | 63 | [28 empty] | 6100 | 61 |  |  | 873
2045 |  | SL30 | 63.22 | 22.57 | 4.12 | 2.7 | 3.51 |  |  | 294 | 159.6 | 0.5428571 |  | 0.37 | [10 empty] | 870 | [5 empty] | 870 | [12 empty] | 38.1 | 36 | 13 | 6.6 | 0.6 | 126 | [28 empty] | 5900 | 54 |  |  | 870
2046 |  | SL50 | 63.22 | 22.57 | 4.12 | 2.7 | 3.51 |  |  | 210 | 159.6 | 0.76 |  | 0.33 | [10 empty] | 866 | [5 empty] | 866 | [12 empty] | 38.1 | 36 | 13 | 6.6 | 0.6 | 210 | [28 empty] | 5100 | 39 |  |  | 866
2047 |  | SL15SF2.5 | 63.22 | 22.57 | 4.12 | 2.7 | 3.51 |  |  | 346.5 | 159.6 | 0.4606061 |  | 0.42 | [10 empty] | 872 | [5 empty] | 872 | [12 empty] | 38.1 | 36 | 13 | 6.6 | 0.6 | 63 | [13 empty] | 0.49 | 94.3 | 1.1 | 0.87 | 0.7 | 19.2 | 10.5 | [8 empty] | 4600 | 63 |  |  | 872
2048 |  | SL15SF5 | 63.22 | 22.57 | 4.12 | 2.7 | 3.51 |  |  | 336 | 159.6 | 0.475 |  | 0.44 | [10 empty] | 870 | [5 empty] | 870 | [12 empty] | 38.1 | 36 | 13 | 6.6 | 0.6 | 63 | [13 empty] | 0.49 | 94.3 | 1.1 | 0.87 | 0.7 | 19.2 | 21 | [8 empty] | 5050 | 66 |  |  | 870
2049 |  | SL15SF7.5 | 63.22 | 22.57 | 4.12 | 2.7 | 3.51 |  |  | 325.5 | 159.6 | 0.4903226 |  | 0.46 | [10 empty] | 867 | [5 empty] | 867 | [12 empty] | 38.1 | 36 | 13 | 6.6 | 0.6 | 63 | [13 empty] | 0.49 | 94.3 | 1.1 | 0.87 | 0.7 | 19.2 | 31.5 | [8 empty] | 2200 | 67 |  |  | 867
2050 |  | SL30SF2.5 | 63.22 | 22.57 | 4.12 | 2.7 | 3.51 |  |  | 283.5 | 159.6 | 0.562963 |  | 0.38 | [10 empty] | 869 | [5 empty] | 869 | [12 empty] | 38.1 | 36 | 13 | 6.6 | 0.6 | 126 | [13 empty] | 0.49 | 94.3 | 1.1 | 0.87 | 0.7 | 19.2 | 10.5 | [8 empty] | 3900 | 56 |  |  | 869
2051 |  | SL30SF5 | 63.22 | 22.57 | 4.12 | 2.7 | 3.51 |  |  | 273 | 159.6 | 0.5846154 |  | 0.4 | [10 empty] | 867 | [5 empty] | 867 | [12 empty] | 38.1 | 36 | 13 | 6.6 | 0.6 | 126 | [13 empty] | 0.49 | 94.3 | 1.1 | 0.87 | 0.7 | 19.2 | 21 | [8 empty] | 3600 | 52 |  |  | 867
2052 |  | SL30SF7.5 | 63.22 | 22.57 | 4.12 | 2.7 | 3.51 |  |  | 262.5 | 159.6 | 0.608 |  | 0.42 | [10 empty] | 865 | [5 empty] | 865 | [12 empty] | 38.1 | 36 | 13 | 6.6 | 0.6 | 126 | [13 empty] | 0.49 | 94.3 | 1.1 | 0.87 | 0.7 | 19.2 | 31.5 | [8 empty] | 2100 | 57 |  |  | 865
2053 |  | SL50SF2.5 | 63.22 | 22.57 | 4.12 | 2.7 | 3.51 |  |  | 199.5 | 159.6 | 0.8 |  | 0.34 | [10 empty] | 865 | [5 empty] | 865 | [12 empty] | 38.1 | 36 | 13 | 6.6 | 0.6 | 210 | [13 empty] | 0.49 | 94.3 | 1.1 | 0.87 | 0.7 | 19.2 | 10.5 | [8 empty] | 3300 | 37 |  |  | 865
2054 |  | SL50SF5 | 63.22 | 22.57 | 4.12 | 2.7 | 3.51 |  |  | 189 | 159.6 | 0.8444444 |  | 0.36 | [10 empty] | 863 | [5 empty] | 863 | [12 empty] | 38.1 | 36 | 13 | 6.6 | 0.6 | 210 | [13 empty] | 0.49 | 94.3 | 1.1 | 0.87 | 0.7 | 19.2 | 21 | [8 empty] | 2200 | 40 |  |  | 863
2055 |  | SL50SF7.5 | 63.22 | 22.57 | 4.12 | 2.7 | 3.51 |  |  | 178.5 | 159.6 | 0.8941176 |  | 0.38 | [10 empty] | 861 | [5 empty] | 861 | [12 empty] | 38.1 | 36 | 13 | 6.6 | 0.6 | 210 | [13 empty] | 0.49 | 94.3 | 1.1 | 0.87 | 0.7 | 19.2 | 31.5 | [8 empty] | 1950 | 39 |  |  | 861
2056 | 240 | CC0 | 62.48 | 21.18 | 4.73 | 2.53 | 3.41 |  | 42.5 | 400 | 140 | 0.35 | [8 empty] | 956 | [9 empty] | 667 | [46 empty] | 3500 | 70 | The role of fly ash microsphere in the microstructure and macroscopic properties of high-strength concrete | Wang, Qiang(1); Wang, Dengquan(1); Chen, Honghui(1) | 956
2057 |  | CF1 | 62.48 | 21.18 | 4.73 | 2.53 | 3.41 |  | 42.5 | 368 | 140 | 0.3804348 | [8 empty] | 956 | [9 empty] | 667 |  |  |  |  | 10.19 | 59.21 | 12.95 | 1.03 | 9.64 | 32 | [36 empty] | 3400 | 75 |  |  | 956
2058 |  | CF2 | 62.48 | 21.18 | 4.73 | 2.53 | 3.41 |  | 42.5 | 340 | 140 | 0.4117647 | [8 empty] | 956 | [9 empty] | 667 |  |  |  |  | 10.19 | 59.21 | 12.95 | 1.03 | 9.64 | 60 | [36 empty] | 2800 | 78 |  |  | 956
2059 |  | CS1 | 62.48 | 21.18 | 4.73 | 2.53 | 3.41 |  | 42.5 | 368 | 140 | 0.3804348 | [8 empty] | 956 | [9 empty] | 667 | [31 empty] | 0 | 92.3 | 0 | 0 | 0 |  | 32 | [8 empty] | 1900 | 77 |  |  | 956
2060 |  | CS2 | 62.48 | 21.18 | 4.73 | 2.53 | 3.41 |  | 42.5 | 340 | 140 | 0.4117647 | [8 empty] | 956 | [9 empty] | 667 | [31 empty] | 0 | 92.3 | 0 | 0 | 0 |  | 60 | [8 empty] | 1100 | 79 |  |  | 956
2061 |  | CC00 | 62.48 | 21.18 | 4.73 | 2.53 | 3.41 |  | 42.5 | 400 | 100 | 0.25 | [8 empty] | 956 | [9 empty] | 667 | [46 empty] | 2600 | 86 |  |  | 956
2062 |  | CF11 | 62.48 | 21.18 | 4.73 | 2.53 | 3.41 |  | 42.5 | 368 | 100 | 0.2717391 | [8 empty] | 956 | [9 empty] | 667 |  |  |  |  | 10.19 | 59.21 | 12.95 | 1.03 | 9.64 | 32 | [36 empty] | 300 | 98 |  |  | 956
2063 |  | CF22 | 62.48 | 21.18 | 4.73 | 2.53 | 3.41 |  | 42.5 | 340 | 100 | 0.2941176 | [8 empty] | 956 | [9 empty] | 667 |  |  |  |  | 10.19 | 59.21 | 12.95 | 1.03 | 9.64 | 60 | [36 empty] | 1900 | 100 |  |  | 956
2064 |  | CS11 | 62.48 | 21.18 | 4.73 | 2.53 | 3.41 |  | 42.5 | 368 | 100 | 0.2717391 | [8 empty] | 956 | [9 empty] | 667 | [31 empty] | 0 | 92.3 | 0 | 0 | 0 |  | 32 | [8 empty] | 1200 | 99 |  |  | 956
2065 |  | CS22 | 62.48 | 21.18 | 4.73 | 2.53 | 3.41 |  | 42.5 | 340 | 100 | 0.2941176 | [8 empty] | 956 | [9 empty] | 667 | [31 empty] | 0 | 92.3 | 0 | 0 | 0 |  | 60 | [8 empty] | 800 | 87 |  |  | 956
2066 | 244 | GU | 62.78 | 19.25 | 5.33 | 2.36 | 2.41 |  |  | 427.5 | 150.3 | 0.3515789 |  | 6.10369 | [10 empty] | 950 |  |  |  |  | 2.72 | 842.5 | [31 empty] | 0.8 | 92.1 | 0.3 | 0.7 | 0.6 |  | 22.5 | [8 empty] | 6200 | 72 | Effect of cement type and limestone particle size on the durability of steam cured self-consolidating concrete | Panesar, D.K.(1); Aqel, M.(2); Rhead, D.(3); Schell, H.(3) | 950
2067 |  | HE | 61.6 | 19.1 | 5.18 | 2.35 | 2.35 |  |  | 427.5 | 150.3 | 0.3515789 |  | 6.781878 | [10 empty] | 950 |  |  |  |  | 2.72 | 842.5 | [31 empty] | 0.8 | 92.1 | 0.3 | 0.7 | 0.6 |  | 22.5 | [8 empty] | 4800 | 71 |  |  | 950
2068 | 246 | Control | 62.21 | 21.46 | 4.6 | 3.57 | 3.39 |  |  | 395 | 177.75 | 0.45 |  | 0.2987342 | [6 empty] | 803.5 | [9 empty] | 919.7 | [46 empty] | 5800 | 48 | Chloride penetration and electrical resistivity of concretes containing nanosilica hydrosols with different specific surface areas | Madani, Hesam(1); Bagheri, Alireza(2); Parhizkar, Tayebeh(3); Raisghasemi, Amirmaziar(3) | 803.5
2069 |  | SF3% | 62.21 | 21.46 | 4.6 | 3.57 | 3.39 |  |  | 383.1 | 177.75 | 0.4639781 |  | 0.3072917 | [6 empty] | 801.5 | [9 empty] | 917.5 | [31 empty] | 1.6 | 92.3 | 1.3 | 0.9 | 1 | 21 | 11.85 | [8 empty] | 2600 | 54.5 |  |  | 801.5
2070 |  | SF5% | 62.21 | 21.46 | 4.6 | 3.57 | 3.39 |  |  | 375.2 | 177.75 | 0.4737473 |  | 0.3350173 | [6 empty] | 800.2 | [9 empty] | 916 | [31 empty] | 1.6 | 92.3 | 1.3 | 0.9 | 1 | 21 | 19.8 | [8 empty] | 2100 | 56.5 |  |  | 800.2
2071 |  | SF7.5% | 62.21 | 21.46 | 4.6 | 3.57 | 3.39 |  |  | 365.4 | 177.75 | 0.4864532 |  | 0.3767404 | [6 empty] | 798.5 | [9 empty] | 914 | [31 empty] | 1.6 | 92.3 | 1.3 | 0.9 | 1 | 21 | 29.6 | [8 empty] | 1600 | 57.5 |  |  | 798.5
2091 | 234 | CC1 | 61.13 | 21.45 | 5.24 | 2.08 | 2.89 |  | 42.5 | 452 | 190 | 0.420354 | 0.25 | 0.7 | [7 empty] | 1060 | [7 empty] | 2.7 | 678 |  |  |  | 0.39 | [40 empty] | 6.84 |  |  | 49.3 | 大连理工大学 | 涂妮 | 1060
2111 | 236 | M0 | 58.99 | 20.02 | 6.19 | 2.53 | 2.65 |  | 42.5 | 330 | 163 | 0.4939394 | 0.22 | 2 | [6 empty] | 1064 | [8 empty] | 3 | 738 |  |  |  |  | 3.41 | 40.08 | 25.31 | 0.49 | 15.35 |  | 50 |  | 37.59 | 30.97 | 11.4 | 7.6 | 1.79 | 20 | [28 empty] | 2635 | 49 | 重庆大学 | 唐静 | 1064
2112 |  | M1 | 58.99 | 20.02 | 6.19 | 2.53 | 2.65 |  | 42.5 | 330 | 163 | 0.4939394 | 0.22 | 2 | [6 empty] | 1064 | [10 empty] | 3.4 | 0.15 | 738 |  | 3.41 | 40.08 | 25.31 | 0.49 | 15.35 |  | 50 |  | 37.59 | 30.97 | 11.4 | 7.6 | 1.79 | 20 | [28 empty] | 2315 | 47 |  |  | 1064
2113 |  | A0 | 58.99 | 20.02 | 6.19 | 2.53 | 2.65 |  | 42.5 | 280 | 165 | 0.5892857 | 0.22 | 1.2 | [6 empty] | 1108 | [8 empty] | 3 | 768 |  |  |  |  | 3.41 | 40.08 | 25.31 | 0.49 | 15.35 |  | 40 |  | 37.59 | 30.97 | 11.4 | 7.6 | 1.79 | 20 | [28 empty] | 2996 | 39 |  |  | 1108
2114 |  | A1 | 58.99 | 20.02 | 6.19 | 2.53 | 2.65 |  | 42.5 | 280 | 165 | 0.5892857 | 0.22 | 1.2 | [6 empty] | 1108 | [10 empty] | 3.4 | 0.15 | 768 |  | 3.41 | 40.08 | 25.31 | 0.49 | 15.35 |  | 40 |  | 37.59 | 30.97 | 11.4 | 7.6 | 1.79 | 20 | [28 empty] | 3052 | 36 |  |  | 1108
2115 |  | A2 | 58.99 | 20.02 | 6.19 | 2.53 | 2.65 |  | 42.5 | 280 | 165 | 0.5892857 | 0.22 | 1.2 | [6 empty] | 1108 | [10 empty] | 3.4 | 0.15 | 768 |  | 3.41 | 40.08 | 25.31 | 0.49 | 15.35 |  | 40 |  | 37.59 | 30.97 | 11.4 | 7.6 | 1.79 | 20 | [28 empty] | 2690 | 39.1 |  |  | 1108
2116 |  | A3 | 58.99 | 20.02 | 6.19 | 2.53 | 2.65 |  | 42.5 | 280 | 165 | 0.5892857 | 0.22 | 1.2 | [6 empty] | 1108 | [10 empty] | 3.4 | 0.15 | 768 |  | 3.41 | 40.08 | 25.31 | 0.49 | 15.35 |  | 40 |  | 37.59 | 30.97 | 11.4 | 7.6 | 1.79 | 20 | [28 empty] | 2435 | 43 |  |  | 1108
2117 |  | B0 | 58.99 | 20.02 | 6.19 | 2.53 | 2.65 |  | 42.5 | 370 | 165 | 0.4459459 | 0.22 | 2.3 | [6 empty] | 1092 | [8 empty] | 3 | 682 |  |  |  |  | 3.41 | 40.08 | 25.31 | 0.49 | 15.35 |  | 50 |  | 37.59 | 30.97 | 11.4 | 7.6 | 1.79 | 50 | [28 empty] | 2295 | 59.5 |  |  | 1092
2118 |  | B1 | 58.99 | 20.02 | 6.19 | 2.53 | 2.65 |  | 42.5 | 370 | 165 | 0.4459459 | 0.22 | 2.3 | [6 empty] | 1092 | [10 empty] | 3.4 | 0.15 | 682 |  | 3.41 | 40.08 | 25.31 | 0.49 | 15.35 |  | 50 |  | 37.59 | 30.97 | 11.4 | 7.6 | 1.79 | 50 | [28 empty] | 2336 | 55 |  |  | 1092
2119 |  | B2 | 58.99 | 20.02 | 6.19 | 2.53 | 2.65 |  | 42.5 | 370 | 165 | 0.4459459 | 0.22 | 2.3 | [6 empty] | 1092 | [10 empty] | 3.4 | 0.15 | 682 |  | 3.41 | 40.08 | 25.31 | 0.49 | 15.35 |  | 50 |  | 37.59 | 30.97 | 11.4 | 7.6 | 1.79 | 50 | [28 empty] | 2291 | 61 |  |  | 1092
2120 |  | B3 | 58.99 | 20.02 | 6.19 | 2.53 | 2.65 |  | 42.5 | 370 | 165 | 0.4459459 | 0.22 | 2.3 | [6 empty] | 1092 | [10 empty] | 3.4 | 0.15 | 682 |  | 3.41 | 40.08 | 25.31 | 0.49 | 15.35 |  | 50 |  | 37.59 | 30.97 | 11.4 | 7.6 | 1.79 | 50 | [28 empty] | 2263 | 58 |  |  | 1092
2126 | 239 | F0K0 | 59.52 | 21.4 | 5.9 | 3.2 | 4.08 |  | 42.5 | 360 | 160 | 0.4444444 | 0.254 | 1 | [5 empty] | 546 | [9 empty] | 2.81 | 786 | [44 empty] | 1.1753 |  | 1866 | 43 | 重庆交通大学 | 周维 | 546
2127 |  | F2K0 | 59.52 | 21.4 | 5.9 | 3.2 | 4.08 |  | 42.5 | 288 | 160 | 0.5555556 | 0.254 | 1 | [5 empty] | 546 | [9 empty] | 2.81 | 786 | [10 empty] | 72 | [33 empty] | 1.1881 |  | 1891 | 39.9 |  |  | 546
2128 |  | F4K0 | 59.52 | 21.4 | 5.9 | 3.2 | 4.08 |  | 42.5 | 216 | 160 | 0.7407407 | 0.254 | 1 | [5 empty] | 546 | [9 empty] | 2.81 | 786 | [10 empty] | 144 | [33 empty] | 1.226 |  | 1968 | 34.8 |  |  | 546
2129 |  | F6K0 | 59.52 | 21.4 | 5.9 | 3.2 | 4.08 |  | 42.5 | 144 | 160 | 1.111111 | 0.254 | 1 | [5 empty] | 546 | [9 empty] | 2.81 | 786 | [10 empty] | 216 | [33 empty] | 1.253 |  | 2033 | 23.8 |  |  | 546
2130 |  | F0K2 | 59.52 | 21.4 | 5.9 | 3.2 | 4.08 |  | 42.5 | 288 | 160 | 0.5555556 | 0.254 | 1 | [5 empty] | 546 | [9 empty] | 2.81 | 786 | [17 empty] | 72 | [26 empty] | 0.7458 |  | 992 | 40 |  |  | 546
2131 |  | F0K4 | 59.52 | 21.4 | 5.9 | 3.2 | 4.08 |  | 42.5 | 216 | 160 | 0.7407407 | 0.254 | 1 | [5 empty] | 546 | [9 empty] | 2.81 | 786 | [17 empty] | 144 | [26 empty] | 0.612 |  | 722 | 36.8 |  |  | 546
2132 |  | F0K6 | 59.52 | 21.4 | 5.9 | 3.2 | 4.08 |  | 42.5 | 144 | 160 | 1.111111 | 0.254 | 1 | [5 empty] | 546 | [9 empty] | 2.81 | 786 | [17 empty] | 216 | [26 empty] | 0.6405 |  | 778 | 33.8 |  |  | 546
2133 |  | F1K3 | 59.52 | 21.4 | 5.9 | 3.2 | 4.08 |  | 42.5 | 216 | 160 | 0.7407407 | 0.254 | 1 | [5 empty] | 546 | [9 empty] | 2.81 | 786 | [10 empty] | 36 | [6 empty] | 108 | [26 empty] | 0.6022 |  | 700 | 41.5 |  |  | 546
2134 |  | F1K4 | 59.52 | 21.4 | 5.9 | 3.2 | 4.08 |  | 42.5 | 180 | 160 | 0.8888889 | 0.254 | 1 | [5 empty] | 546 | [9 empty] | 2.81 | 786 | [10 empty] | 36 | [6 empty] | 144 | [26 empty] | 0.4546 |  | 400 | 37.1 |  |  | 546
2135 |  | F1K5 | 59.52 | 21.4 | 5.9 | 3.2 | 4.08 |  | 42.5 | 144 | 160 | 1.111111 | 0.254 | 1 | [5 empty] | 546 | [9 empty] | 2.81 | 786 | [10 empty] | 36 | [6 empty] | 180 | [26 empty] | 0.4442 |  | 379 | 36.5 |  |  | 546
2136 |  | F2K2 | 59.52 | 21.4 | 5.9 | 3.2 | 4.08 |  | 42.5 | 216 | 160 | 0.7407407 | 0.254 | 1 | [5 empty] | 546 | [9 empty] | 2.81 | 786 | [10 empty] | 72 | [6 empty] | 72 | [26 empty] | 0.5126 |  | 518 | 40.7 |  |  | 546
2137 |  | F2K3 | 59.52 | 21.4 | 5.9 | 3.2 | 4.08 |  | 42.5 | 180 | 160 | 0.8888889 | 0.254 | 1 | [5 empty] | 546 | [9 empty] | 2.81 | 786 | [10 empty] | 72 | [6 empty] | 108 | [26 empty] | 0.4521 |  | 395 | 38.8 |  |  | 546
2138 |  | F2K4 | 59.52 | 21.4 | 5.9 | 3.2 | 4.08 |  | 42.5 | 144 | 160 | 1.111111 | 0.254 | 1 | [5 empty] | 546 | [9 empty] | 2.81 | 786 | [10 empty] | 72 | [6 empty] | 144 | [26 empty] | 0.488 |  | 468 | 34.2 |  |  | 546
2139 |  | F3K1 | 59.52 | 21.4 | 5.9 | 3.2 | 4.08 |  | 42.5 | 216 | 160 | 0.7407407 | 0.254 | 1 | [5 empty] | 546 | [9 empty] | 2.81 | 786 | [10 empty] | 108 | [6 empty] | 36 | [26 empty] | 0.5854 |  | 666 | 39.7 |  |  | 546
2140 |  | F3K2 | 59.52 | 21.4 | 5.9 | 3.2 | 4.08 |  | 42.5 | 180 | 160 | 0.8888889 | 0.254 | 1 | [5 empty] | 546 | [9 empty] | 2.81 | 786 | [10 empty] | 108 | [6 empty] | 72 | [26 empty] | 0.5377 |  | 569 | 37.1 |  |  | 546
2141 |  | F3K3 | 59.52 | 21.4 | 5.9 | 3.2 | 4.08 |  | 42.5 | 144 | 160 | 1.111111 | 0.254 | 1 | [5 empty] | 546 | [9 empty] | 2.81 | 786 | [10 empty] | 108 | [6 empty] | 108 | [26 empty] | 0.4747 |  | 441 | 33.6 |  |  | 546
2142 |  | F4K1 | 59.52 | 21.4 | 5.9 | 3.2 | 4.08 |  | 42.5 | 180 | 160 | 0.8888889 | 0.254 | 1 | [5 empty] | 546 | [9 empty] | 2.81 | 786 | [10 empty] | 144 | [6 empty] | 36 | [26 empty] | 0.5628 |  | 620 | 35.9 |  |  | 546
2143 |  | F4K2 | 59.52 | 21.4 | 5.9 | 3.2 | 4.08 |  | 42.5 | 144 | 160 | 1.111111 | 0.254 | 1 | [5 empty] | 546 | [9 empty] | 2.81 | 786 | [10 empty] | 144 | [6 empty] | 72 | [26 empty] | 0.5323 |  | 558 | 33.3 |  |  | 546
2144 |  | F5K1 | 59.52 | 21.4 | 5.9 | 3.2 | 4.08 |  | 42.5 | 144 | 160 | 1.111111 | 0.254 | 1 | [5 empty] | 546 | [9 empty] | 2.81 | 786 | [10 empty] | 180 | [6 empty] | 36 | [26 empty] | 0.5038 |  | 500 | 31.2 |  |  | 546
2167 | 247 | C30 | 59.3 | 21.9 | 6.27 | 1.65 | 3.77 |  | 42.5 | 277 | 174 | 0.6281588 |  | 0.8 | [7 empty] | 993 | [7 empty] | 2.12 | 690 | [9 empty] | 124 | [21 empty] | 1.94 | 92.1 |  | 0.28 | 0.78 |  | 13 | [8 empty] | 998 | 38.9 | 大连理工大学 | 王淑梅 | 993
2169 | 248 | J | 59.3 | 21.91 | 6.27 | 1.64 | 3.78 |  | 42.5 | 450 | 180 | 0.4 |  | 0.84 | [7 empty] | 1050 | [7 empty] | 2.7 | 625 | [9 empty] | 0 |  |  | 41.34 | 32.73 | 12.28 | 9.37 | 1.52 | 0 | [26 empty] | 7.8245 |  |  | 39.2 | 大连理工大学 | 汪明刚 | 1050
2170 |  | SG-10 | 59.3 | 21.91 | 6.27 | 1.64 | 3.78 |  | 42.5 | 405 | 180 | 0.4444444 |  | 0.84 | [7 empty] | 1050 | [7 empty] | 2.7 | 617 | [9 empty] | 0 |  |  | 41.34 | 32.73 | 12.28 | 9.37 | 1.52 | 45 | [26 empty] | 4.8972 |  |  | 41.6 |  |  | 1050
2171 |  | SG-20 | 59.3 | 21.91 | 6.27 | 1.64 | 3.78 |  | 42.5 | 360 | 180 | 0.5 |  | 0.84 | [7 empty] | 1050 | [7 empty] | 2.7 | 609 | [9 empty] | 0 |  |  | 41.34 | 32.73 | 12.28 | 9.37 | 1.52 | 90 | [26 empty] | 3.6962 |  |  | 43.7 |  |  | 1050
2172 |  | SG-40 | 59.3 | 21.91 | 6.27 | 1.64 | 3.78 |  | 42.5 | 270 | 180 | 0.6666667 |  | 0.84 | [7 empty] | 1050 | [7 empty] | 2.7 | 593 | [9 empty] | 0 |  |  | 41.34 | 32.73 | 12.28 | 9.37 | 1.52 | 180 | [26 empty] | 1.8396 |  |  | 36.8 |  |  | 1050
2173 |  | FA-10 | 59.3 | 21.91 | 6.27 | 1.64 | 3.78 |  | 42.5 | 405 | 180 | 0.4444444 |  | 0.84 | [7 empty] | 1050 | [7 empty] | 2.7 | 609 |  |  |  |  | 2.54 | 57.94 | 25.8 | 0.58 | 8.63 | 45 | [7 empty] | 0 | [26 empty] | 6.0244 |  |  | 38.4 |  |  | 1050
2174 |  | FA-20 | 59.3 | 21.91 | 6.27 | 1.64 | 3.78 |  | 42.5 | 360 | 180 | 0.5 |  | 0.84 | [7 empty] | 1050 | [7 empty] | 2.7 | 592 |  |  |  |  | 2.54 | 57.94 | 25.8 | 0.58 | 8.63 | 90 | [7 empty] | 0 | [26 empty] | 3.8759 |  |  | 36.3 |  |  | 1050
2175 |  | FA-40 | 59.3 | 21.91 | 6.27 | 1.64 | 3.78 |  | 42.5 | 270 | 180 | 0.6666667 |  | 0.84 | [7 empty] | 1050 | [7 empty] | 2.7 | 560 |  |  |  |  | 2.54 | 57.94 | 25.8 | 0.58 | 8.63 | 180 | [7 empty] | 0 | [26 empty] | 2.7628 |  |  | 35.7 |  |  | 1050
2176 |  | SF-2 | 59.3 | 21.91 | 6.27 | 1.64 | 3.78 |  | 42.5 | 441 | 180 | 0.4081633 |  | 0.84 | [7 empty] | 1050 | [7 empty] | 2.7 | 622 | [9 empty] | 0 | [7 empty] | 0 | [13 empty] | 0.44 | 95.48 | 0.41 | 0.39 | 0.03 |  | 9 | [6 empty] | 4.6617 |  |  | 40.3 |  |  | 1050
2177 |  | SF-4 | 59.3 | 21.91 | 6.27 | 1.64 | 3.78 |  | 42.5 | 432 | 180 | 0.4166667 |  | 0.84 | [7 empty] | 1050 | [7 empty] | 2.7 | 619 | [9 empty] | 0 | [7 empty] | 0 | [13 empty] | 0.44 | 95.48 | 0.41 | 0.39 | 0.03 |  | 18 | [6 empty] | 2.5669 |  |  | 42.4 |  |  | 1050
2178 |  | SF-8 | 59.3 | 21.91 | 6.27 | 1.64 | 3.78 |  | 42.5 | 414 | 180 | 0.4347826 |  | 0.84 | [7 empty] | 1050 | [7 empty] | 2.7 | 612 | [9 empty] | 0 | [7 empty] | 0 | [13 empty] | 0.44 | 95.48 | 0.41 | 0.39 | 0.03 |  | 36 | [6 empty] | 0.8743 |  |  | 45.2 |  |  | 1050
2211 | 254 | PS1-0 | 60.15 | 21.3 | 5.79 | 2.35 | 2.53 |  | 42.5 | 340 | 190 | 0.5588235 | [5 empty] | 320 |  |  | 748 | [8 empty] | 3 | 787 | [17 empty] | 0 | [26 empty] | 2.327 |  | 4205 | 27.5 | 重庆大学 | 王业江 | 1068
2212 |  | PS1-7 | 60.15 | 21.3 | 5.79 | 2.35 | 2.53 |  | 42.5 | 238 | 190 | 0.7983193 | [5 empty] | 320 |  |  | 748 | [8 empty] | 3 | 787 |  |  |  |  | 4.01 | 49.05 | 25.85 | 1.15 | 15.68 | 105 | [7 empty] | 0 | [26 empty] | 1.997 |  | 3536 | 26.7 |  |  | 1068
2213 |  | PS1-9 | 60.15 | 21.3 | 5.79 | 2.35 | 2.53 |  | 42.5 | 238 | 190 | 0.7983193 | [5 empty] | 320 |  |  | 748 | [8 empty] | 3 | 787 | [12 empty] | 37.59 | 30.97 | 11.4 | 7.6 | 1.79 | 105 | [26 empty] | 1.252 |  | 2020 | 27.7 |  |  | 1068
2214 |  | PS2-0 | 60.15 | 21.3 | 5.79 | 2.35 | 2.53 |  | 42.5 | 420 | 190 | 0.452381 | [5 empty] | 367 |  |  | 856 | [8 empty] | 3 | 562 | [17 empty] | 0 | [26 empty] | 2.452 |  | 4460 | 33.9 |  |  | 1223
2215 |  | PS2-7 | 60.15 | 21.3 | 5.79 | 2.35 | 2.53 |  | 42.5 | 294 | 190 | 0.6462585 | [5 empty] | 367 |  |  | 856 | [8 empty] | 3 | 562 |  |  |  |  | 4.01 | 49.05 | 25.85 | 1.15 | 15.68 | 126 | [7 empty] | 0 | [26 empty] | 1.909 |  | 3356 | 31.9 |  |  | 1223
2216 |  | PS2-9 | 60.15 | 21.3 | 5.79 | 2.35 | 2.53 |  | 42.5 | 294 | 190 | 0.6462585 | [5 empty] | 367 |  |  | 856 | [8 empty] | 3 | 562 | [12 empty] | 37.59 | 30.97 | 11.4 | 7.6 | 1.79 | 126 | [26 empty] | 1.222 |  | 1982 | 39.1 |  |  | 1223
2217 |  | PS3-0 | 60.15 | 21.3 | 5.79 | 2.35 | 2.53 |  | 42.5 | 510 | 190 | 0.372549 | [5 empty] | 364 |  |  | 718 | [8 empty] | 3 | 496 | [17 empty] | 0 | [26 empty] | 1.943 |  | 3425 | 50.8 |  |  | 1082
2218 |  | PS3-7 | 60.15 | 21.3 | 5.79 | 2.35 | 2.53 |  | 42.5 | 357 | 190 | 0.5322129 | [5 empty] | 364 |  |  | 718 | [8 empty] | 3 | 496 |  |  |  |  | 4.01 | 49.05 | 25.85 | 1.15 | 15.68 | 153 | [7 empty] | 0 | [26 empty] | 1.813 |  | 3162 | 49.7 |  |  | 1082
2219 |  | PS3-9 | 60.15 | 21.3 | 5.79 | 2.35 | 2.53 |  | 42.5 | 357 | 190 | 0.5322129 | [5 empty] | 364 |  |  | 718 | [8 empty] | 3 | 496 | [12 empty] | 37.59 | 30.97 | 11.4 | 7.6 | 1.79 | 153 | [26 empty] | 1.396 |  | 2314 | 53 |  |  | 1082
2239 | 261 | A1-0 | 59.3 | 21.91 | 6.27 | 1.64 | 3.78 |  | 42.5 | 322.5 | 180.6 | 0.56 |  | 0.8 |  |  | 0.215 |  |  |  |  | 998 | [7 empty] | 2.13 | 723 | [10 empty] | 107.5 | [33 empty] | 3.52 |  |  | 38.3 | 大连理工大学 | 赵畅 | 998
2243 | 262 | C30 不同同冻融循环 | 59.3 | 21.91 | 6.27 | 1.64 | 3.78 |  | 42.5 | 277 | 174 | 0.6281588 |  | 0.8 | [7 empty] | 993 | [7 empty] | 2.13 | 690 | [9 empty] | 124 | [21 empty] | 1.94 | 92.1 |  | 0.28 | 0.78 | 16.8 | 13 | [6 empty] | 5.11763 |  |  | 38.2 | 大连理工大学 | 彭超 | 993
2245 |  | C35 不同冻融循环 | 59.3 | 21.91 | 6.27 | 1.64 | 3.78 |  | 42.5 | 277 | 166 | 0.599278 |  | 1 |  |  | 280 |  |  |  |  | 993 | [7 empty] | 2.13 | 690 | [9 empty] | 124 | [21 empty] | 1.94 | 92.1 |  | 0.28 | 0.78 | 16.8 | 13 | [6 empty] | 4.41275 |  |  | 44.3 |  |  | 993
2247 |  | C40 不同冻融循环 | 59.3 | 21.91 | 6.27 | 1.64 | 3.78 |  | 42.5 | 277 | 157 | 0.566787 |  | 1.2 |  |  | 300 |  |  |  |  | 993 | [7 empty] | 2.13 | 690 | [9 empty] | 124 | [21 empty] | 1.94 | 92.1 |  | 0.28 | 0.78 | 16.8 | 13 | [6 empty] | 4.13418 |  |  | 49.8 |  |  | 993
2259 | 269 | TA0 | 60.5 | 22.5 | 6.5 | 3.8 | 3.8 |  | 42.5 | 380 | 190 | 0.5 |  | 0.6 | [6 empty] | 1160 | [8 empty] | 2.32 | 600 | [9 empty] | 0 | [7 empty] | 0 | [20 empty] | 0.0554 | [7 empty] | 4209.56 | 35.5 | 中南大学 | 江南宁 | 1160
2260 |  | TB1 | 60.5 | 22.5 | 6.5 | 3.8 | 3.8 |  | 42.5 | 245 | 160 | 0.6530612 |  | 0.6 | [6 empty] | 1046 | [8 empty] | 2.32 | 794 |  |  |  |  | 3.7 | 52.7 | 25.8 | 1.2 | 9.7 | 115 | [7 empty] | 0 | [20 empty] | 0.0449 | [7 empty] | 1756.59 | 30.5 |  |  | 1046
2261 |  | TC1 | 60.5 | 22.5 | 6.5 | 3.8 | 3.8 |  | 42.5 | 270 | 162 | 0.6 |  | 0.6 | [6 empty] | 1022 | [8 empty] | 2.32 | 680 |  |  |  |  | 3.7 | 52.7 | 25.8 | 1.2 | 9.7 | 100 |  |  | 26.6 | 34.2 | 13.8 | 8.1 | 15.3 | 80 | [20 empty] | 0.0407 | [7 empty] | 1033.26 | 40 |  |  | 1022
2303 | 271 | C3J0 | 56.4 | 24.4 | 5.6 | 3 | 4.5 |  | 52.5 | 272 | 155 | 0.5698529 | 0.196 | 1 | [6 empty] | 1096 | [8 empty] | 3.6 | 897 |  |  |  |  | 3.7 | 52.7 | 25.8 | 1.2 | 9.7 | [35 empty] | 2.06 |  | 3664 | 39.2 | 重庆交通大学 | 张涛 | 1096
2304 |  | C4J0 | 56.4 | 24.4 | 5.6 | 3 | 4.5 |  | 52.5 | 344 | 155 | 0.4505814 | 0.196 | 1.1 | [6 empty] | 1057 | [8 empty] | 3.6 | 864 | [44 empty] | 1.779 |  | 3092 | 49.8 |  |  | 1057
2305 |  | C5J0 | 56.4 | 24.4 | 5.6 | 3 | 4.5 |  | 52.5 | 410 | 155 | 0.3780488 | 0.196 | 1.2 | [6 empty] | 1020 | [8 empty] | 3.6 | 835 | [44 empty] | 1.255 |  | 2026 | 60.4 |  |  | 1020
2306 |  | C5F1 | 56.4 | 24.4 | 5.6 | 3 | 4.5 |  | 52.5 | 369 | 155 | 0.4200542 | 0.196 | 1.1 | [6 empty] | 1020 | [8 empty] | 3.6 | 835 |  |  |  |  | 3.7 | 52.7 | 25.8 | 1.2 | 9.7 | 45 | [34 empty] | 1.238 |  | 1993 | 57.3 |  |  | 1020
2307 |  | C5F2 | 56.4 | 24.4 | 5.6 | 3 | 4.5 |  | 52.5 | 328 | 155 | 0.472561 | 0.196 | 1.1 | [6 empty] | 1020 | [8 empty] | 3.6 | 835 |  |  |  |  | 3.7 | 52.7 | 25.8 | 1.2 | 9.7 | 90 | [34 empty] | 1.289 |  | 2095 | 53.8 |  |  | 1020
2308 |  | C5F3 | 56.4 | 24.4 | 5.6 | 3 | 4.5 |  | 52.5 | 287 | 155 | 0.5400697 | 0.196 | 1 | [6 empty] | 1020 | [8 empty] | 3.6 | 835 |  |  |  |  | 3.7 | 52.7 | 25.8 | 1.2 | 9.7 | 135 | [34 empty] | 1.309 |  | 2136 | 48.1 |  |  | 1020
2309 |  | C5K1 | 56.4 | 24.4 | 5.6 | 3 | 4.5 |  | 52.5 | 369 | 155 | 0.4200542 | 0.196 | 1.1 | [6 empty] | 1020 | [8 empty] | 3.6 | 835 | [12 empty] | 26.5 | 34.2 | 13.8 | 8.14 | 15.3 | 41 | [26 empty] | 1.086 |  | 1683 | 65.2 |  |  | 1020
2310 |  | C5K2 | 56.4 | 24.4 | 5.6 | 3 | 4.5 |  | 52.5 | 328 | 155 | 0.472561 | 0.196 | 1.1 | [6 empty] | 1020 | [8 empty] | 3.6 | 835 | [12 empty] | 26.5 | 34.2 | 13.8 | 8.14 | 15.3 | 82 | [26 empty] | 1.028 |  | 1565 | 62.7 |  |  | 1020
2311 |  | C5K3 | 56.4 | 24.4 | 5.6 | 3 | 4.5 |  | 52.5 | 287 | 155 | 0.5400697 | 0.196 | 1 | [6 empty] | 1020 | [8 empty] | 3.6 | 835 | [12 empty] | 26.5 | 34.2 | 13.8 | 8.14 | 15.3 | 123 | [26 empty] | 0.941 |  | 1389 | 56.3 |  |  | 1020
2312 |  | C5G1 | 56.4 | 24.4 | 5.6 | 3 | 4.5 |  | 52.5 | 385 | 155 | 0.4025974 | 0.196 | 1.2 | [6 empty] | 1020 | [8 empty] | 3.6 | 835 | [31 empty] | 0.4 | 92.3 | 0.8 | 0.27 | 1.3 | 21 | 25 | [6 empty] | 0.853 |  | 1209 | 65.7 |  |  | 1020
2313 |  | C5G2 | 56.4 | 24.4 | 5.6 | 3 | 4.5 |  | 52.5 | 377 | 155 | 0.4111406 | 0.196 | 1.5 | [6 empty] | 1020 | [8 empty] | 3.6 | 835 | [31 empty] | 0.4 | 92.3 | 0.8 | 0.27 | 1.3 | 21 | 33 | [6 empty] | 0.727 |  | 953 | 69.6 |  |  | 1020
2314 |  | C5G3 | 56.4 | 24.4 | 5.6 | 3 | 4.5 |  | 52.5 | 369 | 155 | 0.4200542 | 0.196 | 2 | [6 empty] | 1020 | [8 empty] | 3.6 | 835 | [31 empty] | 0.4 | 92.3 | 0.8 | 0.27 | 1.3 | 21 | 41 | [6 empty] | 0.601 |  | 697 | 72.3 |  |  | 1020
2315 |  | C5Y3 | 56.4 | 24.4 | 5.6 | 3 | 4.5 |  | 52.5 | 410 | 155 | 0.3780488 | 0.196 | 1.2 | [6 empty] | 1020 | [8 empty] | 3.6 | 835 | [44 empty] | 1.175 |  | 1865 | 59.3 |  |  | 1020
2316 |  | C5Y4 | 56.4 | 24.4 | 5.6 | 3 | 4.5 |  | 52.5 | 410 | 155 | 0.3780488 | 0.196 | 1.2 | [6 empty] | 1020 | [8 empty] | 3.6 | 835 | [44 empty] | 1.13 |  | 1773 | 61.5 |  |  | 1020
2317 |  | C5Y5 | 56.4 | 24.4 | 5.6 | 3 | 4.5 |  | 52.5 | 410 | 155 | 0.3780488 | 0.196 | 1.1 | [6 empty] | 1020 | [8 empty] | 3.6 | 835 | [44 empty] | 1.195 |  | 1904 | 56.6 |  |  | 1020
2318 |  | F1K2 | 56.4 | 24.4 | 5.6 | 3 | 4.5 |  | 52.5 | 287 | 155 | 0.5400697 | 0.196 | 1 | [6 empty] | 1020 | [8 empty] | 3.6 | 835 |  |  |  |  | 3.7 | 52.7 | 25.8 | 1.2 | 9.7 | 45 |  |  | 26.5 | 34.2 | 13.8 | 8.14 | 15.3 | 82 | [26 empty] | 1.044 |  | 1598 | 60.8 |  |  | 1020
2319 |  | F2K1 | 56.4 | 24.4 | 5.6 | 3 | 4.5 |  | 52.5 | 287 | 155 | 0.5400697 | 0.196 | 1.1 | [6 empty] | 1020 | [8 empty] | 3.6 | 835 |  |  |  |  | 3.7 | 52.7 | 25.8 | 1.2 | 9.7 | 90 |  |  | 26.5 | 34.2 | 13.8 | 8.14 | 15.3 | 41 | [26 empty] | 1.117 |  | 1746 | 57 |  |  | 1020
2320 |  | F2G1 | 56.4 | 24.4 | 5.6 | 3 | 4.5 |  | 52.5 | 287 | 155 | 0.5400697 | 0.196 | 1.4 | [6 empty] | 1020 | [8 empty] | 3.6 | 835 |  |  |  |  | 3.7 | 52.7 | 25.8 | 1.2 | 9.7 | 110 | [21 empty] | 0.4 | 92.3 | 0.8 | 0.27 | 1.3 | 21 | 23 | [6 empty] | 0.964 |  | 1435 | 64.7 |  |  | 1020
2321 |  | K2G1 | 56.4 | 24.4 | 5.6 | 3 | 4.5 |  | 52.5 | 287 | 155 | 0.5400697 | 0.196 | 1.3 | [6 empty] | 1020 | [8 empty] | 3.6 | 835 | [12 empty] | 26.5 | 34.2 | 13.8 | 8.14 | 15.3 | 100 | [13 empty] | 0.4 | 92.3 | 0.8 | 0.27 | 1.3 | 21 | 23 | [6 empty] | 0.754 |  | 1008 | 68.4 |  |  | 1020
2322 |  | FKGY | 56.4 | 24.4 | 5.6 | 3 | 4.5 |  | 52.5 | 287 | 155 | 0.5400697 | 0.196 | 1.4 | [6 empty] | 1020 | [8 empty] | 3.6 | 835 | [9 empty] | 55 |  |  | 26.5 | 34.2 | 13.8 | 8.14 | 15.3 | 50 | [13 empty] | 0.4 | 92.3 | 0.8 | 0.27 | 1.3 | 21 | 23 | [6 empty] | 0.813 |  | 1128 | 65.5 |  |  | 1020
2323 |  | C3H0 | 56.4 | 24.4 | 5.6 | 3 | 4.5 |  | 52.5 | 272 | 155 | 0.5698529 | 0.196 | 1 | [6 empty] | 1096 | [8 empty] | 3.6 | 897 |  |  |  |  | 3.7 | 52.7 | 25.8 | 1.2 | 9.7 | [35 empty] | 2.235 |  | 4018 | 29.8 |  |  | 1096
2324 |  | C4H0 | 56.4 | 24.4 | 5.6 | 3 | 4.5 |  | 52.5 | 344 | 155 | 0.4505814 | 0.196 | 1.1 | [6 empty] | 1057 | [8 empty] | 3.6 | 864 | [44 empty] | 1.864 |  | 3265 | 39.5 |  |  | 1057
2325 |  | C5H0 | 56.4 | 24.4 | 5.6 | 3 | 4.5 |  | 52.5 | 410 | 155 | 0.3780488 | 0.196 | 1.2 | [6 empty] | 1020 | [8 empty] | 3.6 | 835 | [44 empty] | 1.343 |  | 2205 | 48.2 |  |  | 1020
2326 |  | C3Z0 | 56.4 | 24.4 | 5.6 | 3 | 4.5 |  | 52.5 | 272 | 155 | 0.5698529 | 0.196 | 1 | [6 empty] | 1096 | [8 empty] | 3.6 | 897 |  |  |  |  | 3.7 | 52.7 | 25.8 | 1.2 | 9.7 | [35 empty] | 2.77 |  | 5107 | 26.9 |  |  | 1096
2327 |  | C4Z0 | 56.4 | 24.4 | 5.6 | 3 | 4.5 |  | 52.5 | 344 | 155 | 0.4505814 | 0.196 | 1.1 | [6 empty] | 1057 | [8 empty] | 3.6 | 864 | [44 empty] | 2.121 |  | 3787 | 34 |  |  | 1057
2328 |  | C5Z0 | 56.4 | 24.4 | 5.6 | 3 | 4.5 |  | 52.5 | 410 | 155 | 0.3780488 | 0.196 | 1.2 | [6 empty] | 1020 | [8 empty] | 3.6 | 835 | [44 empty] | 1.654 |  | 2838 | 42.5 |  |  | 1020
2353 | 274 | OPC海水养护 | 64.1 | 20.4 | 5.25 | 1.28 | 3.38 |  | 42.5 | 450 | 158 | 0.3511111 | 0.25 | 1 |  |  | 0 |  |  | 1179 | [9 empty] | 2.65 | 581 |  |  |  |  | 2.5 | 45.5 | 31.1 | 1.1 | 7.75 | [35 empty] | 3.043 |  |  | 58.4 | 重庆大学 | 杨文武 | 1179
2354 |  | OPC1 | 64.1 | 20.4 | 5.25 | 1.28 | 3.38 |  | 42.5 | 450 | 158 | 0.3511111 | 0.25 | 1 |  |  | 1 |  |  | 1129 | [9 empty] | 2.65 | 556 | [44 empty] | 3.019 |  |  | 63.9 |  |  | 1129
2355 |  | OPC2 | 64.1 | 20.4 | 5.25 | 1.28 | 3.38 |  | 42.5 | 450 | 158 | 0.3511111 | 0.25 | 1 |  |  | 2.5 |  |  | 1078 | [9 empty] | 2.65 | 531 | [44 empty] | 3.048 |  |  | 48.1 |  |  | 1078
2356 |  | OPC3 | 64.1 | 20.4 | 5.25 | 1.28 | 3.38 |  | 42.5 | 450 | 180 | 0.4 | 0.25 | 1 |  |  | 1 |  |  | 1090 | [9 empty] | 2.65 | 537 | [44 empty] | 3.265 |  |  | 53.1 |  |  | 1090
2357 |  | OPC4 | 64.1 | 20.4 | 5.25 | 1.28 | 3.38 |  | 42.5 | 450 | 203 | 0.4511111 | 0.25 | 1 |  |  | 1 |  |  | 1049 | [9 empty] | 2.65 | 565 | [44 empty] | 3.311 |  |  | 44.6 |  |  | 1049
2358 |  | F1 | 64.1 | 20.4 | 5.25 | 1.28 | 3.38 |  | 42.5 | 382 | 158 | 0.4136126 | 0.25 | 1 |  |  | 0 |  |  | 1159 | [9 empty] | 2.65 | 624 |  |  |  |  | 2.5 | 45.5 | 31.1 | 1.1 | 7.75 |  | 68 | [33 empty] | 2.924 |  |  | 50.9 |  |  | 1159
2359 |  | F2 | 64.1 | 20.4 | 5.25 | 1.28 | 3.38 |  | 42.5 | 315 | 158 | 0.5015873 | 0.25 | 1 |  |  | 0 |  |  | 1144 | [9 empty] | 2.65 | 616 |  |  |  |  | 2.5 | 45.5 | 31.1 | 1.1 | 7.75 |  | 135 | [33 empty] | 2.739 |  |  | 46.1 |  |  | 1144
2360 |  | F3 | 64.1 | 20.4 | 5.25 | 1.28 | 3.38 |  | 42.5 | 382 | 180 | 0.4712042 | 0.25 | 1 |  |  | 1 |  |  | 1072 | [9 empty] | 2.65 | 577 |  |  |  |  | 2.5 | 45.5 | 31.1 | 1.1 | 7.75 |  | 68 | [33 empty] | 2.734 |  |  | 47.8 |  |  | 1072
2361 |  | F4 | 64.1 | 20.4 | 5.25 | 1.28 | 3.38 |  | 42.5 | 315 | 180 | 0.5714286 | 0.25 | 1 |  |  | 1 |  |  | 1054 | [9 empty] | 2.65 | 568 |  |  |  |  | 2.5 | 45.5 | 31.1 | 1.1 | 7.75 |  | 135 | [33 empty] | 2.694 |  |  | 45.4 |  |  | 1054
2362 |  | F5 | 64.1 | 20.4 | 5.25 | 1.28 | 3.38 |  | 42.5 | 248 | 180 | 0.7258065 | 0.25 | 1 |  |  | 1 |  |  | 1040 | [9 empty] | 2.65 | 560 |  |  |  |  | 2.5 | 45.5 | 31.1 | 1.1 | 7.75 |  | 202 | [33 empty] | 2.727 |  |  | 39.4 |  |  | 1040
2363 |  | F6 | 64.1 | 20.4 | 5.25 | 1.28 | 3.38 |  | 42.5 | 382 | 158 | 0.4136126 | 0.25 | 1 |  |  | 1 |  |  | 1110 | [9 empty] | 2.65 | 598 |  |  |  |  | 2.5 | 45.5 | 31.1 | 1.1 | 7.75 |  | 135 | [33 empty] | 2.595 |  |  | 48.5 |  |  | 1110
2364 |  | F7 | 64.1 | 20.4 | 5.25 | 1.28 | 3.38 |  | 42.5 | 315 | 158 | 0.5015873 | 0.25 | 1 |  |  | 2.5 |  |  | 1042 | [9 empty] | 2.65 | 561 |  |  |  |  | 2.5 | 45.5 | 31.1 | 1.1 | 7.75 |  | 135 | [33 empty] | 2.528 |  |  | 40.4 |  |  | 1042
2365 |  | F8 | 64.1 | 20.4 | 5.25 | 1.28 | 3.38 |  | 42.5 | 315 | 203 | 0.6444444 | 0.25 | 1 |  |  | 1 |  |  | 1018 | [9 empty] | 2.65 | 548 |  |  |  |  | 2.5 | 45.5 | 31.1 | 1.1 | 7.75 |  | 135 | [33 empty] | 3.007 |  |  | 43.6 |  |  | 1018
2366 |  | S1 | 64.1 | 20.4 | 5.25 | 1.28 | 3.38 |  | 42.5 | 427 | 158 | 0.3700234 | 0.25 | 1 |  |  | 0 |  |  | 1172 | [9 empty] | 2.65 | 631 | [31 empty] | 0.69 | 92.16 | 1.42 | 0.73 | 1.17 | 19 | 23 | [6 empty] | 1.458 |  |  | 60.2 |  |  | 1172
2367 |  | S2 | 64.1 | 20.4 | 5.25 | 1.28 | 3.38 |  | 42.5 | 405 | 158 | 0.3901235 | 0.25 | 1 |  |  | 0 |  |  | 1166 | [9 empty] | 2.65 | 628 | [31 empty] | 0.69 | 92.16 | 1.42 | 0.73 | 1.17 | 19 | 45 | [6 empty] | 1.402 |  |  | 65.8 |  |  | 1166
2368 |  | S3 | 64.1 | 20.4 | 5.25 | 1.28 | 3.38 |  | 42.5 | 427 | 180 | 0.4215457 | 0.25 | 1 |  |  | 1 |  |  | 1084 | [9 empty] | 2.65 | 584 | [31 empty] | 0.69 | 92.16 | 1.42 | 0.73 | 1.17 | 19 | 23 | [6 empty] | 1.528 |  |  | 63.7 |  |  | 1084
2369 |  | S4 | 64.1 | 20.4 | 5.25 | 1.28 | 3.38 |  | 42.5 | 405 | 180 | 0.4444444 | 0.25 | 1 |  |  | 1 |  |  | 1078 | [9 empty] | 2.65 | 580 | [31 empty] | 0.69 | 92.16 | 1.42 | 0.73 | 1.17 | 19 | 45 | [6 empty] | 1.141 |  |  | 68.9 |  |  | 1078
2370 |  | S5 | 64.1 | 20.4 | 5.25 | 1.28 | 3.38 |  | 42.5 | 382 | 180 | 0.4712042 | 0.25 | 1 |  |  | 1 |  |  | 1073 | [9 empty] | 2.65 | 578 | [31 empty] | 0.69 | 92.16 | 1.42 | 0.73 | 1.17 | 19 | 68 | [6 empty] | 0.933 |  |  | 76.1 |  |  | 1073
2371 |  | S6 | 64.1 | 20.4 | 5.25 | 1.28 | 3.38 |  | 42.5 | 427 | 158 | 0.3700234 | 0.25 | 1 |  |  | 1 |  |  | 1122 | [9 empty] | 2.65 | 604 | [31 empty] | 0.69 | 92.16 | 1.42 | 0.73 | 1.17 | 19 | 23 | [6 empty] | 1.406 |  |  | 65.1 |  |  | 1122
2372 |  | S7 | 64.1 | 20.4 | 5.25 | 1.28 | 3.38 |  | 42.5 | 427 | 158 | 0.3700234 | 0.25 | 1 |  |  | 2.5 |  |  | 1170 | [9 empty] | 2.65 | 576 | [31 empty] | 0.69 | 92.16 | 1.42 | 0.73 | 1.17 | 19 | 23 | [6 empty] | 1.189 |  |  | 52.7 |  |  | 1170
2373 |  | S8 | 64.1 | 20.4 | 5.25 | 1.28 | 3.38 |  | 42.5 | 427 | 203 | 0.4754098 | 0.25 | 1 |  |  | 1 |  |  | 1046 | [9 empty] | 2.65 | 563 | [31 empty] | 0.69 | 92.16 | 1.42 | 0.73 | 1.17 | 19 | 23 | [6 empty] | 1.53 |  |  | 51.9 |  |  | 1046
2374 |  | GGBS1 | 64.1 | 20.4 | 5.25 | 1.28 | 3.38 |  | 42.5 | 315 | 158 | 0.5015873 | 0.25 | 1 |  |  | 0 |  |  | 1168 | [9 empty] | 2.65 | 629 | [12 empty] | 39.87 | 34.23 | 13.83 | 9.22 | 0.7 | 135 | [26 empty] | 2.758 |  |  | 54.9 |  |  | 1168
2375 |  | GGBS2 | 64.1 | 20.4 | 5.25 | 1.28 | 3.38 |  | 42.5 | 248 | 158 | 0.6370968 | 0.25 | 1 |  |  | 0 |  |  | 1164 | [9 empty] | 2.65 | 627 | [12 empty] | 39.87 | 34.23 | 13.83 | 9.22 | 0.7 | 202 | [26 empty] | 2.458 |  |  | 48.1 |  |  | 1164
2376 |  | GGBS3 | 64.1 | 20.4 | 5.25 | 1.28 | 3.38 |  | 42.5 | 315 | 180 | 0.5714286 | 0.25 | 1 |  |  | 1 |  |  | 1081 | [9 empty] | 2.65 | 582 | [12 empty] | 39.87 | 34.23 | 13.83 | 9.22 | 0.7 | 135 | [26 empty] | 2.539 |  |  | 52.1 |  |  | 1081
2377 |  | GGBS4 | 64.1 | 20.4 | 5.25 | 1.28 | 3.38 |  | 42.5 | 248 | 180 | 0.7258065 | 0.25 | 1 |  |  | 1 |  |  | 1077 | [9 empty] | 2.65 | 580 | [12 empty] | 39.87 | 34.23 | 13.83 | 9.22 | 0.7 | 202 | [26 empty] | 2.153 |  |  | 50 |  |  | 1077
2378 |  | GGBS5 | 64.1 | 20.4 | 5.25 | 1.28 | 3.38 |  | 42.5 | 180 | 180 | 1 | 0.25 | 1 |  |  | 1 |  |  | 1073 | [9 empty] | 2.65 | 578 | [12 empty] | 39.87 | 34.23 | 13.83 | 9.22 | 0.7 | 270 | [26 empty] | 1.822 |  |  | 48.9 |  |  | 1073
2379 |  | GGBS6 | 64.1 | 20.4 | 5.25 | 1.28 | 3.38 |  | 42.5 | 315 | 158 | 0.5015873 | 0.25 | 1 |  |  | 1 |  |  | 1118 | [9 empty] | 2.65 | 602 | [12 empty] | 39.87 | 34.23 | 13.83 | 9.22 | 0.7 | 135 | [26 empty] | 2.389 |  |  | 54.1 |  |  | 1118
2380 |  | GGBS7 | 64.1 | 20.4 | 5.25 | 1.28 | 3.38 |  | 42.5 | 315 | 158 | 0.5015873 | 0.25 | 1 |  |  | 2.5 |  |  | 1068 | [9 empty] | 2.65 | 575 | [12 empty] | 39.87 | 34.23 | 13.83 | 9.22 | 0.7 | 135 | [26 empty] | 2.282 |  |  | 43.4 |  |  | 1068
2381 |  | GGBS8 | 64.1 | 20.4 | 5.25 | 1.28 | 3.38 |  | 42.5 | 315 | 203 | 0.6444444 | 0.25 | 1 |  |  | 1 |  |  | 1042 | [9 empty] | 2.65 | 561 | [12 empty] | 39.87 | 34.23 | 13.83 | 9.22 | 0.7 | 135 | [26 empty] | 2.63 |  |  | 48.6 |  |  | 1042
2383 | 277 | PN1 | 58.96 | 21.02 | 5.7 | 3.45 | 3.85 |  | 42.5 | 325 | 195 | 0.6 | [5 empty] | 1203 | [11 empty] | 2.7 | 677 | [38 empty] | 0.1432 | [5 empty] | 24.1 |  | 5210.3 | 27.1 | 中南大学 | 丁巍巍 | 1203
2384 |  | PN2 | 58.96 | 21.02 | 5.7 | 3.45 | 3.85 |  | 42.5 | 427 | 162 | 0.3793911 |  | 0.6 |  |  |  | 1159 | [11 empty] | 2.7 | 652 | [38 empty] | 0.1118 | [5 empty] | 4.6 |  | 2105 | 49.8 |  |  | 1159
2385 |  | PN3 | 58.96 | 21.02 | 5.7 | 3.45 | 3.85 |  | 42.5 | 500 | 140 | 0.28 |  | 1.5 |  |  |  | 1124 | [11 empty] | 2.7 | 634 | [38 empty] | 0.1055 | [5 empty] | 4.49 |  | 1787.5 | 57 |  |  | 1124
2386 |  | PF | 58.96 | 21.02 | 5.7 | 3.45 | 3.85 |  | 42.5 | 299 | 162 | 0.541806 |  | 0.5 | [21 empty] | 3.7 | 52.7 | 25.8 | 1.2 | 9.7 | 128 | [28 empty] | 0.103 | [5 empty] | 2.61 |  | 1346.7 | 36.8 |  |  | 0
2387 |  | PS | 58.96 | 21.02 | 5.7 | 3.45 | 3.85 |  | 42.5 | 384 | 162 | 0.421875 |  | 0.6 | [48 empty] | 0 | 87.5 | 3.51 | 0.37 | 0.83 | 15 | 42.7 | 0.0971 | [5 empty] | 1.38 |  | 279.5 | 62.7 |  |  | 0
2391 | 166 | C | 61.2 | 22.16 | 4.18 | 3.26 | 4.89 |  | 42.5 | 420 | 168 | 0.4 | [9 empty] | 1063 | [9 empty] | 2.59 | 769 | [15 empty] | 0 | [28 empty] | 4150 | 72 | Hydration mechanism of composite binders containing blast furnace ferronickel slag at different curing temperatures | Sun, Jianwei(1); Wang, Zhe(2); Chen, Zhonghui(1) | 1063
2392 |  | C | 61.2 | 22.16 | 4.18 | 3.26 | 4.89 |  | 42.5 | 420 | 168 | 0.4 | [9 empty] | 1063 | [9 empty] | 2.59 | 769 | [15 empty] | 0 | [28 empty] | 4500 | 68 |  |  | 1063
2393 | 167 | OPC | 64.2 | 21.1 | 5.2 | 1.2 | 4.3 | 3500 |  | 450 | 171 | 0.38 |  | 1.3794 |  |  |  | 1110 | [14 empty] | 680 | [15 empty] | 0 | [28 empty] | 2100 | 76.8 | The role of hydrotalcite in chloride binding and corrosion protection in concretes with ground granulated blast furnace slag | Kayali, Obada(1); Khan, M.S.H.(1); Sharfuddin Ahmed, M.(2) | 1110
2394 |  | CS | 64.2 | 21.1 | 5.2 | 1.2 | 4.3 | 3500 |  | 405 | 171 | 0.4222222 |  | 1.573 |  |  |  | 1101 | [14 empty] | 675 | [15 empty] | 0 | [13 empty] | 0.4 | 90 | 0.9 | 0.1 | 1.5 | 23.5 | 45 | [8 empty] | 1050 | 73.4 |  |  | 1101
2395 |  | CB2 | 64.2 | 21.1 | 5.2 | 1.2 | 4.3 | 3500 |  | 337.5 | 171 | 0.5066667 |  | 1.573 |  |  |  | 1105 | [14 empty] | 677 | [10 empty] | 41.8 | 34.1 | 13.2 | 6.3 | 0.7 | 112.5 | [28 empty] | 1950 | 68.5 |  |  | 1105
2396 |  | CB2S | 64.2 | 21.1 | 5.2 | 1.2 | 4.3 | 3500 |  | 292.5 | 171 | 0.5846154 |  | 1.5851 |  |  |  | 1096 | [14 empty] | 672 | [10 empty] | 41.8 | 34.1 | 13.2 | 6.3 | 0.7 | 112.5 | [13 empty] | 0.4 | 90 | 0.9 | 0.1 | 1.5 | 23.5 | 45 | [8 empty] | 850 | 64.3 |  |  | 1096
2397 |  | CB5 | 64.2 | 21.1 | 5.2 | 1.2 | 4.3 | 3500 |  | 225 | 171 | 0.76 |  | 1.452 |  |  |  | 1100 | [14 empty] | 674 | [10 empty] | 41.8 | 34.1 | 13.2 | 6.3 | 0.7 | 225 | [28 empty] | 1400 | 55.6 |  |  | 1100
2398 |  | CB5S | 64.2 | 21.1 | 5.2 | 1.2 | 4.3 | 3500 |  | 180 | 171 | 0.95 |  | 1.573 |  |  |  | 1091 | [14 empty] | 669 | [10 empty] | 41.8 | 34.1 | 13.2 | 6.3 | 0.7 | 225 | [13 empty] | 0.4 | 90 | 0.9 | 0.1 | 1.5 | 23.5 | 45 | [8 empty] | 1100 | 53.2 |  |  | 1091
2399 |  | CB7 | 64.2 | 21.1 | 5.2 | 1.2 | 4.3 | 3500 |  | 135 | 171 | 1.266667 |  | 1.1374 |  |  |  | 1111 | [14 empty] | 681 | [10 empty] | 41.8 | 34.1 | 13.2 | 6.3 | 0.7 | 315 | [28 empty] | 1550 | 58.6 |  |  | 1111
2400 |  | CB7S | 64.2 | 21.1 | 5.2 | 1.2 | 4.3 | 3500 |  | 90 | 171 | 1.9 |  | 1.573 |  |  |  | 1102 | [14 empty] | 675 | [10 empty] | 41.8 | 34.1 | 13.2 | 6.3 | 0.7 | 315 | [13 empty] | 0.4 | 90 | 0.9 | 0.1 | 1.5 | 23.5 | 45 | [8 empty] | 1050 | 56.9 |  |  | 1102
2401 | 179 | CS-0 | 63.12 | 18.73 | 4.94 | 1.02 | 3.99 |  | 52.5 | 340 | 153 | 0.45 |  | 0.6 |  |  |  | 449.9 |  | 741.7 | [12 empty] | 762.3 | [15 empty] | 0 | [26 empty] | 13 |  |  | 57 | Use of secondary slags in completely recyclable concrete | de Schepper, Mieke(1); Verlé, Pieter(2); van Driessche, Isabel(3); de Belie, Nele(1) | 1191.6
2402 | 182 | GGBFS0 | 62.93 | 19.31 | 5.17 | 2.08 | 2.51 |  | 42.5 | 350 | 175 | 0.5 |  | 1 | [6 empty] | 1028 | [11 empty] | 835 | [15 empty] | 0 | [28 empty] | 6910 | 38.69 | Using ANN and ANFIS to predict the mechanical and chloride permeability properties of concrete containing GGBFS and CNI | Boga, Ahmet Raif(1); Öztürk, Murat(2); Topçu, Ilker Bekir(3) | 1028
2403 |  | GGBFS25 | 62.93 | 19.31 | 5.17 | 2.08 | 2.51 |  | 42.5 | 262.5 | 175 | 0.6666667 |  | 1 | [6 empty] | 1025 | [11 empty] | 832 | [10 empty] | 36.88 | 39.82 | 10.78 | 6.42 | 3.47 | 87.5 | [28 empty] | 4653 | 34.18 |  |  | 1025
2404 |  | GGBFS50 | 62.93 | 19.31 | 5.17 | 2.08 | 2.51 |  | 42.5 | 175 | 175 | 1 |  | 1 | [6 empty] | 1021 | [11 empty] | 830 | [10 empty] | 36.88 | 39.82 | 10.78 | 6.42 | 3.47 | 175 | [28 empty] | 3826 | 27.57 |  |  | 1021
2405 |  | GGBFS0 | 62.93 | 19.31 | 5.17 | 2.08 | 2.51 |  | 42.5 | 350 | 175 | 0.5 |  | 1 | [6 empty] | 1028 | [11 empty] | 835 | [15 empty] | 0 | [28 empty] | 3184 | 42.3 |  |  | 1028
2406 |  | GGBFS25 | 62.93 | 19.31 | 5.17 | 2.08 | 2.51 |  | 42.5 | 262.5 | 175 | 0.6666667 |  | 1 | [6 empty] | 1025 | [11 empty] | 832 | [10 empty] | 36.88 | 39.82 | 10.78 | 6.42 | 3.47 | 87.5 | [28 empty] | 1099 | 41.6 |  |  | 1025
2407 |  | GGBFS50 | 62.93 | 19.31 | 5.17 | 2.08 | 2.51 |  | 42.5 | 175 | 175 | 1 |  | 1 | [6 empty] | 1021 | [11 empty] | 830 | [10 empty] | 36.88 | 39.82 | 10.78 | 6.42 | 3.47 | 175 | [28 empty] | 649 | 36.89 |  |  | 1021
2409 | 33 | A0；各掺量单位为kg | 61.13 | 21.45 | 5.24 | 2.08 | 2.89 |  | 42.5 | 5.75 | 2.3 | 0.4 | 0.15 | 0.2 |  |  | 0.023 |  |  |  |  | 9.87 | [8 empty] | 6.58 | [47 empty] | 38.71 | 大连理工大学 | 薛莉莉 | 9.87
2417 | 39 | 是氯离子扩散系数而非渗透系数 | 64 | 23.44 | 7.19 | 1.51 | 2.96 |  | 42.5 | 300 | 180 | 0.6 | 0.3 | 0.4 | [6 empty] | 1064.2 | [8 empty] | 2.64 | 742.67 | [31 empty] | 0.42 | 91.92 | 0.57 |  | 0.09 |  | 0 | 0.0585 | [5 empty] | 32.5 |  | 6078.88 | 33.19 | 内蒙古工业大学 | 林书宇 | 1064.2
2418 |  |  | 64 | 23.44 | 7.19 | 1.51 | 2.96 |  | 42.5 | 382.5 | 170 | 0.4 | 0.3 | 0.6 | [6 empty] | 985.6 | [8 empty] | 2.64 | 777.16 | [31 empty] | 0.42 | 91.92 | 0.57 |  | 0.09 |  | 42.5 | 0.04152 | [5 empty] | 12.7 |  | 2052.56 | 51.76 | 内蒙古工业大学 | 林书宇 | 985.6
2419 |  |  | 64 | 23.44 | 7.19 | 1.51 | 2.96 |  | 42.5 | 701.25 | 165 | 0.2 | 0.3 | 1.32 | [6 empty] | 726.1 | [8 empty] | 2.64 | 699.75 | [31 empty] | 0.42 | 91.92 | 0.57 |  | 0.09 |  | 123.7 | 0.03518 | [5 empty] | 4.02 |  | 291.6 | 72.72 | 内蒙古工业大学 | 林书宇 | 726.1
2421 | 40 | A-1;是氯离子扩散系数而非渗透系数且为估读值；抗压强度为估读值 | 61.6 | 20.4 | 7.26 | 0.97 | 3.49 |  | 42.5 | 350 | 175 | 0.5 | 0.15 | 2 | [7 empty] | 1031 | [9 empty] | 3.4 |  | 844 | [35 empty] | 0.103 | 0.601 | 0.268 | 0.131 |  |  | 2.65 |  |  | 37 | 浙江大学 | 周俊坤 | 1031
2431 | 46 | 电通量为估读值 | 61.13 | 21.45 | 5.75 | 1.54 | 2.89 |  | 42.5 | 520 | 130 | 0.25 | 0.25 | 1.7 | [7 empty] | 1153 | [7 empty] | 2.4 | 637 |  |  |  |  | 3.16 | 59.33 | 22.27 | 1.38 | 0.07 | 0 |  |  | 40.7 | 33.51 | 13.44 | 8.49 |  | 0 | [28 empty] | 1650 | 65.3 | 大连理工大学 | 马丽娜 | 1153
2432 |  |  | 61.13 | 21.45 | 5.75 | 1.54 | 2.89 |  | 42.5 | 416 | 130 | 0.25 | 0.25 | 1.7 | [7 empty] | 1153 | [7 empty] | 2.4 | 637 |  |  |  |  | 3.16 | 59.33 | 22.27 | 1.38 | 0.07 | 52 |  |  | 40.7 | 33.51 | 13.44 | 8.49 |  | 52 | [28 empty] | 500 | 71.3 | 大连理工大学 | 马丽娜 | 1153
2433 |  |  | 61.13 | 21.45 | 5.75 | 1.54 | 2.89 |  | 42.5 | 364 | 130 | 0.25 | 0.25 | 1.8 | [7 empty] | 1153 | [7 empty] | 2.4 | 637 |  |  |  |  | 3.16 | 59.33 | 22.27 | 1.38 | 0.07 | 78 |  |  | 40.7 | 33.51 | 13.44 | 8.49 |  | 78 | [28 empty] | 450 | 72.5 | 大连理工大学 | 马丽娜 | 1153
2434 |  |  | 61.13 | 21.45 | 5.75 | 1.54 | 2.89 |  | 42.5 | 312 | 130 | 0.25 | 0.25 | 1.8 | [7 empty] | 1153 | [7 empty] | 2.4 | 637 |  |  |  |  | 3.16 | 59.33 | 22.27 | 1.38 | 0.07 | 104 |  |  | 40.7 | 33.51 | 13.44 | 8.49 |  | 104 | [28 empty] | 300 | 69.1 | 大连理工大学 | 马丽娜 | 1153
2435 |  |  | 61.13 | 21.45 | 5.75 | 1.54 | 2.89 |  | 42.5 | 260 | 130 | 0.25 | 0.25 | 1.8 | [7 empty] | 1153 | [7 empty] | 2.4 | 637 |  |  |  |  | 3.16 | 59.33 | 22.27 | 1.38 | 0.07 | 130 |  |  | 40.7 | 33.51 | 13.44 | 8.49 |  | 130 | [28 empty] | 150 | 67.6 | 大连理工大学 | 马丽娜 | 1153
2436 |  |  | 61.13 | 21.45 | 5.75 | 1.54 | 2.89 |  | 42.5 | 480 | 130 | 0.3 | 0.25 | 1.2 | [7 empty] | 1153 | [7 empty] | 2.4 | 637 |  |  |  |  | 3.16 | 59.33 | 22.27 | 1.38 | 0.07 | 0 |  |  | 40.7 | 33.51 | 13.44 | 8.49 |  | 0 | [28 empty] | 1700 | 63 | 大连理工大学 | 马丽娜 | 1153
2437 |  |  | 61.13 | 21.45 | 5.75 | 1.54 | 2.89 |  | 42.5 | 384 | 130 | 0.3 | 0.25 | 1.2 | [7 empty] | 1153 | [7 empty] | 2.4 | 637 |  |  |  |  | 3.16 | 59.33 | 22.27 | 1.38 | 0.07 | 48 |  |  | 40.7 | 33.51 | 13.44 | 8.49 |  | 48 | [28 empty] | 1600 | 68.3 | 大连理工大学 | 马丽娜 | 1153
2438 |  |  | 61.13 | 21.45 | 5.75 | 1.54 | 2.89 |  | 42.5 | 336 | 130 | 0.3 | 0.25 | 1.2 | [7 empty] | 1153 | [7 empty] | 2.4 | 637 |  |  |  |  | 3.16 | 59.33 | 22.27 | 1.38 | 0.07 | 72 |  |  | 40.7 | 33.51 | 13.44 | 8.49 |  | 72 | [28 empty] | 1400 | 66.3 | 大连理工大学 | 马丽娜 | 1153
2439 |  |  | 61.13 | 21.45 | 5.75 | 1.54 | 2.89 |  | 42.5 | 288 | 130 | 0.3 | 0.25 | 1.2 | [7 empty] | 1153 | [7 empty] | 2.4 | 637 |  |  |  |  | 3.16 | 59.33 | 22.27 | 1.38 | 0.07 | 96 |  |  | 40.7 | 33.51 | 13.44 | 8.49 |  | 96 | [28 empty] | 1350 | 65.4 | 大连理工大学 | 马丽娜 | 1153
2440 |  |  | 61.13 | 21.45 | 5.75 | 1.54 | 2.89 |  | 42.5 | 240 | 130 | 0.3 | 0.25 | 1.1 | [7 empty] | 1153 | [7 empty] | 2.4 | 637 |  |  |  |  | 3.16 | 59.33 | 22.27 | 1.38 | 0.07 | 120 |  |  | 40.7 | 33.51 | 13.44 | 8.49 |  | 120 | [28 empty] | 1250 | 61.4 | 大连理工大学 | 马丽娜 | 1153
2441 |  |  | 61.13 | 21.45 | 5.75 | 1.54 | 2.89 |  | 42.5 | 440 | 130 | 0.35 | 0.25 | 0.9 | [7 empty] | 1153 | [7 empty] | 2.4 | 637 |  |  |  |  | 3.16 | 59.33 | 22.27 | 1.38 | 0.07 | 0 |  |  | 40.7 | 33.51 | 13.44 | 8.49 |  | 0 | [28 empty] | 2500 | 59.4 | 大连理工大学 | 马丽娜 | 1153
2442 |  |  | 61.13 | 21.45 | 5.75 | 1.54 | 2.89 |  | 42.5 | 352 | 130 | 0.35 | 0.25 | 0.9 | [7 empty] | 1153 | [7 empty] | 2.4 | 637 |  |  |  |  | 3.16 | 59.33 | 22.27 | 1.38 | 0.07 | 44 |  |  | 40.7 | 33.51 | 13.44 | 8.49 |  | 44 | [28 empty] | 2200 | 66.3 | 大连理工大学 | 马丽娜 | 1153
2443 |  |  | 61.13 | 21.45 | 5.75 | 1.54 | 2.89 |  | 42.5 | 308 | 130 | 0.35 | 0.25 | 0.9 | [7 empty] | 1153 | [7 empty] | 2.4 | 637 |  |  |  |  | 3.16 | 59.33 | 22.27 | 1.38 | 0.07 | 66 |  |  | 40.7 | 33.51 | 13.44 | 8.49 |  | 66 | [28 empty] | 1950 | 62.1 | 大连理工大学 | 马丽娜 | 1153
2444 |  |  | 61.13 | 21.45 | 5.75 | 1.54 | 2.89 |  | 42.5 | 264 | 130 | 0.35 | 0.25 | 0.9 | [7 empty] | 1153 | [7 empty] | 2.4 | 637 |  |  |  |  | 3.16 | 59.33 | 22.27 | 1.38 | 0.07 | 88 |  |  | 40.7 | 33.51 | 13.44 | 8.49 |  | 88 | [28 empty] | 1400 | 61.3 | 大连理工大学 | 马丽娜 | 1153
2445 |  |  | 61.13 | 21.45 | 5.75 | 1.54 | 2.89 |  | 42.5 | 220 | 130 | 0.35 | 0.25 | 0.9 | [7 empty] | 1153 | [7 empty] | 2.4 | 637 |  |  |  |  | 3.16 | 59.33 | 22.27 | 1.38 | 0.07 | 110 |  |  | 40.7 | 33.51 | 13.44 | 8.49 |  | 110 | [28 empty] | 1250 | 60.9 | 大连理工大学 | 马丽娜 | 1153
2446 |  |  | 61.13 | 21.45 | 5.75 | 1.54 | 2.89 |  | 42.5 | 400 | 130 | 0.4 | 0.25 | 0.8 | [7 empty] | 1153 | [7 empty] | 2.4 | 637 |  |  |  |  | 3.16 | 59.33 | 22.27 | 1.38 | 0.07 | 0 |  |  | 40.7 | 33.51 | 13.44 | 8.49 |  | 0 | [28 empty] | 3750 | 55.5 | 大连理工大学 | 马丽娜 | 1153
2447 |  |  | 61.13 | 21.45 | 5.75 | 1.54 | 2.89 |  | 42.5 | 320 | 130 | 0.4 | 0.25 | 0.8 | [7 empty] | 1153 | [7 empty] | 2.4 | 637 |  |  |  |  | 3.16 | 59.33 | 22.27 | 1.38 | 0.07 | 40 |  |  | 40.7 | 33.51 | 13.44 | 8.49 |  | 40 | [28 empty] | 3500 | 63.4 | 大连理工大学 | 马丽娜 | 1153
2448 |  |  | 61.13 | 21.45 | 5.75 | 1.54 | 2.89 |  | 42.5 | 280 | 130 | 0.4 | 0.25 | 0.8 | [7 empty] | 1153 | [7 empty] | 2.4 | 637 |  |  |  |  | 3.16 | 59.33 | 22.27 | 1.38 | 0.07 | 60 |  |  | 40.7 | 33.51 | 13.44 | 8.49 |  | 60 | [28 empty] | 3450 | 61.6 | 大连理工大学 | 马丽娜 | 1153
2449 |  |  | 61.13 | 21.45 | 5.75 | 1.54 | 2.89 |  | 42.5 | 240 | 130 | 0.4 | 0.25 | 0.8 | [7 empty] | 1153 | [7 empty] | 2.4 | 637 |  |  |  |  | 3.16 | 59.33 | 22.27 | 1.38 | 0.07 | 80 |  |  | 40.7 | 33.51 | 13.44 | 8.49 |  | 80 | [28 empty] | 3000 | 58.6 | 大连理工大学 | 马丽娜 | 1153
2450 |  |  | 61.13 | 21.45 | 5.75 | 1.54 | 2.89 |  | 42.5 | 200 | 130 | 0.4 | 0.25 | 0.8 | [7 empty] | 1153 | [7 empty] | 2.4 | 637 |  |  |  |  | 3.16 | 59.33 | 22.27 | 1.38 | 0.07 | 100 |  |  | 40.7 | 33.51 | 13.44 | 8.49 |  | 100 | [28 empty] | 2750 | 57.3 | 大连理工大学 | 马丽娜 | 1153
2452 | 47 | NC-0；抗压强度为自然养护三个月的抗压强度 | 62.53 | 21.7 | 4.35 | 2.08 | 3.32 |  | 42.5 | 390 | 195 | 0.5 | 0.25 | 0.1 | [6 empty] | 1099 | [8 empty] | 2.26 | 673 | [47 empty] | 43.6 | 福州大学 | 江国伟 | 1099
2453 |  | NC-1.5 | 62.53 | 21.7 | 4.35 | 2.08 | 3.32 |  | 42.5 | 390 | 195 | 0.5 | 0.25 | 0.2 | [6 empty] | 1099 | [8 empty] | 2.26 | 673 | [47 empty] | 41 | 福州大学 | 江国伟 | 1099
2454 |  | NC-3 | 62.53 | 21.7 | 4.35 | 2.08 | 3.32 |  | 42.5 | 390 | 195 | 0.5 | 0.25 | 0.3 | [6 empty] | 1099 | [8 empty] | 2.26 | 673 | [47 empty] | 39.3 | 福州大学 | 江国伟 | 1099
2455 |  | NC-4.5 | 62.53 | 21.7 | 4.35 | 2.08 | 3.32 |  | 42.5 | 390 | 195 | 0.5 | 0.25 | 0.45 | [6 empty] | 1099 | [8 empty] | 2.26 | 673 | [47 empty] | 36.4 | 福州大学 | 江国伟 | 1099
2456 |  | NC-6 | 62.53 | 21.7 | 4.35 | 2.08 | 3.32 |  | 42.5 | 390 | 195 | 0.5 | 0.25 | 0.55 | [6 empty] | 1099 | [8 empty] | 2.26 | 673 | [47 empty] | 34.5 | 福州大学 | 江国伟 | 1099
2465 | 55 | P-0 | 59.6 | 21.28 | 4.76 | 3.25 | 2.7 |  | 42.5 | 400 | 192 | 0.48 | [9 empty] | 1171 | [7 empty] | 2.3 | 687 |  |  |  |  | 3.75 | 50.29 | 36.79 | 0.51 | 4.29 | [35 empty] | 10 |  |  | 54.4 | 北京工业大学 | 王建刚 | 1171
2476 | 60 | H0 | 61.74 | 22.9 | 4.76 | 1.36 | 3.29 |  | 42.5 | 405.7 | 170 | 0.29 | 0.25 | 1.2 | [15 empty] | 2.81 | 823.7 |  |  |  |  | 5.6 | 29.1 | 48.6 | 1.45 | 5.85 | 173.9 | [34 empty] | 4.9 |  |  | 52.8 | 深圳大学 | 殷允贺 | 0
2501 | 64 | JZ | 50.49 | 26.48 | 9.21 | 3.26 | 4.24 |  | 42.5 | 400 | 200 | 0.4 | 0.2 | 0.13 | [10 empty] | 1167 |  |  |  |  | 2.83 | 634 |  |  |  |  | 6 | 48.5 | 31.2 | 1.12 | 6.5 |  | 100 | [33 empty] | 0.676 |  |  | 46.8 | 兰州理工大学 | 李江川 | 1167
2505 | 68 | NS | 54.56 | 22.43 | 8.36 | 1.85 | 5.15 |  | 42.5 | 350 | 172 | 0.49 | 0.28 | 0.42 | [7 empty] | 1080 | [7 empty] | 2.19 | 900 |  |  |  |  | 3.04 | 51.45 | 38.67 | 0.89 | 6.4 |  | 80 | [33 empty] | 1.0122 |  | 1533.47 | 51.2 | 南昌大学 | 熊先达 | 1080
2506 |  | HG3 | 54.56 | 22.43 | 8.36 | 1.85 | 5.15 |  | 42.5 | 350 | 172 | 0.49 | 0.28 | 0.42 | [7 empty] | 1080 | [9 empty] | 2.61 | 0.05 | 900 |  | 3.04 | 51.45 | 38.67 | 0.89 | 6.4 |  | 80 | [33 empty] | 1.1426 |  | 1798.36 | 55.8 | 南昌大学 | 熊先达 | 1080
2507 |  | HL3 | 54.56 | 22.43 | 8.36 | 1.85 | 5.15 |  | 42.5 | 350 | 172 | 0.49 | 0.28 | 0.42 | [7 empty] | 1080 | [9 empty] | 2.61 | 0.05 | 900 |  | 3.04 | 51.45 | 38.67 | 0.89 | 6.4 |  | 80 | [33 empty] | 1.174 |  | 1862.21 | 47.6 | 南昌大学 | 熊先达 | 1080
2508 |  | HL1 | 54.56 | 22.43 | 8.36 | 1.85 | 5.15 |  | 42.5 | 350 | 172 | 0.49 | 0.28 | 0.42 | [7 empty] | 1080 | [9 empty] | 2.19 | 0.07 | 900 |  | 3.04 | 51.45 | 38.67 | 0.89 | 6.4 |  | 80 | [33 empty] | 1.3032 |  | 2135.13 | 47.6 | 南昌大学 | 熊先达 | 1080
2509 |  | HL2 | 54.56 | 22.43 | 8.36 | 1.85 | 5.15 |  | 42.5 | 350 | 172 | 0.49 | 0.28 | 0.42 | [7 empty] | 1080 | [9 empty] | 2.35 | 0.08 | 900 |  | 3.04 | 51.45 | 38.67 | 0.89 | 6.4 |  | 80 | [33 empty] | 1.1967 |  | 1908.42 | 47.6 | 南昌大学 | 熊先达 | 1080
2510 |  | HL4 | 54.56 | 22.43 | 8.36 | 1.85 | 5.15 |  | 42.5 | 350 | 172 | 0.49 | 0.28 | 0.42 | [7 empty] | 1080 | [9 empty] | 2.75 | 0.06 | 900 |  | 3.04 | 51.45 | 38.67 | 0.89 | 6.4 |  | 80 | [33 empty] | 1.2303 |  | 1976.75 | 47.6 | 南昌大学 | 熊先达 | 1080
2511 |  | HL5 | 54.56 | 22.43 | 8.36 | 1.85 | 5.15 |  | 42.5 | 350 | 172 | 0.49 | 0.28 | 0.42 | [7 empty] | 1080 | [9 empty] | 3.04 | 0.08 | 900 |  | 3.04 | 51.45 | 38.67 | 0.89 | 6.4 |  | 80 | [33 empty] | 1.3935 |  | 2308.39 | 47.6 | 南昌大学 | 熊先达 | 1080
2592 | 76 | OC1；氯离子扩散系数为30weeks测试结果 | 63.4 | 21.5 | 5.71 | 2.15 | 2.9 |  | 42.5 | 440 | 190 | 0.44 |  | 0 | [7 empty] | 1270 | [7 empty] | 1.6 | 570 | [10 empty] | 0 | [33 empty] | 17.91 |  |  | 32.1 | 江苏大学 | SYED HASSAN ALI SHAH | 1270
2593 |  | 0C2 | 63.4 | 21.5 | 5.71 | 2.15 | 2.9 |  | 42.5 | 490 | 190 | 0.39 |  | 0 | [7 empty] | 1105 | [7 empty] | 1.6 | 640 | [10 empty] | 0 | [33 empty] | 12.3 |  |  | 36.6 | 江苏大学 | SYED HASSAN ALI SHAH | 1105
2594 |  | Fas1 | 63.4 | 21.5 | 5.71 | 2.15 | 2.9 |  | 42.5 | 417 | 190 | 0.39 |  | 0.4 | [7 empty] | 1105 | [7 empty] | 1.6 | 640 | [10 empty] | 74 | [33 empty] | 15.12 |  |  | 30.4 | 江苏大学 | SYED HASSAN ALI SHAH | 1105
2595 |  | Fas2 | 63.4 | 21.5 | 5.71 | 2.15 | 2.9 |  | 42.5 | 343 | 190 | 0.39 |  | 0.4 | [7 empty] | 1105 | [7 empty] | 1.6 | 640 | [10 empty] | 147 | [33 empty] | 15.02 |  |  | 29.8 | 江苏大学 | SYED HASSAN ALI SHAH | 1105
2666 | 291 | W/C=0.32 | 59.64 | 20.47 | 5.9 | 3.74 | 4.8 |  | 52.5 | 480 | 153.6 | 0.32 | [9 empty] | 1056.96 | [7 empty] | 2.6 | 704.64 |  |  |  |  | 4.37 | 48.33 | 19.54 | 1.65 | 5.32 |  | 0 | [35 empty] | 430 | 60.25 | 武汉理工大学 | 丁华涛 | 1056.96
2667 |  | W/C=0.45 | 59.64 | 20.47 | 5.9 | 3.74 | 4.8 |  | 52.5 | 480 | 216 | 0.45 | [9 empty] | 1056.96 | [7 empty] | 2.6 | 704.64 |  |  |  |  | 4.37 | 48.33 | 19.54 | 1.65 | 5.32 |  | 50 | [35 empty] | 530 | 40.2 |  |  | 1056.96
2668 |  | W/C=0.6 | 59.64 | 20.47 | 5.9 | 3.74 | 4.8 |  | 52.5 | 480 | 288 | 0.6 | [9 empty] | 1056.96 | [7 empty] | 2.6 | 704.64 |  |  |  |  | 4.37 | 48.33 | 19.54 | 1.65 | 5.32 |  | 100 | [35 empty] | 760 | 38.6 |  |  | 1056.96
2669 |  | B51 | 59.64 | 20.47 | 5.9 | 3.74 | 4.8 |  | 52.5 | 480 | 153.6 | 0.32 |  | 1.4 | [7 empty] | 1057 | [7 empty] | 2.6 | 705 |  |  |  |  | 4.37 | 48.33 | 19.54 | 1.65 | 5.32 |  | 150 | [35 empty] | 509 | 65.8 |  |  | 1057
2670 |  | B52 | 59.64 | 20.47 | 5.9 | 3.74 | 4.8 |  | 52.5 | 450 | 153.6 | 0.3413333 |  | 1.4 | [7 empty] | 1041 | [7 empty] | 2.6 | 694 | [12 empty] | 38.19 | 33.51 | 15.85 | 9.05 | 0.46 | 100 | [28 empty] | 500 | 67 |  |  | 1041
2671 |  | B53 | 59.64 | 20.47 | 5.9 | 3.74 | 4.8 |  | 52.5 | 400 | 153.6 | 0.384 |  | 1.4 | [7 empty] | 1041 | [7 empty] | 2.6 | 694 | [12 empty] | 38.19 | 33.51 | 15.85 | 9.05 | 0.46 | 150 | [28 empty] | 490 | 65.7 |  |  | 1041
2672 |  | B54 | 59.64 | 20.47 | 5.9 | 3.74 | 4.8 |  | 52.5 | 350 | 153.6 | 0.4388571 |  | 1.4 | [7 empty] | 1041 | [7 empty] | 2.6 | 694 | [46 empty] | 400 | 67.8 |  |  | 1041
2673 |  | B55 | 59.64 | 20.47 | 5.9 | 3.74 | 4.8 |  | 52.5 | 400 | 153.6 | 0.384 |  | 1.4 | [7 empty] | 1041 | [7 empty] | 2.6 | 694 | [46 empty] | 380 | 69.5 |  |  | 1041
2674 |  | B56 | 59.64 | 20.47 | 5.9 | 3.74 | 4.8 |  | 52.5 | 350 | 153.6 | 0.4388571 |  | 1.4 | [7 empty] | 1041 | [7 empty] | 2.6 | 694 | [46 empty] | 373 | 71.7 |  |  | 1041
2710 | 91 | CA/sabd=1.5 | 63.07 | 20.39 | 5.6 | 2.91 | 3.43 |  | 42.5 | 400 | 128 | 0.2974116 |  | 2 | [29 empty] | 45.88 | 30.38 | 9.05 | 5.39 | 3.82 | 0 | [13 empty] | 1.1 | 94.5 | 1.03 | 0.46 | 0.78 |  | 0 | [6 empty] | 2.36 |  |  | 34 |  |  | 0
2711 | 91 | CA/sabd=1.5 | 63.07 | 20.39 | 5.6 | 2.91 | 3.43 |  | 42.5 | 400 | 153.6 | 0.3568939 |  | 2 | [29 empty] | 45.88 | 30.38 | 9.05 | 5.39 | 3.82 | 0 | [13 empty] | 1.1 | 94.5 | 1.03 | 0.46 | 0.78 |  | 80 | [6 empty] | 0.88 |  |  | 59 |  |  | 0
2712 | 91 | CA/sabd=1.5 | 63.07 | 20.39 | 5.6 | 2.91 | 3.43 |  | 42.5 | 400 | 153.6 | 0.3568939 |  | 2 | [29 empty] | 45.88 | 30.38 | 9.05 | 5.39 | 3.82 | 80 | [13 empty] | 1.1 | 94.5 | 1.03 | 0.46 | 0.78 |  | 0 | [6 empty] | 1.47 |  |  | 41 |  |  | 0
2713 | 91 | CA/sabd=1.5 | 63.07 | 20.39 | 5.6 | 2.91 | 3.43 |  | 42.5 | 400 | 179 | 0.4159115 |  | 2 | [29 empty] | 45.88 | 30.38 | 9.05 | 5.39 | 3.82 | 80 | [13 empty] | 1.1 | 94.5 | 1.03 | 0.46 | 0.78 |  | 80 | [6 empty] | 0.92 |  |  | 51 |  |  | 0
2716 | 95 | 没有粗骨料 | 62.59 | 21.24 | 4.78 | 2.53 | 3.27 |  |  | 520.5 | 243 | 0.4398747 |  | 3.6 | [15 empty] | 2.73 | 1496.6 |  |  |  |  | 8.84 | 49.11 | 28.07 | 3.86 | 4.02 | 27.4 | [21 empty] | 1.35 | 94.4 | 0.53 | 0.47 | 0.14 |  | 0 | [7 empty] | 14 | 9400 | 53 |  |  | 0
2717 | 95 | 没有粗骨料 | 62.59 | 21.24 | 4.78 | 2.53 | 3.27 |  |  | 493.1 | 244 | 0.4647353 |  | 2.5 | [15 empty] | 2.73 | 1486.5 |  |  |  |  | 8.84 | 49.11 | 28.07 | 3.86 | 4.02 | 54.8 | [21 empty] | 1.35 | 94.4 | 0.53 | 0.47 | 0.14 |  | 0 | [7 empty] | 11 | 4500 | 53 |  |  | 0
2718 | 95 | 没有粗骨料 | 62.59 | 21.24 | 4.78 | 2.53 | 3.27 |  |  | 520.5 | 241.9 | 0.4378835 |  | 4.7 | [15 empty] | 2.73 | 1496.6 |  |  |  |  | 8.84 | 49.11 | 28.07 | 3.86 | 4.02 | 0 | [21 empty] | 1.35 | 94.4 | 0.53 | 0.47 | 0.14 |  | 27.4 | [7 empty] | 7 | 2500 | 53 |  |  | 0
2719 | 95 | 没有粗骨料 | 62.59 | 21.24 | 4.78 | 2.53 | 3.27 |  |  | 493.1 | 240.9 | 0.4588309 |  | 5.7 | [15 empty] | 2.73 | 1486.5 |  |  |  |  | 8.84 | 49.11 | 28.07 | 3.86 | 4.02 | 0 | [21 empty] | 1.35 | 94.4 | 0.53 | 0.47 | 0.14 |  | 54.8 | [7 empty] | 3 | 1000 | 58 |  |  | 0
2720 | 95 | 没有粗骨料 | 62.59 | 21.24 | 4.78 | 2.53 | 3.27 |  |  | 493.1 | 242.1 | 0.4611165 |  | 4.5 | [15 empty] | 2.73 | 1486.5 |  |  |  |  | 8.84 | 49.11 | 28.07 | 3.86 | 4.02 | 27.4 | [21 empty] | 1.35 | 94.4 | 0.53 | 0.47 | 0.14 |  | 27.4 | [7 empty] | 6 | 2300 | 56 |  |  | 0
2721 | 95 | 没有粗骨料 | 62.59 | 21.24 | 4.78 | 2.53 | 3.27 |  |  | 493.1 | 243.4 | 0.4635926 |  | 3.2 | [15 empty] | 2.73 | 1486.5 |  |  |  |  | 8.84 | 49.11 | 28.07 | 3.86 | 4.02 | 43.8 | [21 empty] | 1.35 | 94.4 | 0.53 | 0.47 | 0.14 |  | 11 | [7 empty] | 9 | 5000 | 53 |  |  | 0
2723 | 98 |  | 63.8 | 21.2 | 5.4 | 2 | 1.5 |  |  | 558 | 189.4 | 0.35 |  | 5.6 | [5 empty] | 700 | [9 empty] | 2.87 | 908 | [31 empty] | 0.4 | 91.5 | 0.2 | 1.5 | 0.7 |  | 0 | [7 empty] | 63 | 1088 | 52 |  |  | 700
2727 | 98 |  | 63.8 | 21.2 | 5.4 | 2 | 1.5 |  |  | 530.1 | 189.4 | 0.35 |  | 5.6 | [5 empty] | 700 | [9 empty] | 2.87 | 908 | [31 empty] | 0.4 | 91.5 | 0.2 | 1.5 | 0.7 |  | 27.9 | [7 empty] | 13 | 235 | 56 |  |  | 700
2731 | 98 |  | 63.8 | 21.2 | 5.4 | 2 | 1.5 |  |  | 502.2 | 189.4 | 0.35 |  | 5.6 | [5 empty] | 700 | [9 empty] | 2.87 | 908 | [31 empty] | 0.4 | 91.5 | 0.2 | 1.5 | 0.7 |  | 55.8 | [7 empty] | 6 | 171 | 62 |  |  | 700
2734 | 98 |  | 63.8 | 21.2 | 5.4 | 2 | 1.5 |  |  | 502.2 | 189.4 | 0.35 |  | 5.6 | [5 empty] | 674 | [9 empty] | 2.87 | 881 | [31 empty] | 0.4 | 91.5 | 0.2 | 1.5 | 0.7 |  | 55.8 | [9 empty] | 68 |  |  | 674
2735 | 98 |  | 63.8 | 21.2 | 5.4 | 2 | 1.5 |  |  | 395 | 217 | 0.55 | [7 empty] | 780 | [9 empty] | 2.87 | 908 | [31 empty] | 0.4 | 91.5 | 0.2 | 1.5 | 0.7 |  | 0 | [7 empty] | 278 | 2257 | 34 |  |  | 780
2739 | 98 |  | 63.8 | 21.2 | 5.4 | 2 | 1.5 |  |  | 375.2 | 217 | 0.55 | [7 empty] | 780 | [9 empty] | 2.87 | 908 | [31 empty] | 0.4 | 91.5 | 0.2 | 1.5 | 0.7 |  | 19.8 | [7 empty] | 39 | 490 | 35 |  |  | 780
2743 | 98 |  | 63.8 | 21.2 | 5.4 | 2 | 1.5 |  |  | 355.5 | 217 | 0.55 | [7 empty] | 780 | [9 empty] | 2.87 | 908 | [31 empty] | 0.4 | 91.5 | 0.2 | 1.5 | 0.7 |  | 39.5 | [7 empty] | 33 | 382 | 42 |  |  | 780
2746 | 98 |  | 63.8 | 21.2 | 5.4 | 2 | 1.5 |  |  | 355.5 | 217 | 0.55 | [7 empty] | 753 | [9 empty] | 2.87 | 881 | [31 empty] | 0.4 | 91.5 | 0.2 | 1.5 | 0.7 |  | 39.5 | [9 empty] | 43 |  |  | 753
2765 | 109 |  | 64.7 | 21 | 5.9 | 0.9 | 3.4 |  |  | 100 | 150 | 0.3 | [8 empty] | 1086 | [9 empty] | 724 |  |  |  |  | 3 | 56.8 | 28.2 | 5.2 | 5.3 | 0 | [22 empty] | 90 |  |  |  |  | 0 | [8 empty] | 1899 | 86.8 |  |  | 1086
2766 | 109 |  | 64.7 | 21 | 5.9 | 0.9 | 3.4 |  |  | 85 | 150 | 0.3 | [8 empty] | 1086 | [9 empty] | 700 |  |  |  |  | 3 | 56.8 | 28.2 | 5.2 | 5.3 | 15 | [22 empty] | 90 |  |  |  |  | 0 | [8 empty] | 1629 | 86 |  |  | 1086
2767 | 109 |  | 64.7 | 21 | 5.9 | 0.9 | 3.4 |  |  | 75 | 150 | 0.3 | [8 empty] | 1086 | [9 empty] | 683 |  |  |  |  | 3 | 56.8 | 28.2 | 5.2 | 5.3 | 25 | [22 empty] | 90 |  |  |  |  | 0 | [8 empty] | 993 | 85.4 |  |  | 1086
2768 | 109 |  | 64.7 | 21 | 5.9 | 0.9 | 3.4 |  |  | 55 | 150 | 0.3 | [8 empty] | 1086 | [9 empty] | 650 |  |  |  |  | 3 | 56.8 | 28.2 | 5.2 | 5.3 | 45 | [22 empty] | 90 |  |  |  |  | 0 | [8 empty] | 814 | 71.8 |  |  | 1086
2769 | 109 |  | 64.7 | 21 | 5.9 | 0.9 | 3.4 |  |  | 45 | 150 | 0.3 | [8 empty] | 1086 | [9 empty] | 634 |  |  |  |  | 3 | 56.8 | 28.2 | 5.2 | 5.3 | 55 | [22 empty] | 90 |  |  |  |  | 0 | [8 empty] | 963 | 57.4 |  |  | 1086
2770 | 109 |  | 64.7 | 21 | 5.9 | 0.9 | 3.4 |  |  | 95 | 150 | 0.3 | [8 empty] | 1086 | [9 empty] | 719 |  |  |  |  | 3 | 56.8 | 28.2 | 5.2 | 5.3 | 0 | [22 empty] | 90 |  |  |  |  | 5 | [8 empty] | 345 | 87.8 |  |  | 1086
2771 | 109 |  | 64.7 | 21 | 5.9 | 0.9 | 3.4 |  |  | 75 | 150 | 0.3 | [8 empty] | 1086 | [9 empty] | 686 |  |  |  |  | 3 | 56.8 | 28.2 | 5.2 | 5.3 | 20 | [22 empty] | 90 |  |  |  |  | 5 | [8 empty] | 375 | 78.5 |  |  | 1086
2772 | 109 |  | 64.7 | 21 | 5.9 | 0.9 | 3.4 |  |  | 55 | 150 | 0.3 | [8 empty] | 1086 | [9 empty] | 654 |  |  |  |  | 3 | 56.8 | 28.2 | 5.2 | 5.3 | 40 | [22 empty] | 90 |  |  |  |  | 5 | [8 empty] | 464 | 71.1 |  |  | 1086
2773 | 109 |  | 64.7 | 21 | 5.9 | 0.9 | 3.4 |  |  | 100 | 205 | 0.5 | [8 empty] | 1132 | [9 empty] | 609 |  |  |  |  | 3 | 56.8 | 28.2 | 5.2 | 5.3 | 0 | [22 empty] | 90 |  |  |  |  | 0 | [8 empty] | 3678 | 50.8 |  |  | 1132
2774 | 109 |  | 64.7 | 21 | 5.9 | 0.9 | 3.4 |  |  | 85 | 205 | 0.5 | [8 empty] | 1132 | [9 empty] | 589 |  |  |  |  | 3 | 56.8 | 28.2 | 5.2 | 5.3 | 15 | [22 empty] | 90 |  |  |  |  | 0 | [8 empty] | 3596 | 48.9 |  |  | 1132
2775 | 109 |  | 64.7 | 21 | 5.9 | 0.9 | 3.4 |  |  | 75 | 205 | 0.5 | [8 empty] | 1132 | [9 empty] | 576 |  |  |  |  | 3 | 56.8 | 28.2 | 5.2 | 5.3 | 25 | [22 empty] | 90 |  |  |  |  | 0 | [8 empty] | 2830 | 41.7 |  |  | 1132
2776 | 109 |  | 64.7 | 21 | 5.9 | 0.9 | 3.4 |  |  | 55 | 205 | 0.5 | [8 empty] | 1132 | [9 empty] | 549 |  |  |  |  | 3 | 56.8 | 28.2 | 5.2 | 5.3 | 45 | [22 empty] | 90 |  |  |  |  | 0 | [8 empty] | 2531 | 35.6 |  |  | 1132
2777 | 109 |  | 64.7 | 21 | 5.9 | 0.9 | 3.4 |  |  | 45 | 205 | 0.5 | [8 empty] | 1132 | [9 empty] | 536 |  |  |  |  | 3 | 56.8 | 28.2 | 5.2 | 5.3 | 55 | [22 empty] | 90 |  |  |  |  | 0 | [8 empty] | 2006 | 24 |  |  | 1132
2778 | 109 |  | 64.7 | 21 | 5.9 | 0.9 | 3.4 |  |  | 95 | 205 | 0.5 | [8 empty] | 1132 | [9 empty] | 605 |  |  |  |  | 3 | 56.8 | 28.2 | 5.2 | 5.3 | 0 | [22 empty] | 90 |  |  |  |  | 5 | [8 empty] | 2162 | 57.3 |  |  | 1132
2779 | 109 |  | 64.7 | 21 | 5.9 | 0.9 | 3.4 |  |  | 75 | 205 | 0.5 | [8 empty] | 1132 | [9 empty] | 578 |  |  |  |  | 3 | 56.8 | 28.2 | 5.2 | 5.3 | 20 | [22 empty] | 90 |  |  |  |  | 5 | [8 empty] | 1418 | 52.9 |  |  | 1132
2780 | 109 |  | 64.7 | 21 | 5.9 | 0.9 | 3.4 |  |  | 55 | 205 | 0.5 | [8 empty] | 1132 | [9 empty] | 552 |  |  |  |  | 3 | 56.8 | 28.2 | 5.2 | 5.3 | 40 | [22 empty] | 90 |  |  |  |  | 5 | [8 empty] | 1449 | 38.7 |  |  | 1132
2782 | 129 |  | 61.9 | 20.2 | 4.7 | 2.6 | 3 |  |  | 416 | 167 | 0.4 |  | 0.24 | [10 empty] | 928 | [5 empty] | 816 | [25 empty] | 20.2 | 4.7 | 2.6 | 3 |  | 0 | 3 | 85 | 0.13 | 1.55 | 0.45 |  | 0 | [8 empty] | 4900 | 45.7 |  |  | 928
2783 | 129 |  | 61.9 | 20.2 | 4.7 | 2.6 | 3 |  |  | 375 | 154 | 0.37 |  | 0.32 | [10 empty] | 908 | [5 empty] | 798 | [25 empty] | 20.2 | 4.7 | 2.6 | 3 |  | 41.6 | 3 | 85 | 0.13 | 1.55 | 0.45 |  | 0 | [8 empty] | 4800 | 39.7 |  |  | 908
2784 | 129 |  | 61.9 | 20.2 | 4.7 | 2.6 | 3 |  |  | 416 | 154 | 0.37 |  | 0.32 | [10 empty] | 945 | [5 empty] | 831 | [25 empty] | 20.2 | 4.7 | 2.6 | 3 |  | 0 | 3 | 85 | 0.13 | 1.55 | 0.45 |  | 0 | [8 empty] | 4200 | 46.8 |  |  | 945
2785 | 129 |  | 61.9 | 20.2 | 4.7 | 2.6 | 3 |  |  | 354 | 142 | 0.34 |  | 0.45 | [10 empty] | 906 | [5 empty] | 797 | [25 empty] | 20.2 | 4.7 | 2.6 | 3 |  | 62.4 | 3 | 85 | 0.13 | 1.55 | 0.45 |  | 0 | [8 empty] | 4100 | 44.3 |  |  | 906
2786 | 129 |  | 61.9 | 20.2 | 4.7 | 2.6 | 3 |  |  | 416 | 142 | 0.34 |  | 0.45 | [10 empty] | 962 | [5 empty] | 846 | [25 empty] | 20.2 | 4.7 | 2.6 | 3 |  | 0 | 3 | 85 | 0.13 | 1.55 | 0.45 |  | 0 | [8 empty] | 3000 | 58.9 |  |  | 962
2787 | 129 |  | 61.9 | 20.2 | 4.7 | 2.6 | 3 |  |  | 354 | 154 | 0.37 |  | 0.35 | [10 empty] | 871 | [5 empty] | 766 | [25 empty] | 20.2 | 4.7 | 2.6 | 3 |  | 41.6 | 3 | 85 | 0.13 | 1.55 | 0.45 |  | 20.8 | [8 empty] | 3200 | 41.1 |  |  | 871
2788 | 129 |  | 61.9 | 20.2 | 4.7 | 2.6 | 3 |  |  | 333 | 142 | 0.34 |  | 0.45 | [10 empty] | 868 | [5 empty] | 764 | [25 empty] | 20.2 | 4.7 | 2.6 | 3 |  | 62.4 | 3 | 85 | 0.13 | 1.55 | 0.45 |  | 20.8 | [8 empty] | 2600 | 48.5 |  |  | 868
2790 | 135 | 20mm天然石子，10mm再生石子 | 64.7 | 21 | 5.9 | 0.9 | 3.4 |  |  | 390 | 195 | 0.5 | [18 empty] | 678 |  |  |  |  | 3 | 56.79 | 28.21 | 5.21 | 5.31 | 0 |  |  | 33.8 | 44.6 | 13.3 | 4.8 | 0.9 | 0 | [14 empty] | 90 |  |  |  |  | 0 | [8 empty] | 4500 | 60 |  |  | 0
2791 | 135 | 20mm天然石子，10mm再生石子 | 64.7 | 21 | 5.9 | 0.9 | 3.4 |  |  | 351 | 195 | 0.5 | [18 empty] | 664 |  |  |  |  | 3 | 56.79 | 28.21 | 5.21 | 5.31 | 0 |  |  | 33.8 | 44.6 | 13.3 | 4.8 | 0.9 | 0 | [14 empty] | 90 |  |  |  |  | 39 | [8 empty] | 3800 | 63 |  |  | 0
2792 | 135 | 20mm天然石子，10mm再生石子 | 64.7 | 21 | 5.9 | 0.9 | 3.4 |  |  | 253.5 | 195 | 0.5 | [18 empty] | 640 |  |  |  |  | 3 | 56.79 | 28.21 | 5.21 | 5.31 | 136.5 |  |  | 33.8 | 44.6 | 13.3 | 4.8 | 0.9 | 175.5 | [14 empty] | 90 |  |  |  |  | 0 | [8 empty] | 3400 | 43 |  |  | 0
2793 | 135 | 20mm天然石子，10mm再生石子 | 64.7 | 21 | 5.9 | 0.9 | 3.4 |  |  | 175.5 | 195 | 0.5 | [18 empty] | 658 |  |  |  |  | 3 | 56.79 | 28.21 | 5.21 | 5.31 | 0 |  |  | 33.8 | 44.6 | 13.3 | 4.8 | 0.9 | 0 | [14 empty] | 90 |  |  |  |  | 0 | [8 empty] | 3200 | 45 |  |  | 0
2794 | 135 | 20mm天然石子，10mm再生石子 | 64.7 | 21 | 5.9 | 0.9 | 3.4 |  |  | 390 | 195 | 0.5 | [18 empty] | 678 |  |  |  |  | 3 | 56.79 | 28.21 | 5.21 | 5.31 | 0 |  |  | 33.8 | 44.6 | 13.3 | 4.8 | 0.9 | 0 | [14 empty] | 90 |  |  |  |  | 0 | [8 empty] | 5000 | 56 |  |  | 0
2795 | 135 | 20mm天然石子，10mm再生石子 | 64.7 | 21 | 5.9 | 0.9 | 3.4 |  |  | 351 | 195 | 0.5 | [18 empty] | 664 |  |  |  |  | 3 | 56.79 | 28.21 | 5.21 | 5.31 | 0 |  |  | 33.8 | 44.6 | 13.3 | 4.8 | 0.9 | 0 | [14 empty] | 90 |  |  |  |  | 39 | [8 empty] | 3300 | 56 |  |  | 0
2796 | 135 | 20mm天然石子，10mm再生石子 | 64.7 | 21 | 5.9 | 0.9 | 3.4 |  |  | 253.5 | 195 | 0.5 | [18 empty] | 640 |  |  |  |  | 3 | 56.79 | 28.21 | 5.21 | 5.31 | 136.5 |  |  | 33.8 | 44.6 | 13.3 | 4.8 | 0.9 | 175.5 | [14 empty] | 90 |  |  |  |  | 0 | [8 empty] | 2700 | 44 |  |  | 0
2797 | 135 | 20mm天然石子，10mm再生石子 | 64.7 | 21 | 5.9 | 0.9 | 3.4 |  |  | 175.5 | 195 | 0.5 | [18 empty] | 658 |  |  |  |  | 3 | 56.79 | 28.21 | 5.21 | 5.31 | 0 |  |  | 33.8 | 44.6 | 13.3 | 4.8 | 0.9 | 0 | [14 empty] | 90 |  |  |  |  | 0 | [8 empty] | 2200 | 46 |  |  | 0
2798 | 135 | 20mm天然石子，10mm再生石子 | 64.7 | 21 | 5.9 | 0.9 | 3.4 |  |  | 390 | 195 | 0.5 | [18 empty] | 678 |  |  |  |  | 3 | 56.79 | 28.21 | 5.21 | 5.31 | 0 |  |  | 33.8 | 44.6 | 13.3 | 4.8 | 0.9 | 0 | [14 empty] | 90 |  |  |  |  | 0 | [8 empty] | 5200 | 57 |  |  | 0
2799 | 135 | 20mm天然石子，10mm再生石子 | 64.7 | 21 | 5.9 | 0.9 | 3.4 |  |  | 351 | 195 | 0.5 | [18 empty] | 664 |  |  |  |  | 3 | 56.79 | 28.21 | 5.21 | 5.31 | 0 |  |  | 33.8 | 44.6 | 13.3 | 4.8 | 0.9 | 0 | [14 empty] | 90 |  |  |  |  | 39 | [8 empty] | 4100 | 55 |  |  | 0
2800 | 135 | 20mm天然石子，10mm再生石子 | 64.7 | 21 | 5.9 | 0.9 | 3.4 |  |  | 253.5 | 195 | 0.5 | [18 empty] | 640 |  |  |  |  | 3 | 56.79 | 28.21 | 5.21 | 5.31 | 136.5 |  |  | 33.8 | 44.6 | 13.3 | 4.8 | 0.9 | 175.5 | [14 empty] | 90 |  |  |  |  | 0 | [8 empty] | 3700 | 37 |  |  | 0
2801 | 135 | 20mm天然石子，10mm再生石子 | 64.7 | 21 | 5.9 | 0.9 | 3.4 |  |  | 175.5 | 195 | 0.5 | [18 empty] | 658 |  |  |  |  | 3 | 56.79 | 28.21 | 5.21 | 5.31 | 0 |  |  | 33.8 | 44.6 | 13.3 | 4.8 | 0.9 | 0 | [14 empty] | 90 |  |  |  |  | 0 | [8 empty] | 3600 | 39 |  |  | 0
2803 | 138 | 轻粗骨料 | 62.58 | 20.25 | 5.31 | 2.82 | 4.04 |  |  | 550 | 192.5 | 0.35 |  | 1.5 | [10 empty] | 690 | [5 empty] | 624 | [31 empty] | 0.45 | 90.36 | 0.71 |  | 1.31 |  | 0 | [8 empty] | 8000 | 40 |  |  | 690
2804 | 138 | 轻粗骨料 | 62.58 | 20.25 | 5.31 | 2.82 | 4.04 |  |  | 495 | 192.5 | 0.35 |  | 2 | [10 empty] | 679 | [5 empty] | 614 | [31 empty] | 0.45 | 90.36 | 0.71 |  | 1.31 |  | 55 | [8 empty] | 5300 | 50 |  |  | 679
2805 | 138 | 轻粗骨料 | 62.58 | 20.25 | 5.31 | 2.82 | 4.04 |  |  | 550 | 192.5 | 0.35 |  | 1.5 | [10 empty] | 727 | [5 empty] | 624 | [31 empty] | 0.45 | 90.36 | 0.71 |  | 1.31 |  | 0 | [8 empty] | 3300 | 30 |  |  | 727
2806 | 138 | 轻粗骨料 | 62.58 | 20.25 | 5.31 | 2.82 | 4.04 |  |  | 495 | 192.5 | 0.35 |  | 2 | [10 empty] | 715 | [5 empty] | 614 | [31 empty] | 0.45 | 90.36 | 0.71 |  | 1.31 |  | 55 | [8 empty] | 3000 | 32 |  |  | 715
2807 | 138 | 轻粗骨料 | 62.58 | 20.25 | 5.31 | 2.82 | 4.04 |  |  | 400 | 220 | 0.55 |  | 0 | [10 empty] | 721 | [5 empty] | 641 | [31 empty] | 0.45 | 90.36 | 0.71 |  | 1.31 |  | 0 | [8 empty] | 3300 | 50 |  |  | 721
2808 | 138 | 轻粗骨料 | 62.58 | 20.25 | 5.31 | 2.82 | 4.04 |  |  | 360 | 220 | 0.55 |  | 0.25 | [10 empty] | 714 | [5 empty] | 645 | [31 empty] | 0.45 | 90.36 | 0.71 |  | 1.31 |  | 40 | [8 empty] | 2800 | 53 |  |  | 714
2809 | 138 | 轻粗骨料 | 62.58 | 20.25 | 5.31 | 2.82 | 4.04 |  |  | 400 | 220 | 0.55 |  | 0 | [10 empty] | 759 | [5 empty] | 641 | [31 empty] | 0.45 | 90.36 | 0.71 |  | 1.31 |  | 0 | [8 empty] | 2200 | 34 |  |  | 759
2810 | 138 | 轻粗骨料 | 62.58 | 20.25 | 5.31 | 2.82 | 4.04 |  |  | 360 | 220 | 0.55 |  | 0.25 | [10 empty] | 752 | [5 empty] | 645 | [31 empty] | 0.45 | 90.36 | 0.71 |  | 1.31 |  | 40 | [8 empty] | 1300 | 43 |  |  | 752
2818 | 156 |  | 63.4 | 21.7 | 6.2 | 1 | 3.1 |  | 42.5 | 401.61 | 147 | 0.35 |  | 0.4 | [6 empty] | 1268 | [9 empty] | 665 | [31 empty] | 0.47 | 88.4 | 1.18 | 2.17 | 4.75 |  | 21.14 | [8 empty] | 500 | 55.2 |  |  | 1268
2819 | 156 |  | 63.4 | 21.7 | 6.2 | 1 | 3.1 |  | 42.5 | 401.61 | 157.33 | 0.35 |  | 0.48 | [6 empty] | 1268 | [9 empty] | 665 | [31 empty] | 0.47 | 88.4 | 1.18 | 2.17 | 4.75 |  | 21.14 | [8 empty] | 780 | 33.3 |  |  | 1268
2820 | 156 |  | 63.4 | 21.7 | 6.2 | 1 | 3.1 |  | 42.5 | 401.61 | 147 | 0.35 |  | 0.48 | [6 empty] | 1268 | [9 empty] | 665 | [31 empty] | 0.47 | 88.4 | 1.18 | 2.17 | 4.75 |  | 21.14 | [8 empty] | 580 | 41.7 |  |  | 1268
2821 | 156 |  | 63.4 | 21.7 | 6.2 | 1 | 3.1 |  | 42.5 | 401.61 | 147 | 0.35 |  | 0.48 | [6 empty] | 1268 | [9 empty] | 665 | [31 empty] | 0.47 | 88.4 | 1.18 | 2.17 | 4.75 |  | 21.14 | [8 empty] | 420 | 50.7 |  |  | 1268
2822 | 156 |  | 63.4 | 21.7 | 6.2 | 1 | 3.1 |  | 42.5 | 401.61 | 167.67 | 0.35 |  | 0.48 | [6 empty] | 1268 | [9 empty] | 665 | [31 empty] | 0.47 | 88.4 | 1.18 | 2.17 | 4.75 |  | 21.14 | [8 empty] | 980 | 30.1 |  |  | 1268
2823 | 156 |  | 63.4 | 21.7 | 6.2 | 1 | 3.1 |  | 42.5 | 401.61 | 147 | 0.35 |  | 0.48 | [6 empty] | 1268 | [9 empty] | 665 | [31 empty] | 0.47 | 88.4 | 1.18 | 2.17 | 4.75 |  | 21.14 | [8 empty] | 1420 | 35 |  |  | 1268
2824 | 156 |  | 63.4 | 21.7 | 6.2 | 1 | 3.1 |  | 42.5 | 401.61 | 147 | 0.35 |  | 0.48 | [6 empty] | 1268 | [9 empty] | 665 | [31 empty] | 0.47 | 88.4 | 1.18 | 2.17 | 4.75 |  | 21.14 | [8 empty] | 1100 | 40.1 |  |  | 1268
2826 | 160 |  | 62.95 | 20.74 | 4.9 | 1.2 | 3.5 |  |  | 375 | 150 | 0.4 | [8 empty] | 730.6 | [9 empty] | 1095.9 | [31 empty] | 1 | 94 | 1 | 0.6 | 0.1 |  | 0 | [6 empty] | 7.84 | 10.62 | 3449 | 43 |  |  | 730.6
2827 | 160 |  | 62.95 | 20.74 | 4.9 | 1.2 | 3.5 |  |  | 345 | 150 | 0.4 | [8 empty] | 726.3 | [9 empty] | 1089.5 | [31 empty] | 1 | 94 | 1 | 0.6 | 0.1 |  | 30 | [6 empty] | 5.58 | 3 | 791 | 52 |  |  | 726.3
2828 | 160 |  | 62.95 | 20.74 | 4.9 | 1.2 | 3.5 |  |  | 375 | 168.8 | 0.45 | [8 empty] | 711.3 | [9 empty] | 1067 | [31 empty] | 1 | 94 | 1 | 0.6 | 0.1 |  | 0 | [6 empty] | 8.94 | 13.08 | 4743 | 39 |  |  | 711.3
2829 | 160 |  | 62.95 | 20.74 | 4.9 | 1.2 | 3.5 |  |  | 345 | 168.8 | 0.45 | [8 empty] | 707.1 | [9 empty] | 1060.6 | [31 empty] | 1 | 94 | 1 | 0.6 | 0.1 |  | 30 | [6 empty] | 6.04 | 6.67 | 1060 | 49 |  |  | 707.1
2830 | 160 |  | 62.95 | 20.74 | 4.9 | 1.2 | 3.5 |  |  | 375 | 187.5 | 0.5 | [8 empty] | 692 | [9 empty] | 1038 | [31 empty] | 1 | 94 | 1 | 0.6 | 0.1 |  | 0 | [6 empty] | 10.54 | 18.71 | 6359 | 35 |  |  | 692
2831 | 160 |  | 62.95 | 20.74 | 4.9 | 1.2 | 3.5 |  |  | 345 | 187.5 | 0.5 | [8 empty] | 687.8 | [9 empty] | 1031.7 | [31 empty] | 1 | 94 | 1 | 0.6 | 0.1 |  | 30 | [6 empty] | 6.58 | 7.44 | 2210 | 43 |  |  | 687.8
2913 | 78 | 0.5-O；加了一列为外加剂掺量（抗分散剂-絮凝剂） | 61.16 | 21.49 | 5.24 | 2.12 | 2.89 |  | 42.5 | 400 | 200 | 0.5 | 0.25 | 1 |  | 3.5 |  |  |  |  | 1006 | [8 empty] | 2.8 | 759 | [12 empty] | 40.075 | 30.311 | 14.991 | 8.595 | 0.388 | 0 | [26 empty] | 29.75 |  |  | 35.9 | 大连理工大学 | 王梦赛 | 1006
2914 |  | 0.45-O | 61.16 | 21.49 | 5.24 | 2.12 | 2.89 |  | 42.5 | 445 | 200 | 0.45 | 0.25 | 0.5 |  | 2.8 |  |  |  |  | 1035 | [8 empty] | 2.8 | 690 | [12 empty] | 40.075 | 30.311 | 14.991 | 8.595 | 0.388 | 0 | [26 empty] | 24.72 |  |  | 41.6 | 大连理工大学 | 王梦赛 | 1035
2915 |  | 0.45-SL1 | 61.16 | 21.49 | 5.24 | 2.12 | 2.89 |  | 42.5 | 356 | 200 | 0.45 | 0.25 | 0.5 |  | 2.8 |  |  |  |  | 1035 | [8 empty] | 2.8 | 690 | [12 empty] | 40.075 | 30.311 | 14.991 | 8.595 | 0.388 | 20 | [26 empty] | 16.42 |  |  | 47.6 | 大连理工大学 | 王梦赛 | 1035
2916 |  | 0.45-SL2 | 61.16 | 21.49 | 5.24 | 2.12 | 2.89 |  | 42.5 | 267 | 200 | 0.45 | 0.25 | 0.5 |  | 2.8 |  |  |  |  | 1035 | [8 empty] | 2.8 | 690 | [12 empty] | 40.075 | 30.311 | 14.991 | 8.595 | 0.388 | 40 | [26 empty] | 14.87 |  |  | 50.4 | 大连理工大学 | 王梦赛 | 1035
2917 |  | 0.45-SL3 | 61.16 | 21.49 | 5.24 | 2.12 | 2.89 |  | 42.5 | 178 | 200 | 0.45 | 0.25 | 0.5 |  | 2.8 |  |  |  |  | 1035 | [8 empty] | 2.8 | 690 | [12 empty] | 40.075 | 30.311 | 14.991 | 8.595 | 0.388 | 60 | [26 empty] | 12.15 |  |  | 47.1 | 大连理工大学 | 王梦赛 | 1035
2918 |  | 0.45-SL4 | 61.16 | 21.49 | 5.24 | 2.12 | 2.89 |  | 42.5 | 89 | 200 | 0.45 | 0.25 | 0.5 |  | 2.8 |  |  |  |  | 1035 | [8 empty] | 2.8 | 690 | [12 empty] | 40.075 | 30.311 | 14.991 | 8.595 | 0.388 | 80 | [26 empty] | 18.73 |  |  | 44.6 | 大连理工大学 | 王梦赛 | 1035
2919 |  | 0.4-O | 61.16 | 21.49 | 5.24 | 2.12 | 2.89 |  | 42.5 | 500 | 200 | 0.4 | 0.25 | 0.5 |  | 2.5 |  |  |  |  | 1005 | [8 empty] | 2.8 | 670 | [12 empty] | 40.075 | 30.311 | 14.991 | 8.595 | 0.388 | 0 | [26 empty] | 23.3 |  |  | 44.3 | 大连理工大学 | 王梦赛 | 1005
2921 | 80 | JZ | 53.26 | 22.39 | 7.16 | 4.32 | 2.49 |  | 42.5 | 330 | 170 | 0.52 | 0.23 | 1.4 | [6 empty] | 1061 | [8 empty] | 2.4 | 837 |  |  |  |  | 21.77 | 48.83 | 11.18 |  | 15.7 |  | 61 | [28 empty] | 0.0243 | 0.4079 | 0.0638 | 0.3684 |  | 11.4 |  |  | 46.2 | 内蒙古科技大学 | 陈伟 | 1061
2962 | 302 | N1 | 63.67 | 21.4 | 5.63 | 2.15 | 3.65 |  | 42.5 | 400 | 160 | 0.4 | 0.2 | 0.8 | [7 empty] | 1231 | [7 empty] | 1.2 | 380.4 | [44 empty] | 1.284 |  | 2086 | 51.7 | 重庆大学 | 谭盐宾 | 1231
2963 |  | N2 | 63.67 | 21.4 | 5.63 | 2.15 | 3.65 |  | 42.5 | 460 | 163 | 0.3543478 | 0.2 | 0.65 | [7 empty] | 1246 | [7 empty] | 1.2 | 385.2 | [44 empty] | 1.01 |  | 1528 | 61 |  |  | 1246
2978 | 305 | A1 | 62.28 | 21.08 | 5.47 | 1.73 | 3.96 |  | 42.5 | 450 | 247.5 | 0.55 | 0.3 | 0.47 | [6 empty] | 1051.5 | [8 empty] | 2.82 | 701 | [47 empty] | 1620 | 哈尔滨工业大学 | 张武满 | 1051.5
2979 |  | A2 | 62.28 | 21.08 | 5.47 | 1.73 | 3.96 |  | 42.5 | 450 | 225 | 0.5 | 0.3 | 0.53 | [6 empty] | 1065 | [8 empty] | 2.82 | 710 | [47 empty] | 1231 |  |  | 1065
2980 |  | A3 | 62.28 | 21.08 | 5.47 | 1.73 | 3.96 |  | 42.5 | 450 | 202.5 | 0.45 | 0.3 | 0.55 | [6 empty] | 1078.5 | [8 empty] | 2.82 | 719 | [47 empty] | 972 |  |  | 1078.5
2981 |  | A4 | 62.28 | 21.08 | 5.47 | 1.73 | 3.96 |  | 42.5 | 450 | 180 | 0.4 | 0.3 | 0.57 | [6 empty] | 1092 | [8 empty] | 2.82 | 728 | [47 empty] | 814 |  |  | 1092
2982 |  | A5 | 62.28 | 21.08 | 5.47 | 1.73 | 3.96 |  | 42.5 | 450 | 157.5 | 0.35 | 0.3 | 0.6 | [6 empty] | 1105.5 | [8 empty] | 2.82 | 737 | [47 empty] | 630 |  |  | 1105.5
2983 |  | A6 | 62.28 | 21.08 | 5.47 | 1.73 | 3.96 |  | 42.5 | 450 | 135 | 0.3 | 0.3 | 0.76 | [6 empty] | 1119 | [8 empty] | 2.82 | 746 | [47 empty] | 485 |  |  | 1119
2984 |  | A7 | 62.28 | 21.08 | 5.47 | 1.73 | 3.96 |  | 42.5 | 450 | 126 | 0.28 | 0.3 | 0.85 | [6 empty] | 1124.4 | [8 empty] | 2.82 | 749.6 | [47 empty] | 372 |  |  | 1124.4
3058 | 190 | OPC | 63.1 | 21.3 | 4.7 | 2.9 | 3.1 | 3410 |  | 607 | 170 | 0.2800659 | [8 empty] | 910 | [8 empty] | 2.84 | 676 | [44 empty] | 10 |  |  | 79 | The effects of cementitious materials on the mechanical and durability performance of high-strength concrete | Lee, Joo-Ha(1); Yoon, Young-Soo(2) | 910
3059 |  | FA10 | 63.1 | 21.3 | 4.7 | 2.9 | 3.1 | 3410 |  | 546 | 170 | 0.3113553 | [8 empty] | 898 | [8 empty] | 2.84 | 667 |  |  |  |  | 4.1 | 52.8 | 22.5 | 0.8 | 13.4 | 61 | [34 empty] | 9 |  |  | 65 |  |  | 898
3060 |  | FA20 | 63.1 | 21.3 | 4.7 | 2.9 | 3.1 | 3410 |  | 486 | 170 | 0.3497942 | [8 empty] | 885 | [8 empty] | 2.84 | 658 |  |  |  |  | 4.1 | 52.8 | 22.5 | 0.8 | 13.4 | 121 | [34 empty] | 24 |  |  | 50 |  |  | 885
3061 |  | BS30 | 63.1 | 21.3 | 4.7 | 2.9 | 3.1 | 3410 |  | 425 | 170 | 0.4 | [8 empty] | 900 | [8 empty] | 2.84 | 668 | [17 empty] | 182 | [26 empty] | 8 |  |  | 85 |  |  | 900
3062 |  | BS50 | 63.1 | 21.3 | 4.7 | 2.9 | 3.1 | 3410 |  | 304 | 170 | 0.5592105 | [8 empty] | 892 | [8 empty] | 2.84 | 663 | [17 empty] | 304 | [26 empty] | 5.5 |  |  | 86 |  |  | 892
3063 |  | FA15BS35 | 63.1 | 21.3 | 4.7 | 2.9 | 3.1 | 3410 |  | 304 | 170 | 0.5592105 | [8 empty] | 879 | [8 empty] | 2.84 | 653 | [9 empty] | 91 | [7 empty] | 213 | [26 empty] | 4.5 |  |  | 66 |  |  | 879
3064 |  | LHC | 62.5 | 25.3 | 3.1 | 2 | 3.6 | 3570 |  | 607 | 170 | 0.2800659 | [8 empty] | 910 | [8 empty] | 2.84 | 676 | [44 empty] | 21 |  |  | 66 |  |  | 910