## Sheet1
C-CaO | C-SiO2 | C-Al2O3 | C-MgO | C-Fe2O3 | 细度 | 抗压强度 | 水泥掺量 | 水掺量 | 水灰比 | 减水剂减水率 | 减水剂掺量 | 减水剂减水量 | 外加剂掺量 | 引气剂掺量 | 碎石1 | 碎石2 | 碎石3 | 碎石4 | 碎石5 | 碎石6 | 碎石7 | 碎石掺量 | 河卵石1 | 河卵石2 | 河卵石3 | 河卵石掺量 | 河砂细度模数 | 河砂掺量 | 机制砂细度模数 | 机制砂石粉含量 | 机制砂掺量 | 机制砂砂率 | MH-CaO | MH-SiO2 | MH-Al2O3 | MH-MgO | MH-Fe2O3 | MH-I级掺量 | MH-II级掺量 | MH掺量 | KZ-CaO | KZ-SiO2 | KZ-Al2O3 | KZ-MgO | KZ-Fe2O3 | KZ-掺量 | CKZ-CaO | CKZ-SiO2 | CKZ-Al2O3 | CKZ-MgO | CKZ-Fe2O3 | CKZ掺量 | SHS-CaO | SHS-SiO2 | SHS-Al2O3 | SHS-MgO | SHS-Fe2O3 | SHS-比表面积 | SHS-掺量 | GF-CaO | GF-SiO2 | GF-Al2O3 | GF-MgO | GF-Fe2O3 | GF-比表面积 | GF-掺量 | 孔隙率 | 孔隙范围1 | 孔隙范围2 | 孔隙范围3 | 孔隙范围4 | 孔隙范围5 | 扩散系数 | 渗透系数 | 电通量 | 28d抗压强度 | SS总用量
61.9 | 20.2 | 4.7 | 2.6 | 3 |  |  | 416 | 167 | 0.4 |  | 0.24 |  |  |  |  | 928 | [11 empty] | 816 | [9 empty] | 30.9 | [7 empty] | 72.1 | [6 empty] | 0 | 0.8 | 0.17 | 0.5 | 0.1 |  | 0 | 3 | 85 | 0.13 | 1.55 | 0.45 |  | 0 | [6 empty] | 11.6 |  | 4900 | 45.7 | 928
61.9 | 20.2 | 4.7 | 2.6 | 3 |  |  | 416 | 154 | 0.37 |  | 0.32 |  |  |  |  | 945 | [11 empty] | 831 | [24 empty] | 0 | 0.8 | 0.17 | 0.5 | 0.1 |  | 0 | 3 | 85 | 0.13 | 1.55 | 0.45 |  | 0 | [6 empty] | 10.5 |  | 4400 | 46.8 | 945
61.9 | 20.2 | 4.7 | 2.6 | 3 |  |  | 416 | 142 | 0.34 |  | 0.45 |  |  |  |  | 962 | [11 empty] | 846 | [24 empty] | 0 | 0.8 | 0.17 | 0.5 | 0.1 |  | 0 | 3 | 85 | 0.13 | 1.55 | 0.45 |  | 0 | [6 empty] | 9.6 |  | 3000 | 58.9 | 962
61.9 | 20.2 | 4.7 | 2.6 | 3 |  |  | 375 | 154 | 0.37 |  | 0.32 |  |  |  |  | 908 | [11 empty] | 798 | [24 empty] | 0 | 0.8 | 0.17 | 0.5 | 0.1 |  | 41.6 | 3 | 85 | 0.13 | 1.55 | 0.45 |  | 0 | [6 empty] | 13 |  | 4750 | 39.7 | 908
61.9 | 20.2 | 4.7 | 2.6 | 3 |  |  | 354 | 142 | 0.34 |  | 0.45 |  |  |  |  | 906 | [11 empty] | 797 | [24 empty] | 0 | 0.8 | 0.17 | 0.5 | 0.1 |  | 62.4 | 3 | 85 | 0.13 | 1.55 | 0.45 |  | 0 | [6 empty] | 12.8 |  | 4250 | 44.3 | 906
61.9 | 20.2 | 4.7 | 2.6 | 3 |  |  | 354 | 154 | 0.37 |  | 0.35 |  |  |  |  | 871 | [11 empty] | 766 | [24 empty] | 0 | 0.8 | 0.17 | 0.5 | 0.1 |  | 41.6 | 3 | 85 | 0.13 | 1.55 | 0.45 |  | 20.8 | [6 empty] | 11.6 |  | 3350 | 41.1 | 871
61.9 | 20.2 | 4.7 | 2.6 | 3 |  |  | 333 | 142 | 0.34 |  | 0.45 |  |  |  |  | 868 | [11 empty] | 764 | [24 empty] | 0 | 0.8 | 0.17 | 0.5 | 0.1 |  | 62.4 | 3 | 85 | 0.13 | 1.55 | 0.45 |  | 20.8 | [6 empty] | 10.4 |  | 2600 | 48.5 | 868
62.21 | 19.12 | 5.39 | 0.86 | 3.79 |  | 52.5 | 363 | 218 | 0.6 |  | 0 | [5 empty] | 1162 | [10 empty] | 599 |  |  |  |  | 4.46 | 53.21 | 26.43 | 2.45 | 7.53 | 0 |  |  | 40.38 | 34.35 | 11.36 | 7.57 | 0.48 | 0 | [13 empty] | 0.4 | 95 | 1 | 1.1 | 1.2 |  | 0 | 1.2 | [8 empty] | 37.9 | 1162
62.21 | 19.12 | 5.39 | 0.86 | 3.79 |  | 52.5 | 380 | 182 | 0.48 |  | 0 | [5 empty] | 1217 | [10 empty] | 627 |  |  |  |  | 4.46 | 53.21 | 26.43 | 2.45 | 7.53 | 0 |  |  | 40.38 | 34.35 | 11.36 | 7.57 | 0.48 | 0 | [13 empty] | 0.4 | 95 | 1 | 1.1 | 1.2 |  | 0 | 1.1 | [8 empty] | 46.7 | 1217
62.21 | 19.12 | 5.39 | 0.86 | 3.79 |  | 52.5 | 400 | 140 | 0.35 |  | 1 | [5 empty] | 1281 | [10 empty] | 660 |  |  |  |  | 4.46 | 53.21 | 26.43 | 2.45 | 7.53 | 0 |  |  | 40.38 | 34.35 | 11.36 | 7.57 | 0.48 | 0 | [13 empty] | 0.4 | 95 | 1 | 1.1 | 1.2 |  | 0 | 0.6 | [8 empty] | 81.7 | 1281
62.21 | 19.12 | 5.39 | 0.86 | 3.79 |  | 52.5 | 290 | 218 | 0.6 |  | 0 | [5 empty] | 1162 | [10 empty] | 599 |  |  |  |  | 4.46 | 53.21 | 26.43 | 2.45 | 7.53 | 73 |  |  | 40.38 | 34.35 | 11.36 | 7.57 | 0.48 | 0 | [13 empty] | 0.4 | 95 | 1 | 1.1 | 1.2 |  | 0 | 0.9 | [8 empty] | 35.6 | 1162
62.21 | 19.12 | 5.39 | 0.86 | 3.79 |  | 52.5 | 304 | 182 | 0.48 |  | 0 | [5 empty] | 1217 | [10 empty] | 627 |  |  |  |  | 4.46 | 53.21 | 26.43 | 2.45 | 7.53 | 76 |  |  | 40.38 | 34.35 | 11.36 | 7.57 | 0.48 | 0 | [13 empty] | 0.4 | 95 | 1 | 1.1 | 1.2 |  | 0 | 0.9 | [8 empty] | 44.6 | 1217
62.21 | 19.12 | 5.39 | 0.86 | 3.79 |  | 52.5 | 320 | 140 | 0.35 |  | 0.7 | [5 empty] | 1281 | [10 empty] | 660 |  |  |  |  | 4.46 | 53.21 | 26.43 | 2.45 | 7.53 | 80 |  |  | 40.38 | 34.35 | 11.36 | 7.57 | 0.48 | 0 | [13 empty] | 0.4 | 95 | 1 | 1.1 | 1.2 |  | 0 | 0.9 | [8 empty] | 74.9 | 1281
62.21 | 19.12 | 5.39 | 0.86 | 3.79 |  | 52.5 | 218 | 218 | 0.6 |  | 0 | [5 empty] | 599 | [10 empty] | 1162 |  |  |  |  | 4.46 | 53.21 | 26.43 | 2.45 | 7.53 | 0 |  |  | 40.38 | 34.35 | 11.36 | 7.57 | 0.48 | 145 | [13 empty] | 0.4 | 95 | 1 | 1.1 | 1.2 |  | 0 | 1 | [8 empty] | 33.1 | 599
62.21 | 19.12 | 5.39 | 0.86 | 3.79 |  | 52.5 | 228 | 182 | 0.48 |  | 0 | [5 empty] | 1217 | [10 empty] | 627 |  |  |  |  | 4.46 | 53.21 | 26.43 | 2.45 | 7.53 | 0 |  |  | 40.38 | 34.35 | 11.36 | 7.57 | 0.48 | 152 | [13 empty] | 0.4 | 95 | 1 | 1.1 | 1.2 |  | 0 | 1 | [8 empty] | 45.1 | 1217
62.21 | 19.12 | 5.39 | 0.86 | 3.79 |  | 52.5 | 240 | 140 | 0.35 |  | 0.7 | [5 empty] | 1281 | [10 empty] | 660 |  |  |  |  | 4.46 | 53.21 | 26.43 | 2.45 | 7.53 | 0 |  |  | 40.38 | 34.35 | 11.36 | 7.57 | 0.48 | 160 | [13 empty] | 0.4 | 95 | 1 | 1.1 | 1.2 |  | 0 | 0.3 | [8 empty] | 80.8 | 1281
62.21 | 19.12 | 5.39 | 0.86 | 3.79 |  | 52.5 | 345 | 218 | 0.6 |  | 0 | [5 empty] | 599 | [10 empty] | 1162 |  |  |  |  | 4.46 | 53.21 | 26.43 | 2.45 | 7.53 | 0 |  |  | 40.38 | 34.35 | 11.36 | 7.57 | 0.48 | 0 | [13 empty] | 0.4 | 95 | 1 | 1.1 | 1.2 |  | 18 | 0.8 | [8 empty] | 43.2 | 599
62.21 | 19.12 | 5.39 | 0.86 | 3.79 |  | 52.5 | 361 | 182 | 0.48 |  | 0.2 | [5 empty] | 1217 | [10 empty] | 627 |  |  |  |  | 4.46 | 53.21 | 26.43 | 2.45 | 7.53 | 0 |  |  | 40.38 | 34.35 | 11.36 | 7.57 | 0.48 | 0 | [13 empty] | 0.4 | 95 | 1 | 1.1 | 1.2 |  | 19 | 0.7 | [8 empty] | 52.8 | 1217
62.21 | 19.12 | 5.39 | 0.86 | 3.79 |  | 52.5 | 380 | 140 | 0.35 |  | 0.8 | [5 empty] | 1281 | [10 empty] | 660 |  |  |  |  | 4.46 | 53.21 | 26.43 | 2.45 | 7.53 | 0 |  |  | 40.38 | 34.35 | 11.36 | 7.57 | 0.48 | 0 | [13 empty] | 0.4 | 95 | 1 | 1.1 | 1.2 |  | 20 | 1.3 | [8 empty] | 95 | 1281
63.22 | 22.57 | 4.12 | 2.7 | 3.51 | 2962 |  | 420 | 159.6 | 0.38 |  | 0.44 | [6 empty] | 876 | [9 empty] | 876 | [12 empty] | 38.1 | 36 | 13 | 6.6 | 0.6 | 0 | [13 empty] | 0.49 | 94.3 | 1.1 | 0.87 | 0.7 |  | 0 | [8 empty] | 5400 | 63.5 | 876
63.22 | 22.57 | 4.12 | 2.7 | 3.51 | 2962 |  | 409.5 | 155.61 | 0.38 |  | 0.48 | [6 empty] | 874 | [9 empty] | 874 | [12 empty] | 38.1 | 36 | 13 | 6.6 | 0.6 | 0 | [13 empty] | 0.49 | 94.3 | 1.1 | 0.87 | 0.7 |  | 10.5 | [8 empty] | 3150 | 72 | 874
63.22 | 22.57 | 4.12 | 2.7 | 3.51 | 2962 |  | 399 | 151.62 | 0.38 |  | 0.51 | [6 empty] | 872 | [9 empty] | 872 | [12 empty] | 38.1 | 36 | 13 | 6.6 | 0.6 | 0 | [13 empty] | 0.49 | 94.3 | 1.1 | 0.87 | 0.7 |  | 21 | [8 empty] | 2250 | 76 | 872
63.22 | 22.57 | 4.12 | 2.7 | 3.51 | 2962 |  | 388.5 | 147.63 | 0.38 |  | 0.54 | [6 empty] | 870 | [9 empty] | 870 | [12 empty] | 38.1 | 36 | 13 | 6.6 | 0.6 | 0 | [13 empty] | 0.49 | 94.3 | 1.1 | 0.87 | 0.7 |  | 31.5 | [8 empty] | 1350 | 78 | 870
63.22 | 22.57 | 4.12 | 2.7 | 3.51 | 2962 |  | 378 | 143.64 | 0.38 |  | 0.56 | [6 empty] | 869 | [9 empty] | 869 | [12 empty] | 38.1 | 36 | 13 | 6.6 | 0.6 | 0 | [13 empty] | 0.49 | 94.3 | 1.1 | 0.87 | 0.7 |  | 42 | [8 empty] | 1050 | 80 | 869
63.22 | 22.57 | 4.12 | 2.7 | 3.51 | 2962 |  | 357 | 135.66 | 0.38 |  | 0.4 | [6 empty] | 873 | [9 empty] | 873 | [12 empty] | 38.1 | 36 | 13 | 6.6 | 0.6 | 63 | [13 empty] | 0.49 | 94.3 | 1.1 | 0.87 | 0.7 |  | 0 | [8 empty] | 6050 | 61 | 873
63.22 | 22.57 | 4.12 | 2.7 | 3.51 | 2962 |  | 294 | 111.72 | 0.38 |  | 0.37 | [6 empty] | 870 | [9 empty] | 870 | [12 empty] | 38.1 | 36 | 13 | 6.6 | 0.6 | 126 | [13 empty] | 0.49 | 94.3 | 1.1 | 0.87 | 0.7 |  | 0 | [8 empty] | 5900 | 56 | 870
63.22 | 22.57 | 4.12 | 2.7 | 3.51 | 2962 |  | 210 | 79.8 | 0.38 |  | 0.33 | [6 empty] | 866 | [9 empty] | 866 | [12 empty] | 38.1 | 36 | 13 | 6.6 | 0.6 | 210 | [13 empty] | 0.49 | 94.3 | 1.1 | 0.87 | 0.7 |  | 0 | [8 empty] | 5050 | 40 | 866
63.22 | 22.57 | 4.12 | 2.7 | 3.51 | 2962 |  | 346.5 | 131.67 | 0.38 |  | 0.42 | [6 empty] | 872 | [9 empty] | 872 | [12 empty] | 38.1 | 36 | 13 | 6.6 | 0.6 | 63 | [13 empty] | 0.49 | 94.3 | 1.1 | 0.87 | 0.7 |  | 10.5 | [8 empty] | 4600 | 64 | 872
63.22 | 22.57 | 4.12 | 2.7 | 3.51 | 2962 |  | 336 | 127.68 | 0.38 |  | 0.44 | [6 empty] | 870 | [9 empty] | 870 | [12 empty] | 38.1 | 36 | 13 | 6.6 | 0.6 | 63 | [13 empty] | 0.49 | 94.3 | 1.1 | 0.87 | 0.7 |  | 21 | [8 empty] | 5000 | 65 | 870
63.22 | 22.57 | 4.12 | 2.7 | 3.51 | 2962 |  | 325.5 | 123.69 | 0.38 |  | 0.46 | [6 empty] | 868 | [9 empty] | 868 | [12 empty] | 38.1 | 36 | 13 | 6.6 | 0.6 | 63 | [13 empty] | 0.49 | 94.3 | 1.1 | 0.87 | 0.7 |  | 31.5 | [8 empty] | 2150 | 68 | 868
63.22 | 22.57 | 4.12 | 2.7 | 3.51 | 2962 |  | 283.5 | 107.73 | 0.38 |  | 0.38 | [6 empty] | 869 | [9 empty] | 869 | [12 empty] | 38.1 | 36 | 13 | 6.6 | 0.6 | 126 | [13 empty] | 0.49 | 94.3 | 1.1 | 0.87 | 0.7 |  | 10.5 | [8 empty] | 4000 | 56 | 869
63.22 | 22.57 | 4.12 | 2.7 | 3.51 | 2962 |  | 273 | 103.74 | 0.38 |  | 0.4 | [6 empty] | 867 | [9 empty] | 867 | [12 empty] | 38.1 | 36 | 13 | 6.6 | 0.6 | 126 | [13 empty] | 0.49 | 94.3 | 1.1 | 0.87 | 0.7 |  | 21 | [8 empty] | 3800 | 52 | 867
63.22 | 22.57 | 4.12 | 2.7 | 3.51 | 2962 |  | 262.5 | 99.75 | 0.38 |  | 0.42 | [6 empty] | 865 | [9 empty] | 865 | [12 empty] | 38.1 | 36 | 13 | 6.6 | 0.6 | 126 | [13 empty] | 0.49 | 94.3 | 1.1 | 0.87 | 0.7 |  | 31.5 | [8 empty] | 2100 | 56 | 865
63.22 | 22.57 | 4.12 | 2.7 | 3.51 | 2962 |  | 199.5 | 75.81 | 0.38 |  | 0.34 | [6 empty] | 865 | [9 empty] | 865 | [12 empty] | 38.1 | 36 | 13 | 6.6 | 0.6 | 210 | [13 empty] | 0.49 | 94.3 | 1.1 | 0.87 | 0.7 |  | 10.5 | [8 empty] | 3250 | 37 | 865
63.22 | 22.57 | 4.12 | 2.7 | 3.51 | 2962 |  | 189 | 71.82 | 0.38 |  | 0.36 | [6 empty] | 863 | [9 empty] | 863 | [12 empty] | 38.1 | 36 | 13 | 6.6 | 0.6 | 210 | [13 empty] | 0.49 | 94.3 | 1.1 | 0.87 | 0.7 |  | 21 | [8 empty] | 2100 | 40 | 863
63.22 | 22.57 | 4.12 | 2.7 | 3.51 | 2962 |  | 178.5 | 67.83 | 0.38 |  | 0.38 | [6 empty] | 861 | [9 empty] | 861 | [12 empty] | 38.1 | 36 | 13 | 6.6 | 0.6 | 210 | [13 empty] | 0.49 | 94.3 | 1.1 | 0.87 | 0.7 |  | 31.5 | [8 empty] | 1800 | 38 | 861
61.06 | 19.9 | 5.17 | 1.69 | 2.55 |  | 42.5 | 378 | 170 | 0.45 | [5 empty] | 450.2 |  |  |  |  | 675.3 | [7 empty] | 750.3 |  |  |  |  | 7.95 | 42.39 | 24.53 | 1.29 | 17.82 | 0 | [34 empty] | 16 |  |  | 41 | 1125.5
61.06 | 19.9 | 5.17 | 1.69 | 2.55 |  | 42.5 | 302.4 | 170 | 0.56 | [5 empty] | 450.2 |  |  |  |  | 675.3 | [7 empty] | 750.3 |  |  |  |  | 7.95 | 42.39 | 24.53 | 1.29 | 17.82 | 99.4 | [34 empty] | 18 |  |  | 33 | 1125.5
61.06 | 19.9 | 5.17 | 1.69 | 2.55 |  | 42.5 | 264.3 | 170 | 0.64 | [5 empty] | 450.2 |  |  |  |  | 675.3 | [7 empty] | 750.3 |  |  |  |  | 7.95 | 42.39 | 24.53 | 1.29 | 17.82 | 149.1 | [34 empty] | 18 |  |  | 30.8 | 1125.5
61.06 | 19.9 | 5.17 | 1.69 | 2.55 |  | 42.5 | 378 | 170 | 0.45 | [5 empty] | 450.2 |  |  |  |  | 675.3 | [7 empty] | 750.3 |  |  |  |  | 27.39 | 38.71 | 16.46 | 1.34 | 6.21 | 0 | [34 empty] | 15.1 |  |  | 41 | 1125.5
61.06 | 19.9 | 5.17 | 1.69 | 2.55 |  | 42.5 | 302.4 | 170 | 0.56 | [5 empty] | 450.2 |  |  |  |  | 675.3 | [7 empty] | 750.3 |  |  |  |  | 27.39 | 38.71 | 16.46 | 1.34 | 6.21 | 99.4 | [34 empty] | 15 |  |  | 36 | 1125.5
61.06 | 19.9 | 5.17 | 1.69 | 2.55 |  | 42.5 | 264.3 | 170 | 0.64 | [5 empty] | 450.2 |  |  |  |  | 675.3 | [7 empty] | 750.3 |  |  |  |  | 27.39 | 38.71 | 16.46 | 1.34 | 6.21 | 149.1 | [34 empty] | 15 |  |  | 35.9 | 1125.5
61.06 | 19.9 | 5.17 | 1.69 | 2.55 |  | 42.5 | 378 | 170 | 0.45 | [5 empty] | 450.2 |  |  |  |  | 675.3 | [7 empty] | 750.3 |  |  |  |  | 7.86 | 40.93 | 24.79 | 1.18 | 19.16 | 0 | [34 empty] | 15.7 |  |  | 41 | 1125.5
61.06 | 19.9 | 5.17 | 1.69 | 2.55 |  | 42.5 | 302.4 | 170 | 0.56 | [5 empty] | 450.2 |  |  |  |  | 675.3 | [7 empty] | 750.3 |  |  |  |  | 7.86 | 40.93 | 24.79 | 1.18 | 19.16 | 99.4 | [34 empty] | 15.1 |  |  | 38 | 1125.5
61.06 | 19.9 | 5.17 | 1.69 | 2.55 |  | 42.5 | 264.3 | 170 | 0.64 | [5 empty] | 450.2 |  |  |  |  | 675.3 | [7 empty] | 750.3 |  |  |  |  | 7.86 | 40.93 | 24.79 | 1.18 | 19.16 | 149.1 | [34 empty] | 15.1 |  |  | 37 | 1125.5
61.21 | 19.33 | 5.07 | 1.86 | 2.21 |  | 52.5 | 283.3 | 170 | 0.6 | [5 empty] | 463.6 |  |  |  |  | 695.3 | [7 empty] | 772.6 |  |  |  |  | 7.95 | 42.39 | 24.53 | 1.29 | 17.82 | 0 | [34 empty] | 27.5 |  |  | 28 | 1158.9
61.21 | 19.33 | 5.07 | 1.86 | 2.21 |  | 52.5 | 226.6 | 170 | 0.75 | [5 empty] | 463.6 |  |  |  |  | 695.3 | [7 empty] | 772.6 |  |  |  |  | 7.95 | 42.39 | 24.53 | 1.29 | 17.82 | 74 | [34 empty] | 38 |  |  | 23 | 1158.9
61.21 | 19.33 | 5.07 | 1.86 | 2.21 |  | 52.5 | 198.1 | 170 | 0.86 | [5 empty] | 463.6 |  |  |  |  | 695.3 | [7 empty] | 772.6 |  |  |  |  | 7.95 | 42.39 | 24.53 | 1.29 | 17.82 | 111.3 | [34 empty] | 37 |  |  | 23 | 1158.9
61.21 | 19.33 | 5.07 | 1.86 | 2.21 |  | 52.5 | 283.3 | 170 | 0.6 | [5 empty] | 463.6 |  |  |  |  | 695.3 | [7 empty] | 772.6 |  |  |  |  | 27.39 | 38.71 | 16.46 | 1.34 | 6.21 | 0 | [34 empty] | 27.8 |  |  | 27.5 | 1158.9
61.21 | 19.33 | 5.07 | 1.86 | 2.21 |  | 52.5 | 226.6 | 170 | 0.75 | [5 empty] | 463.6 |  |  |  |  | 695.3 | [7 empty] | 772.6 |  |  |  |  | 27.39 | 38.71 | 16.46 | 1.34 | 6.21 | 74 | [34 empty] | 28 |  |  | 23 | 1158.9
61.21 | 19.33 | 5.07 | 1.86 | 2.21 |  | 52.5 | 198.1 | 170 | 0.86 | [5 empty] | 463.6 |  |  |  |  | 695.3 | [7 empty] | 772.6 |  |  |  |  | 27.39 | 38.71 | 16.46 | 1.34 | 6.21 | 111.3 | [34 empty] | 28 |  |  | 23 | 1158.9
61.21 | 19.33 | 5.07 | 1.86 | 2.21 |  | 52.5 | 283.3 | 170 | 0.6 | [5 empty] | 463.6 |  |  |  |  | 695.3 | [7 empty] | 772.6 |  |  |  |  | 7.86 | 40.93 | 24.79 | 1.18 | 19.16 | 0 | [34 empty] | 27 |  |  | 28 | 1158.9
61.21 | 19.33 | 5.07 | 1.86 | 2.21 |  | 52.5 | 226.6 | 170 | 0.75 | [5 empty] | 463.6 |  |  |  |  | 695.3 | [7 empty] | 772.6 |  |  |  |  | 7.86 | 40.93 | 24.79 | 1.18 | 19.16 | 74 | [34 empty] | 26.8 |  |  | 24.5 | 1158.9
61.21 | 19.33 | 5.07 | 1.86 | 2.21 |  | 52.5 | 198.1 | 170 | 0.86 | [5 empty] | 463.6 |  |  |  |  | 695.3 | [7 empty] | 772.6 |  |  |  |  | 7.86 | 40.93 | 24.79 | 1.18 | 19.16 | 111.3 | [34 empty] | 25 |  |  | 24.5 | 1158.9
61.06 | 19.9 | 5.17 | 1.69 | 2.55 |  | 42.5 | 378 | 170 | 0.45 | [5 empty] | 450.2 |  |  |  |  | 675.3 | [7 empty] | 750.3 |  |  |  |  | 7.95 | 42.39 | 24.53 | 1.29 | 17.82 | 0 | [34 empty] | 12 |  |  | 46.2 | 1125.5
61.06 | 19.9 | 5.17 | 1.69 | 2.55 |  | 42.5 | 302.4 | 170 | 0.56 | [5 empty] | 450.2 |  |  |  |  | 675.3 | [7 empty] | 750.3 |  |  |  |  | 7.95 | 42.39 | 24.53 | 1.29 | 17.82 | 99.4 | [34 empty] | 12.5 |  |  | 39.8 | 1125.5
61.06 | 19.9 | 5.17 | 1.69 | 2.55 |  | 42.5 | 264.3 | 170 | 0.64 | [5 empty] | 450.2 |  |  |  |  | 675.3 | [7 empty] | 750.3 |  |  |  |  | 7.95 | 42.39 | 24.53 | 1.29 | 17.82 | 149.1 | [34 empty] | 11.7 |  |  | 32 | 1125.5
61.06 | 19.9 | 5.17 | 1.69 | 2.55 |  | 42.5 | 378 | 170 | 0.45 | [5 empty] | 450.2 |  |  |  |  | 675.3 | [7 empty] | 750.3 |  |  |  |  | 27.39 | 38.71 | 16.46 | 1.34 | 6.21 | 0 | [34 empty] | 12 |  |  | 46.2 | 1125.5
61.06 | 19.9 | 5.17 | 1.69 | 2.55 |  | 42.5 | 302.4 | 170 | 0.56 | [5 empty] | 450.2 |  |  |  |  | 675.3 | [7 empty] | 750.3 |  |  |  |  | 27.39 | 38.71 | 16.46 | 1.34 | 6.21 | 99.4 | [34 empty] | 12 |  |  | 39.7 | 1125.5
61.06 | 19.9 | 5.17 | 1.69 | 2.55 |  | 42.5 | 264.3 | 170 | 0.64 | [5 empty] | 450.2 |  |  |  |  | 675.3 | [7 empty] | 750.3 |  |  |  |  | 27.39 | 38.71 | 16.46 | 1.34 | 6.21 | 149.1 | [34 empty] | 9 |  |  | 38 | 1125.5
61.06 | 19.9 | 5.17 | 1.69 | 2.55 |  | 42.5 | 378 | 170 | 0.45 | [5 empty] | 450.2 |  |  |  |  | 675.3 | [7 empty] | 750.3 |  |  |  |  | 7.86 | 40.93 | 24.79 | 1.18 | 19.16 | 0 | [34 empty] | 12 |  |  | 46.2 | 1125.5
61.06 | 19.9 | 5.17 | 1.69 | 2.55 |  | 42.5 | 302.4 | 170 | 0.56 | [5 empty] | 450.2 |  |  |  |  | 675.3 | [7 empty] | 750.3 |  |  |  |  | 7.86 | 40.93 | 24.79 | 1.18 | 19.16 | 99.4 | [34 empty] | 13.8 |  |  | 41.7 | 1125.5
61.06 | 19.9 | 5.17 | 1.69 | 2.55 |  | 42.5 | 264.3 | 170 | 0.64 | [5 empty] | 450.2 |  |  |  |  | 675.3 | [7 empty] | 750.3 |  |  |  |  | 7.86 | 40.93 | 24.79 | 1.18 | 19.16 | 149.1 | [34 empty] | 14 |  |  | 40 | 1125.5
61.21 | 19.33 | 5.07 | 1.86 | 2.21 |  | 52.5 | 283.3 | 170 | 0.6 | [5 empty] | 463.6 |  |  |  |  | 695.3 | [7 empty] | 772.6 |  |  |  |  | 7.95 | 42.39 | 24.53 | 1.29 | 17.82 | 0 | [34 empty] | 21 |  |  | 32 | 1158.9
61.21 | 19.33 | 5.07 | 1.86 | 2.21 |  | 52.5 | 226.6 | 170 | 0.75 | [5 empty] | 463.6 |  |  |  |  | 695.3 | [7 empty] | 772.6 |  |  |  |  | 7.95 | 42.39 | 24.53 | 1.29 | 17.82 | 99.4 | [34 empty] | 21.3 |  |  | 28.3 | 1158.9
61.21 | 19.33 | 5.07 | 1.86 | 2.21 |  | 52.5 | 198.1 | 170 | 0.86 | [5 empty] | 463.6 |  |  |  |  | 695.3 | [7 empty] | 772.6 |  |  |  |  | 7.95 | 42.39 | 24.53 | 1.29 | 17.82 | 149.1 | [34 empty] | 21.5 |  |  | 23 | 1158.9
61.21 | 19.33 | 5.07 | 1.86 | 2.21 |  | 52.5 | 283.3 | 170 | 0.6 | [5 empty] | 463.6 |  |  |  |  | 695.3 | [7 empty] | 772.6 |  |  |  |  | 27.39 | 38.71 | 16.46 | 1.34 | 6.21 | 0 | [34 empty] | 21.5 |  |  | 32 | 1158.9
61.21 | 19.33 | 5.07 | 1.86 | 2.21 |  | 52.5 | 226.6 | 170 | 0.75 | [5 empty] | 463.6 |  |  |  |  | 695.3 | [7 empty] | 772.6 |  |  |  |  | 27.39 | 38.71 | 16.46 | 1.34 | 6.21 | 99.4 | [34 empty] | 24.1 |  |  | 36.5 | 1158.9
61.21 | 19.33 | 5.07 | 1.86 | 2.21 |  | 52.5 | 198.1 | 170 | 0.86 | [5 empty] | 463.6 |  |  |  |  | 695.3 | [7 empty] | 772.6 |  |  |  |  | 27.39 | 38.71 | 16.46 | 1.34 | 6.21 | 149.1 | [34 empty] | 21.5 |  |  | 36.4 | 1158.9
61.21 | 19.33 | 5.07 | 1.86 | 2.21 |  | 52.5 | 283.3 | 170 | 0.6 | [5 empty] | 463.6 |  |  |  |  | 695.3 | [7 empty] | 772.6 |  |  |  |  | 7.86 | 40.93 | 24.79 | 1.18 | 19.16 | 0 | [34 empty] | 21.8 |  |  | 32 | 1158.9
61.21 | 19.33 | 5.07 | 1.86 | 2.21 |  | 52.5 | 226.6 | 170 | 0.75 | [5 empty] | 463.6 |  |  |  |  | 695.3 | [7 empty] | 772.6 |  |  |  |  | 7.86 | 40.93 | 24.79 | 1.18 | 19.16 | 99.4 | [34 empty] | 21.8 |  |  | 36.8 | 1158.9
61.21 | 19.33 | 5.07 | 1.86 | 2.21 |  | 52.5 | 198.1 | 170 | 0.86 | [5 empty] | 463.6 |  |  |  |  | 695.3 | [7 empty] | 772.6 |  |  |  |  | 7.86 | 40.93 | 24.79 | 1.18 | 19.16 | 149.1 | [34 empty] | 22 |  |  | 36.6 | 1158.9
63 | 21 | 3.61 | 3.26 | 3.47 |  |  | 480 | 192 | 0.4 | [12 empty] | 1066 | [5 empty] | 661 |  |  |  |  | 7.32 | 58.4 | 23.8 | 1.11 | 4.19 | 0 | [20 empty] | 0 | [7 empty] | 9.9 | [5 empty] | 10.7 |  | 4230 | 55.5 | 1066
63 | 21 | 3.61 | 3.26 | 3.47 |  |  | 395 | 158 | 0.4 | [12 empty] | 1065 | [5 empty] | 660 |  |  |  |  | 7.32 | 58.4 | 23.8 | 1.11 | 4.19 | 0 | [20 empty] | 85 | [7 empty] | 12.2 | [5 empty] | 10.6 |  | 5950 | 54 | 1065
63 | 21 | 3.61 | 3.26 | 3.47 |  |  | 399 | 159.6 | 0.4 | [12 empty] | 1065 | [5 empty] | 660 |  |  |  |  | 7.32 | 58.4 | 23.8 | 1.11 | 4.19 | 80 | [20 empty] | 0 | [7 empty] | 12.7 | [5 empty] | 7.7 |  | 7450 | 50 | 1065
63 | 21 | 3.61 | 3.26 | 3.47 |  |  | 397 | 158.8 | 0.4 | [12 empty] | 1065 | [5 empty] | 660 |  |  |  |  | 7.32 | 58.4 | 23.8 | 1.11 | 4.19 | 40 | [20 empty] | 43 | [7 empty] | 12.1 | [5 empty] | 9.1 |  | 5730 | 50 | 1065
63 | 21 | 3.61 | 3.26 | 3.47 |  |  | 327 | 130.8 | 0.4 | [12 empty] | 1061 | [5 empty] | 658 |  |  |  |  | 7.32 | 58.4 | 23.8 | 1.11 | 4.19 | 0 | [20 empty] | 151 | [7 empty] | 13.2 | [5 empty] | 18.1 |  | 4370 | 44 | 1061
63 | 21 | 3.61 | 3.26 | 3.47 |  |  | 333 | 133.2 | 0.4 | [12 empty] | 1061 | [5 empty] | 658 |  |  |  |  | 7.32 | 58.4 | 23.8 | 1.11 | 4.19 | 145 | [20 empty] | 0 | [7 empty] | 13.2 | [5 empty] | 10.5 |  | 4670 | 43.6 | 1061
63 | 21 | 3.61 | 3.26 | 3.47 |  |  | 331 | 132.4 | 0.4 | [12 empty] | 1060 | [5 empty] | 657 |  |  |  |  | 7.32 | 58.4 | 23.8 | 1.11 | 4.19 | 103 | [20 empty] | 44 | [7 empty] | 13.6 | [5 empty] | 13.2 |  | 4320 | 43.4 | 1060
63 | 21 | 3.61 | 3.26 | 3.47 |  |  | 330 | 132 | 0.4 | [12 empty] | 1062 | [5 empty] | 659 |  |  |  |  | 7.32 | 58.4 | 23.8 | 1.11 | 4.19 | 61 | [20 empty] | 87 | [13 empty] | 15 |  | 1750 | 43 | 1062
64.49 | 20.54 | 6.06 | 1.72 | 2.77 |  | 42.5 | 485 | 145 | 0.3 |  | 1.1 |  |  |  | 1150 | [12 empty] | 689 |  |  |  |  | 2.38 | 50.7 | 28.8 | 1.39 | 8.8 | 0 |  |  | 41.21 | 35.76 | 13.96 | 8.18 | 0.25 | 0 | [13 empty] | 0.3 | 92 | 0.7 | 0.2 | 1.2 |  | 0 | 3.5 | [5 empty] | 3.1 |  |  | 100 | 1150
64.49 | 20.54 | 6.06 | 1.72 | 2.77 |  | 42.5 | 449 | 145 | 0.3 |  | 1.35 |  |  |  | 1150 | [12 empty] | 673 |  |  |  |  | 2.38 | 50.7 | 28.8 | 1.39 | 8.8 | 0 |  |  | 41.21 | 35.76 | 13.96 | 8.18 | 0.25 | 0 | [13 empty] | 0.3 | 92 | 0.7 | 0.2 | 1.2 |  | 36 | 3 | [5 empty] | 0.75 |  |  | 117.3 | 1150
64.49 | 20.54 | 6.06 | 1.72 | 2.77 |  | 42.5 | 412 | 145 | 0.3 |  | 1.75 |  |  |  | 1150 | [12 empty] | 652 |  |  |  |  | 2.38 | 50.7 | 28.8 | 1.39 | 8.8 | 0 |  |  | 41.21 | 35.76 | 13.96 | 8.18 | 0.25 | 0 | [13 empty] | 0.3 | 92 | 0.7 | 0.2 | 1.2 |  | 73 | 2.5 | [5 empty] | 0.65 |  |  | 120.8 | 1150
64.49 | 20.54 | 6.06 | 1.72 | 2.77 |  | 42.5 | 243 | 145 | 0.3 |  | 1.75 |  |  |  | 1150 | [12 empty] | 676 |  |  |  |  | 2.38 | 50.7 | 28.8 | 1.39 | 8.8 | 0 |  |  | 41.21 | 35.76 | 13.96 | 8.18 | 0.25 | 243 | [13 empty] | 0.3 | 92 | 0.7 | 0.2 | 1.2 |  | 0 | 2.75 | [5 empty] | 1 |  |  | 98.6 | 1150
64.49 | 20.54 | 6.06 | 1.72 | 2.77 |  | 42.5 | 146 | 145 | 0.3 |  | 3 |  |  |  | 1150 | [12 empty] | 665 |  |  |  |  | 2.38 | 50.7 | 28.8 | 1.39 | 8.8 | 0 |  |  | 41.21 | 35.76 | 13.96 | 8.18 | 0.25 | 340 | [13 empty] | 0.3 | 92 | 0.7 | 0.2 | 1.2 |  | 0 | 2.5 | [5 empty] | 0.89 |  |  | 74.3 | 1150
64.49 | 20.54 | 6.06 | 1.72 | 2.77 |  | 42.5 | 206 | 145 | 0.3 |  | 2.5 |  |  |  | 1150 | [12 empty] | 657 |  |  |  |  | 2.38 | 50.7 | 28.8 | 1.39 | 8.8 | 0 |  |  | 41.21 | 35.76 | 13.96 | 8.18 | 0.25 | 243 | [13 empty] | 0.3 | 92 | 0.7 | 0.2 | 1.2 |  | 36 | 2.75 | [5 empty] | 0.2 |  |  | 105.8 | 1150
64.49 | 20.54 | 6.06 | 1.72 | 2.77 |  | 42.5 | 388 | 145 | 0.3 |  | 1.75 |  |  |  | 1150 | [12 empty] | 668 |  |  |  |  | 2.38 | 50.7 | 28.8 | 1.39 | 8.8 | 97 |  |  | 41.21 | 35.76 | 13.96 | 8.18 | 0.25 | 0 | [13 empty] | 0.3 | 92 | 0.7 | 0.2 | 1.2 |  | 0 | 3 | [5 empty] | 1.35 |  |  | 79.5 | 1150
64.49 | 20.54 | 6.06 | 1.72 | 2.77 |  | 42.5 | 291 | 145 | 0.3 |  | 1.75 |  |  |  | 1150 | [12 empty] | 646 |  |  |  |  | 2.38 | 50.7 | 28.8 | 1.39 | 8.8 | 194 |  |  | 41.21 | 35.76 | 13.96 | 8.18 | 0.25 | 0 | [13 empty] | 0.3 | 92 | 0.7 | 0.2 | 1.2 |  | 0 | 2.5 | [5 empty] | 1.65 |  |  | 58 | 1150
64.49 | 20.54 | 6.06 | 1.72 | 2.77 |  | 42.5 | 352 | 145 | 0.3 |  | 1.75 |  |  |  | 1150 | [12 empty] | 652 |  |  |  |  | 2.38 | 50.7 | 28.8 | 1.39 | 8.8 | 97 |  |  | 41.21 | 35.76 | 13.96 | 8.18 | 0.25 | 0 | [13 empty] | 0.3 | 92 | 0.7 | 0.2 | 1.2 |  | 36 | 2.5 | [5 empty] | 0.65 |  |  | 94.3 | 1150
64.49 | 20.54 | 6.06 | 1.72 | 2.77 |  | 42.5 | 255 | 145 | 0.3 |  | 2.25 |  |  |  | 1150 | [12 empty] | 633 |  |  |  |  | 2.38 | 50.7 | 28.8 | 1.39 | 8.8 | 194 |  |  | 41.21 | 35.76 | 13.96 | 8.18 | 0.25 | 0 | [13 empty] | 0.3 | 92 | 0.7 | 0.2 | 1.2 |  | 36 | 2.5 | [5 empty] | 0.55 |  |  | 76 | 1150
63.33 | 21.54 | 5.32 | 1.08 | 3.63 |  |  | 681 | 252 | 0.37 |  | 0 |  |  |  | 868 | [11 empty] | 2.45 | 522 |  |  |  |  | 1.8 | 62.5 | 23.4 | 0.34 | 3.5 | 0 | [28 empty] | 1.776 | [7 empty] | 2650 | 50.3 | 868
63.33 | 21.54 | 5.32 | 1.08 | 3.63 |  |  | 679 | 251 | 0.37 |  | 0 |  |  |  | 865 | [11 empty] | 2.45 | 520 |  |  |  |  | 1.8 | 62.5 | 23.4 | 0.34 | 3.5 | 0 | [28 empty] | 2.328 | [7 empty] | 3050 | 48.6 | 865
63.33 | 21.54 | 5.32 | 1.08 | 3.63 |  |  | 676 | 250 | 0.37 |  | 0 |  |  |  | 862 | [11 empty] | 2.45 | 518 |  |  |  |  | 1.8 | 62.5 | 23.4 | 0.34 | 3.5 | 0 | [28 empty] | 2.934 | [8 empty] | 45.1 | 862
63.33 | 21.54 | 5.32 | 1.08 | 3.63 |  |  | 674 | 249 | 0.37 |  | 0 |  |  |  | 859 | [11 empty] | 2.45 | 517 |  |  |  |  | 1.8 | 62.5 | 23.4 | 0.34 | 3.5 | 0 | [28 empty] | 2.981 | [7 empty] | 4100 | 40.3 | 859
63.33 | 21.54 | 5.32 | 1.08 | 3.63 |  |  | 672 | 249 | 0.37 |  | 0 |  |  |  | 856 | [11 empty] | 2.45 | 515 |  |  |  |  | 1.8 | 62.5 | 23.4 | 0.34 | 3.5 | 0 | [28 empty] | 3.372 | [7 empty] | 4150 | 37.3 | 856
63.33 | 21.54 | 5.32 | 1.08 | 3.63 |  |  | 667 | 247 | 0.37 |  | 0 |  |  |  | 851 | [11 empty] | 2.45 | 512 |  |  |  |  | 1.8 | 62.5 | 23.4 | 0.34 | 3.5 | 0 | [28 empty] | 3.551 | [7 empty] | 5500 | 34.2 | 851
63.33 | 21.54 | 5.32 | 1.08 | 3.63 |  |  | 663 | 245 | 0.37 |  | 0 |  |  |  | 845 | [11 empty] | 2.45 | 508 |  |  |  |  | 1.8 | 62.5 | 23.4 | 0.34 | 3.5 | 0 | [28 empty] | 3.745 | [7 empty] | 2450 | 30.4 | 845
63.33 | 21.54 | 5.32 | 1.08 | 3.63 |  |  | 679 | 251 | 0.37 |  | 0.4 |  |  |  | 865 | [11 empty] | 2.45 | 520 |  |  |  |  | 1.8 | 62.5 | 23.4 | 0.34 | 3.5 | 0 | [28 empty] | 1.237 | [8 empty] | 50.3 | 865
63.33 | 21.54 | 5.32 | 1.08 | 3.63 |  |  | 677 | 250 | 0.37 |  | 0.4 |  |  |  | 863 | [11 empty] | 2.45 | 519 |  |  |  |  | 1.8 | 62.5 | 23.4 | 0.34 | 3.5 | 0 | [28 empty] | 1.968 | [7 empty] | 2630 | 49.1 | 863
63.33 | 21.54 | 5.32 | 1.08 | 3.63 |  |  | 674 | 250 | 0.37 |  | 0.4 |  |  |  | 860 | [11 empty] | 2.45 | 517 |  |  |  |  | 1.8 | 62.5 | 23.4 | 0.34 | 3.5 | 0 | [28 empty] | 2.503 | [8 empty] | 44.3 | 860
63.33 | 21.54 | 5.32 | 1.08 | 3.63 |  |  | 672 | 249 | 0.37 |  | 0.4 |  |  |  | 857 | [11 empty] | 2.45 | 515 |  |  |  |  | 1.8 | 62.5 | 23.4 | 0.34 | 3.5 | 0 | [28 empty] | 2.682 | [7 empty] | 2750 | 42 | 857
63.33 | 21.54 | 5.32 | 1.08 | 3.63 |  |  | 670 | 248 | 0.37 |  | 0.4 |  |  |  | 854 | [11 empty] | 2.45 | 514 |  |  |  |  | 1.8 | 62.5 | 23.4 | 0.34 | 3.5 | 0 | [28 empty] | 2.782 | [7 empty] | 2960 | 37.4 | 854
63.33 | 21.54 | 5.32 | 1.08 | 3.63 |  |  | 666 | 246 | 0.37 |  | 0.4 |  |  |  | 849 | [11 empty] | 2.45 | 510 |  |  |  |  | 1.8 | 62.5 | 23.4 | 0.34 | 3.5 | 0 | [28 empty] | 2.949 | [7 empty] | 3850 | 35.6 | 849
63.33 | 21.54 | 5.32 | 1.08 | 3.63 |  |  | 661 | 245 | 0.37 |  | 0.4 |  |  |  | 843 | [11 empty] | 2.45 | 507 |  |  |  |  | 1.8 | 62.5 | 23.4 | 0.34 | 3.5 | 0 | [28 empty] | 3.101 | [7 empty] | 1150 | 32.3 | 843
63.33 | 21.54 | 5.32 | 1.08 | 3.63 |  |  | 524 | 242 | 0.37 |  | 0.5 |  |  |  | 835 | [11 empty] | 2.45 | 502 |  |  |  |  | 1.8 | 62.5 | 23.4 | 0.34 | 3.5 | 131 | [28 empty] | 2.137 | [7 empty] | 1400 | 34 | 835
63.33 | 21.54 | 5.32 | 1.08 | 3.63 |  |  | 454 | 240 | 0.37 |  | 0.58 |  |  |  | 826 | [11 empty] | 2.45 | 497 |  |  |  |  | 1.8 | 62.5 | 23.4 | 0.34 | 3.5 | 194 | [28 empty] | 2.013 | [7 empty] | 1200 | 32.1 | 826
63.33 | 21.54 | 5.32 | 1.08 | 3.63 |  |  | 385 | 237 | 0.37 |  | 0.67 |  |  |  | 817 | [11 empty] | 2.45 | 492 |  |  |  |  | 1.8 | 62.5 | 23.4 | 0.34 | 3.5 | 256 | [28 empty] | 1.812 | [7 empty] | 1250 | 27.1 | 817
63.33 | 21.54 | 5.32 | 1.08 | 3.63 |  |  | 317 | 235 | 0.37 |  | 0.8 |  |  |  | 809 | [11 empty] | 2.45 | 486 |  |  |  |  | 1.8 | 62.5 | 23.4 | 0.34 | 3.5 | 317 | [28 empty] | 1.098 | [7 empty] | 1300 | 25.6 | 809
63.33 | 21.54 | 5.32 | 1.08 | 3.63 |  |  | 377 | 232 | 0.37 |  | 0.67 |  |  |  | 800 | [11 empty] | 2.45 | 481 |  |  |  |  | 1.8 | 62.5 | 23.4 | 0.34 | 3.5 | 377 | [28 empty] | 0.832 | [7 empty] | 1600 | 17.6 | 800
62.58 | 20.25 | 5.31 | 2.82 | 4.04 |  | 42.5 | 500 | 112.5 | 0.225 |  | 4.2 | [5 empty] | 950 | [10 empty] | 577 |  |  | 228 | [28 empty] | 0.45 | 90.36 | 0.71 | 0 | 1.31 |  | 0 | [8 empty] | 670 | 104.6 | 950
62.58 | 20.25 | 5.31 | 2.82 | 4.04 |  | 42.5 | 508.75 | 123.75 | 0.225 |  | 4.72 | [5 empty] | 832 | [10 empty] | 593 |  |  | 234 | [28 empty] | 0.45 | 90.36 | 0.71 | 0 | 1.31 |  | 41.25 | [8 empty] | 517 | 116.2 | 832
62.58 | 20.25 | 5.31 | 2.82 | 4.04 |  | 42.5 | 510 | 135 | 0.225 |  | 5.3 | [5 empty] | 720 | [10 empty] | 602 |  |  | 238 | [28 empty] | 0.45 | 90.36 | 0.71 | 0 | 1.31 |  | 90 | [8 empty] | 383 | 119.8 | 720
62.58 | 20.25 | 5.31 | 2.82 | 4.04 |  | 42.5 | 500 | 125 | 0.25 |  | 4.8 | [5 empty] | 858 | [10 empty] | 611 |  |  | 241 | [28 empty] | 0.45 | 90.36 | 0.71 | 0 | 1.31 |  | 0 | [8 empty] | 762 | 100.6 | 858
62.58 | 20.25 | 5.31 | 2.82 | 4.04 |  | 42.5 | 508.75 | 137.5 | 0.25 |  | 5.3 | [5 empty] | 744 | [10 empty] | 622 |  |  | 246 | [28 empty] | 0.45 | 90.36 | 0.71 | 0 | 1.31 |  | 41.25 | [8 empty] | 585 | 104.6 | 744
62.58 | 20.25 | 5.31 | 2.82 | 4.04 |  | 42.5 | 510 | 150 | 0.25 |  | 4.1 | [5 empty] | 834 | [10 empty] | 506 |  |  | 200 | [28 empty] | 0.45 | 90.36 | 0.71 | 0 | 1.31 |  | 90 | [8 empty] | 441 | 119.5 | 834
62.58 | 20.25 | 5.31 | 2.82 | 4.04 |  | 42.5 | 462.5 | 137.5 | 0.275 |  | 5.8 | [5 empty] | 900 | [10 empty] | 546 |  |  | 215 | [28 empty] | 0.45 | 90.36 | 0.71 | 0 | 1.31 |  | 37.5 | [8 empty] | 840 | 100.4 | 900
62.58 | 20.25 | 5.31 | 2.82 | 4.04 |  | 42.5 | 467.5 | 151.25 | 0.275 |  | 4.5 | [5 empty] | 792 | [10 empty] | 564 |  |  | 223 | [28 empty] | 0.45 | 90.36 | 0.71 | 0 | 1.31 |  | 82.5 | [8 empty] | 553 | 101.9 | 792
62.58 | 20.25 | 5.31 | 2.82 | 4.04 |  | 42.5 | 600 | 165 | 0.275 |  | 4 | [5 empty] | 700 | [10 empty] | 586 |  |  | 231 | [28 empty] | 0.45 | 90.36 | 0.71 | 0 | 1.31 |  | 0 | [8 empty] | 600 | 100.9 | 700
62.58 | 20.25 | 5.31 | 2.82 | 4.04 |  | 42.5 | 425 | 112.5 | 0.225 |  | 5.6 | [5 empty] | 792 | [10 empty] | 662 |  |  | 261 | [28 empty] | 0.45 | 90.36 | 0.71 | 0 | 1.31 |  | 75 | [8 empty] | 494 | 110.2 | 792
62.58 | 20.25 | 5.31 | 2.82 | 4.04 |  | 42.5 | 550 | 123.75 | 0.225 |  | 4.9 | [5 empty] | 904 | [10 empty] | 548 |  |  | 216 | [28 empty] | 0.45 | 90.36 | 0.71 | 0 | 1.31 |  | 0 | [8 empty] | 641 | 113 | 904
62.58 | 20.25 | 5.31 | 2.82 | 4.04 |  | 42.5 | 555 | 135 | 0.225 |  | 3.8 | [5 empty] | 798 | [10 empty] | 569 |  |  | 225 | [28 empty] | 0.45 | 90.36 | 0.71 | 0 | 1.31 |  | 45 | [8 empty] | 419 | 120.2 | 798
62.58 | 20.25 | 5.31 | 2.82 | 4.04 |  | 42.5 | 462.5 | 125 | 0.25 |  | 4.5 | [5 empty] | 786 | [10 empty] | 657 |  |  | 259 | [28 empty] | 0.45 | 90.36 | 0.71 | 0 | 1.31 |  | 37.5 | [8 empty] | 612 | 101.8 | 786
62.58 | 20.25 | 5.31 | 2.82 | 4.04 |  | 42.5 | 467.5 | 137.5 | 0.25 |  | 5.1 | [5 empty] | 872 | [10 empty] | 529 |  |  | 209 | [28 empty] | 0.45 | 90.36 | 0.71 | 0 | 1.31 |  | 82.5 | [8 empty] | 544 | 113.9 | 872
62.58 | 20.25 | 5.31 | 2.82 | 4.04 |  | 42.5 | 600 | 150 | 0.25 |  | 4.5 | [5 empty] | 778 | [10 empty] | 555 |  |  | 219 | [28 empty] | 0.45 | 90.36 | 0.71 | 0 | 1.31 |  | 0 | [8 empty] | 591 | 106 | 778
62.58 | 20.25 | 5.31 | 2.82 | 4.04 |  | 42.5 | 425 | 137.5 | 0.275 |  | 6.4 | [5 empty] | 826 | [10 empty] | 588 |  |  | 232 | [28 empty] | 0.45 | 90.36 | 0.71 | 0 | 1.31 |  | 75 | [8 empty] | 699 | 100.7 | 826
62.58 | 20.25 | 5.31 | 2.82 | 4.04 |  | 42.5 | 550 | 151.25 | 0.275 |  | 3.8 | [5 empty] | 740 | [10 empty] | 619 |  |  | 244 | [28 empty] | 0.45 | 90.36 | 0.71 | 0 | 1.31 |  | 0 | [8 empty] | 672 | 98.8 | 740
62.58 | 20.25 | 5.31 | 2.82 | 4.04 |  | 42.5 | 555 | 165 | 0.275 |  | 4.3 | [5 empty] | 816 | [10 empty] | 496 |  |  | 196 | [28 empty] | 0.45 | 90.36 | 0.71 | 0 | 1.31 |  | 45 | [8 empty] | 593 | 106.8 | 816
61.2 | 22.16 | 4.18 | 3.26 | 4.89 |  | 42.5 | 420 | 168 | 0.4 | [11 empty] | 1063 | [5 empty] | 2.59 | 769 |  |  |  |  | 22.5 | 33.15 | 21.94 | 12.54 | 2.15 | 0 | [21 empty] | 0.01 | 99.76 | 0.04 | 0.01 | 0.01 |  | 0 | [8 empty] | 4100 | 71 | 1063
61.2 | 22.16 | 4.18 | 3.26 | 4.89 |  | 42.5 | 357 | 168 | 0.4 | [11 empty] | 1063 | [5 empty] | 2.59 | 769 |  |  |  |  | 22.5 | 33.15 | 21.94 | 12.54 | 2.15 | 63 | [21 empty] | 0.01 | 99.76 | 0.04 | 0.01 | 0.01 |  | 0 | [8 empty] | 2850 | 70 | 1063
61.2 | 22.16 | 4.18 | 3.26 | 4.89 |  | 42.5 | 294 | 168 | 0.4 | [11 empty] | 1063 | [5 empty] | 2.59 | 769 |  |  |  |  | 22.5 | 33.15 | 21.94 | 12.54 | 2.15 | 126 | [21 empty] | 0.01 | 99.76 | 0.04 | 0.01 | 0.01 |  | 0 | [8 empty] | 2250 | 66.5 | 1063
61.2 | 22.16 | 4.18 | 3.26 | 4.89 |  | 42.5 | 231 | 168 | 0.4 | [11 empty] | 1063 | [5 empty] | 2.59 | 769 |  |  |  |  | 22.5 | 33.15 | 21.94 | 12.54 | 2.15 | 189 | [21 empty] | 0.01 | 99.76 | 0.04 | 0.01 | 0.01 |  | 0 | [8 empty] | 1550 | 62.5 | 1063
61.2 | 22.16 | 4.18 | 3.26 | 4.89 |  | 42.5 | 357 | 168 | 0.4 | [11 empty] | 1063 | [5 empty] | 2.59 | 769 |  |  |  |  | 22.5 | 33.15 | 21.94 | 12.54 | 2.15 | 0 | [21 empty] | 0.01 | 99.76 | 0.04 | 0.01 | 0.01 |  | 63 | [8 empty] | 4250 | 61 | 1063
61.2 | 22.16 | 4.18 | 3.26 | 4.89 |  | 42.5 | 294 | 168 | 0.4 | [11 empty] | 1063 | [5 empty] | 2.59 | 769 |  |  |  |  | 22.5 | 33.15 | 21.94 | 12.54 | 2.15 | 0 | [21 empty] | 0.01 | 99.76 | 0.04 | 0.01 | 0.01 |  | 126 | [8 empty] | 4900 | 50.5 | 1063
61.2 | 22.16 | 4.18 | 3.26 | 4.89 |  | 42.5 | 231 | 168 | 0.4 | [11 empty] | 1063 | [5 empty] | 2.59 | 769 |  |  |  |  | 22.5 | 33.15 | 21.94 | 12.54 | 2.15 | 0 | [21 empty] | 0.01 | 99.76 | 0.04 | 0.01 | 0.01 |  | 189 | [8 empty] | 5600 | 40 | 1063
63.9 | 20.2 | 4.9 | 2 | 2.8 |  |  | 400 | 160 | 0.4 | [12 empty] | 1184 | [8 empty] | 1100 |  | 1.61 | 51.8 | 26.4 | 1.17 | 13.2 | 0 | [28 empty] | 15 | [5 empty] | 4.1 |  | 3443 | 28.5 | 1184
63.9 | 20.2 | 4.9 | 2 | 2.8 |  |  | 240 | 160 | 0.67 | [12 empty] | 1184 | [8 empty] | 1100 |  | 1.61 | 51.8 | 26.4 | 1.17 | 13.2 | 160 | [28 empty] | 13 | [5 empty] | 3.16 |  | 4996 | 26 | 1184
63.9 | 20.2 | 4.9 | 2 | 2.8 |  |  | 160 | 160 | 1 | [12 empty] | 1184 | [8 empty] | 1100 |  | 1.61 | 51.8 | 26.4 | 1.17 | 13.2 | 240 | [28 empty] | 15 | [5 empty] | 3.57 |  | 6076 | 20 | 1184
63.9 | 20.2 | 4.9 | 2 | 2.8 |  |  | 368 | 160 | 0.43 | [12 empty] | 1184 | [8 empty] | 1100 |  | 0.9 | 73.4 | 17.7 | 0.6 | 4.4 |  | 32 | [27 empty] | 12 | [5 empty] | 1.28 |  | 2775 | 45 | 1184
63.9 | 20.2 | 4.9 | 2 | 2.8 |  |  | 352 | 160 | 0.45 | [12 empty] | 1184 | [8 empty] | 1100 |  | 0.9 | 73.4 | 17.7 | 0.6 | 4.4 |  | 48 | [36 empty] | 42 | 1184
63.9 | 20.2 | 4.9 | 2 | 2.8 |  |  | 240 | 160 | 0.67 | [12 empty] | 1184 | [8 empty] | 1100 |  | 1.61 | 51.8 | 26.4 | 1.17 | 13.2 | 128 | 32 | [27 empty] | 11 | [5 empty] | 1.6 |  | 2459 | 28 | 1184
63.9 | 20.2 | 4.9 | 2 | 2.8 |  |  | 160 | 160 | 1 | [12 empty] | 1184 | [8 empty] | 1100 |  | 1.61 | 51.8 | 26.4 | 1.17 | 13.2 | 208 | 32 | [27 empty] | 13 | [5 empty] | 2.7 |  | 5617 | 20 | 1184
64.49 | 21.2 | 5.51 | 0.69 | 4.09 | 3710 |  | 350 | 192.5 | 0.55 | [23 empty] | 5 | 52 | 27 | 3.5 | 10 | 0 | [21 empty] | 0.3 | 90 | 1 | 0.6 | 1 |  | 0 | 12 | [7 empty] | 6100 | 34.05 | 0
64.49 | 21.2 | 5.51 | 0.69 | 4.09 | 3710 |  | 280 | 192.5 | 0.55 | [23 empty] | 5 | 52 | 27 | 3.5 | 10 | 70 | [21 empty] | 0.3 | 90 | 1 | 0.6 | 1 |  | 0 | 10 | [7 empty] | 2250 | 28.05 | 0
64.49 | 21.2 | 5.51 | 0.69 | 4.09 | 3710 |  | 245 | 192.5 | 0.55 | [23 empty] | 5 | 52 | 27 | 3.5 | 10 | 105 | [21 empty] | 0.3 | 90 | 1 | 0.6 | 1 |  | 0 | 9.5 | [7 empty] | 1500 | 24.65 | 0
64.49 | 21.2 | 5.51 | 0.69 | 4.09 | 3710 |  | 332.5 | 192.5 | 0.55 | [23 empty] | 5 | 52 | 27 | 3.5 | 10 | 0 | [21 empty] | 0.3 | 90 | 1 | 0.6 | 1 |  | 17.5 | 10.3 | [7 empty] | 3350 | 32.6 | 0
64.49 | 21.2 | 5.51 | 0.69 | 4.09 | 3710 |  | 315 | 192.5 | 0.55 | [23 empty] | 5 | 52 | 27 | 3.5 | 10 | 0 | [21 empty] | 0.3 | 90 | 1 | 0.6 | 1 |  | 35 | 10.4 | [7 empty] | 2250 | 33.35 | 0
64.49 | 21.2 | 5.51 | 0.69 | 4.09 | 3710 |  | 262.5 | 192.5 | 0.55 | [23 empty] | 5 | 52 | 27 | 3.5 | 10 | 70 | [21 empty] | 0.3 | 90 | 1 | 0.6 | 1 |  | 17.5 | 10 | [7 empty] | 1580 | 27.7 | 0
64.49 | 21.2 | 5.51 | 0.69 | 4.09 | 3710 |  | 245 | 192.5 | 0.55 | [23 empty] | 5 | 52 | 27 | 3.5 | 10 | 70 | [21 empty] | 0.3 | 90 | 1 | 0.6 | 1 |  | 35 | 10.1 | [7 empty] | 1360 | 29.4 | 0
64.49 | 21.2 | 5.51 | 0.69 | 4.09 | 3710 |  | 227.5 | 192.5 | 0.55 | [23 empty] | 5 | 52 | 27 | 3.5 | 10 | 105 | [21 empty] | 0.3 | 90 | 1 | 0.6 | 1 |  | 17.5 | 8.5 | [7 empty] | 850 | 25 | 0
64.49 | 21.2 | 5.51 | 0.69 | 4.09 | 3710 |  | 210 | 192.5 | 0.55 | [23 empty] | 5 | 52 | 27 | 3.5 | 10 | 105 | [21 empty] | 0.3 | 90 | 1 | 0.6 | 1 |  | 35 | 9.8 | [7 empty] | 800 | 25.5 | 0
64.49 | 21.2 | 5.51 | 0.69 | 4.09 | 3710 |  | 350 | 192.5 | 0.55 | [23 empty] | 5 | 52 | 27 | 3.5 | 10 | 0 | [21 empty] | 0.3 | 90 | 1 | 0.6 | 1 |  | 0 | 14.5 | [7 empty] | 4600 | 34.7 | 0
64.49 | 21.2 | 5.51 | 0.69 | 4.09 | 3710 |  | 280 | 192.5 | 0.55 | [23 empty] | 5 | 52 | 27 | 3.5 | 10 | 70 | [21 empty] | 0.3 | 90 | 1 | 0.6 | 1 |  | 0 | 16.1 | [7 empty] | 6900 | 31.2 | 0
64.49 | 21.2 | 5.51 | 0.69 | 4.09 | 3710 |  | 245 | 192.5 | 0.55 | [23 empty] | 5 | 52 | 27 | 3.5 | 10 | 105 | [21 empty] | 0.3 | 90 | 1 | 0.6 | 1 |  | 0 | 15.6 | [7 empty] | 4100 | 29.65 | 0
64.49 | 21.2 | 5.51 | 0.69 | 4.09 | 3710 |  | 332.5 | 192.5 | 0.55 | [23 empty] | 5 | 52 | 27 | 3.5 | 10 | 0 | [21 empty] | 0.3 | 90 | 1 | 0.6 | 1 |  | 17.5 | 15.8 | [7 empty] | 4150 | 32.35 | 0
64.49 | 21.2 | 5.51 | 0.69 | 4.09 | 3710 |  | 315 | 192.5 | 0.55 | [23 empty] | 5 | 52 | 27 | 3.5 | 10 | 0 | [21 empty] | 0.3 | 90 | 1 | 0.6 | 1 |  | 35 | 15.4 | [7 empty] | 2300 | 34.8 | 0
64.49 | 21.2 | 5.51 | 0.69 | 4.09 | 3710 |  | 262.5 | 192.5 | 0.55 | [23 empty] | 5 | 52 | 27 | 3.5 | 10 | 70 | [21 empty] | 0.3 | 90 | 1 | 0.6 | 1 |  | 17.5 | 16.2 | [7 empty] | 4600 | 31 | 0
64.49 | 21.2 | 5.51 | 0.69 | 4.09 | 3710 |  | 245 | 192.5 | 0.55 | [23 empty] | 5 | 52 | 27 | 3.5 | 10 | 70 | [21 empty] | 0.3 | 90 | 1 | 0.6 | 1 |  | 35 | 17.2 | [7 empty] | 3900 | 31.2 | 0
64.49 | 21.2 | 5.51 | 0.69 | 4.09 | 3710 |  | 227.5 | 192.5 | 0.55 | [23 empty] | 5 | 52 | 27 | 3.5 | 10 | 105 | [21 empty] | 0.3 | 90 | 1 | 0.6 | 1 |  | 17.5 | 16 | [7 empty] | 3950 | 26.1 | 0
64.49 | 21.2 | 5.51 | 0.69 | 4.09 | 3710 |  | 210 | 192.5 | 0.55 | [23 empty] | 5 | 52 | 27 | 3.5 | 10 | 105 | [21 empty] | 0.3 | 90 | 1 | 0.6 | 1 |  | 35 | 16.5 | [7 empty] | 2600 | 26.8 | 0
64.49 | 21.2 | 5.51 | 0.69 | 4.09 | 3710 |  | 350 | 192.5 | 0.55 | [23 empty] | 5 | 52 | 27 | 3.5 | 10 | 0 | [21 empty] | 0.3 | 90 | 1 | 0.6 | 1 |  | 0 | 14.8 | [7 empty] | 5000 | 35.75 | 0
64.49 | 21.2 | 5.51 | 0.69 | 4.09 | 3710 |  | 280 | 192.5 | 0.55 | [23 empty] | 5 | 52 | 27 | 3.5 | 10 | 70 | [21 empty] | 0.3 | 90 | 1 | 0.6 | 1 |  | 0 | 15.5 | [7 empty] | 4950 | 34.25 | 0
64.49 | 21.2 | 5.51 | 0.69 | 4.09 | 3710 |  | 245 | 192.5 | 0.55 | [23 empty] | 5 | 52 | 27 | 3.5 | 10 | 105 | [21 empty] | 0.3 | 90 | 1 | 0.6 | 1 |  | 0 | 15.7 | [7 empty] | 4250 | 32.95 | 0
64.49 | 21.2 | 5.51 | 0.69 | 4.09 | 3710 |  | 332.5 | 192.5 | 0.55 | [23 empty] | 5 | 52 | 27 | 3.5 | 10 | 0 | [21 empty] | 0.3 | 90 | 1 | 0.6 | 1 |  | 17.5 | 14.8 | [7 empty] | 3850 | 33 | 0
64.49 | 21.2 | 5.51 | 0.69 | 4.09 | 3710 |  | 315 | 192.5 | 0.55 | [23 empty] | 5 | 52 | 27 | 3.5 | 10 | 0 | [21 empty] | 0.3 | 90 | 1 | 0.6 | 1 |  | 35 | 15.7 | [7 empty] | 2300 | 33.6 | 0
64.49 | 21.2 | 5.51 | 0.69 | 4.09 | 3710 |  | 262.5 | 192.5 | 0.55 | [23 empty] | 5 | 52 | 27 | 3.5 | 10 | 70 | [21 empty] | 0.3 | 90 | 1 | 0.6 | 1 |  | 17.5 | 16 | [7 empty] | 3650 | 34 | 0
64.49 | 21.2 | 5.51 | 0.69 | 4.09 | 3710 |  | 245 | 192.5 | 0.55 | [23 empty] | 5 | 52 | 27 | 3.5 | 10 | 70 | [21 empty] | 0.3 | 90 | 1 | 0.6 | 1 |  | 35 | 16.5 | [7 empty] | 2300 | 32.3 | 0
64.49 | 21.2 | 5.51 | 0.69 | 4.09 | 3710 |  | 227.5 | 192.5 | 0.55 | [23 empty] | 5 | 52 | 27 | 3.5 | 10 | 105 | [21 empty] | 0.3 | 90 | 1 | 0.6 | 1 |  | 17.5 | 16.2 | [7 empty] | 4100 | 27.3 | 0
64.49 | 21.2 | 5.51 | 0.69 | 4.09 | 3710 |  | 210 | 192.5 | 0.55 | [23 empty] | 5 | 52 | 27 | 3.5 | 10 | 105 | [21 empty] | 0.3 | 90 | 1 | 0.6 | 1 |  | 35 | 16.3 | [7 empty] | 2100 | 27.6 | 0
64.49 | 21.2 | 5.51 | 0.69 | 4.09 | 3710 |  | 350 | 192.5 | 0.55 | [23 empty] | 5 | 52 | 27 | 3.5 | 10 | 0 | [21 empty] | 0.3 | 90 | 1 | 0.6 | 1 |  | 0 | 14.8 | [7 empty] | 4250 | 36.25 | 0
64.49 | 21.2 | 5.51 | 0.69 | 4.09 | 3710 |  | 280 | 192.5 | 0.55 |  | 0.5 | [21 empty] | 5 | 52 | 27 | 3.5 | 10 | 70 | [21 empty] | 0.3 | 90 | 1 | 0.6 | 1 |  | 0 | 15.5 | [7 empty] | 4200 | 35.15 | 0
64.49 | 21.2 | 5.51 | 0.69 | 4.09 | 3710 |  | 245 | 192.5 | 0.55 |  | 0.4 | [21 empty] | 5 | 52 | 27 | 3.5 | 10 | 105 | [21 empty] | 0.3 | 90 | 1 | 0.6 | 1 |  | 0 | 15.3 | [7 empty] | 3850 | 34.75 | 0
64.49 | 21.2 | 5.51 | 0.69 | 4.09 | 3710 |  | 332.5 | 192.5 | 0.55 |  | 0.54 | [21 empty] | 5 | 52 | 27 | 3.5 | 10 | 0 | [21 empty] | 0.3 | 90 | 1 | 0.6 | 1 |  | 17.5 | 15 | [7 empty] | 3800 | 32.1 | 0
64.49 | 21.2 | 5.51 | 0.69 | 4.09 | 3710 |  | 315 | 192.5 | 0.55 | [23 empty] | 5 | 52 | 27 | 3.5 | 10 | 0 | [21 empty] | 0.3 | 90 | 1 | 0.6 | 1 |  | 35 | 15.4 | [7 empty] | 2100 | 33.9 | 0
64.49 | 21.2 | 5.51 | 0.69 | 4.09 | 3710 |  | 262.5 | 192.5 | 0.55 | [23 empty] | 5 | 52 | 27 | 3.5 | 10 | 70 | [21 empty] | 0.3 | 90 | 1 | 0.6 | 1 |  | 17.5 | 15.4 | [7 empty] | 3300 | 36.3 | 0
64.49 | 21.2 | 5.51 | 0.69 | 4.09 | 3710 |  | 245 | 192.5 | 0.55 | [23 empty] | 5 | 52 | 27 | 3.5 | 10 | 70 | [21 empty] | 0.3 | 90 | 1 | 0.6 | 1 |  | 35 | 16 | [7 empty] | 2300 | 33.9 | 0
64.49 | 21.2 | 5.51 | 0.69 | 4.09 | 3710 |  | 227.5 | 192.5 | 0.55 | [23 empty] | 5 | 52 | 27 | 3.5 | 10 | 105 | [21 empty] | 0.3 | 90 | 1 | 0.6 | 1 |  | 17.5 | 15.7 | [7 empty] | 2800 | 27.7 | 0
64.49 | 21.2 | 5.51 | 0.69 | 4.09 | 3710 |  | 210 | 192.5 | 0.55 | [23 empty] | 5 | 52 | 27 | 3.5 | 10 | 105 | [21 empty] | 0.3 | 90 | 1 | 0.6 | 1 |  | 35 | 16.3 | [7 empty] | 2200 | 28.6 | 0
64.49 | 21.2 | 5.51 | 0.69 | 4.09 | 3710 |  | 350 | 192.5 | 0.55 | [23 empty] | 5 | 52 | 27 | 3.5 | 10 | 0 | [21 empty] | 0.3 | 90 | 1 | 0.6 | 1 |  | 0 | 15 | [7 empty] | 4900 | 38.05 | 0
64.49 | 21.2 | 5.51 | 0.69 | 4.09 | 3710 |  | 280 | 192.5 | 0.55 | [23 empty] | 5 | 52 | 27 | 3.5 | 10 | 70 | [21 empty] | 0.3 | 90 | 1 | 0.6 | 1 |  | 0 | 15.3 | [7 empty] | 4700 | 35.4 | 0
64.49 | 21.2 | 5.51 | 0.69 | 4.09 | 3710 |  | 245 | 192.5 | 0.55 | [23 empty] | 5 | 52 | 27 | 3.5 | 10 | 105 | [21 empty] | 0.3 | 90 | 1 | 0.6 | 1 |  | 0 | 14.8 | [7 empty] | 3200 | 34.3 | 0
64.49 | 21.2 | 5.51 | 0.69 | 4.09 | 3710 |  | 332.5 | 192.5 | 0.55 | [23 empty] | 5 | 52 | 27 | 3.5 | 10 | 0 | [21 empty] | 0.3 | 90 | 1 | 0.6 | 1 |  | 17.5 | 14.3 | [7 empty] | 3350 | 32.05 | 0
64.49 | 21.2 | 5.51 | 0.69 | 4.09 | 3710 |  | 315 | 192.5 | 0.55 | [23 empty] | 5 | 52 | 27 | 3.5 | 10 | 0 | [21 empty] | 0.3 | 90 | 1 | 0.6 | 1 |  | 35 | 14 | [7 empty] | 2000 | 33.75 | 0
64.49 | 21.2 | 5.51 | 0.69 | 4.09 | 3710 |  | 262.5 | 192.5 | 0.55 | [23 empty] | 5 | 52 | 27 | 3.5 | 10 | 70 | [21 empty] | 0.3 | 90 | 1 | 0.6 | 1 |  | 17.5 | 16 | [7 empty] | 3000 | 37.1 | 0
64.49 | 21.2 | 5.51 | 0.69 | 4.09 | 3710 |  | 245 | 192.5 | 0.55 | [23 empty] | 5 | 52 | 27 | 3.5 | 10 | 70 | [21 empty] | 0.3 | 90 | 1 | 0.6 | 1 |  | 35 | 16.3 | [7 empty] | 2750 | 34.4 | 0
64.49 | 21.2 | 5.51 | 0.69 | 4.09 | 3710 |  | 227.5 | 192.5 | 0.55 | [23 empty] | 5 | 52 | 27 | 3.5 | 10 | 105 | [21 empty] | 0.3 | 90 | 1 | 0.6 | 1 |  | 17.5 | 15.8 | [7 empty] | 3100 | 28.8 | 0
64.49 | 21.2 | 5.51 | 0.69 | 4.09 | 3710 |  | 210 | 192.5 | 0.55 | [23 empty] | 5 | 52 | 27 | 3.5 | 10 | 105 | [21 empty] | 0.3 | 90 | 1 | 0.6 | 1 |  | 35 | 15.7 | [7 empty] | 1500 | 29.7 | 0
65.11 | 19.44 | 4.73 | 1.2 | 3.86 |  |  | 280 | 182 | 0.65 |  | 0.5 |  |  |  | 499 |  |  | 749 | [9 empty] | 760 | [9 empty] | 0 | [36 empty] | 3285 | 29.9 | 1248
65.11 | 19.44 | 4.73 | 1.2 | 3.86 |  |  | 280 | 182 | 0.65 |  | 0.4 |  |  |  | 499 |  |  | 749 | [9 empty] | 760 | [9 empty] | 0 |  |  | 35.61 | 33.82 | 17.38 | 8.03 | 1.04 | 84 | [28 empty] | 1220 | 28.2 | 1248
65.11 | 19.44 | 4.73 | 1.2 | 3.86 |  |  | 280 | 182 | 0.65 |  | 0.54 |  |  |  | 499 |  |  | 749 | [9 empty] | 760 | [9 empty] | 0 |  |  | 31.46 | 32.38 | 21.06 | 8.57 | 1.87 | 84 | [28 empty] | 1885 | 28.7 | 1248
65.11 | 19.44 | 4.73 | 1.2 | 3.86 |  |  | 280 | 182 | 0.65 |  | 0.67 |  |  |  | 499 |  |  | 749 | [9 empty] | 760 |  |  |  |  | 1.28 | 59.32 | 29.95 | 0.61 | 4.32 | 84 | [36 empty] | 3180 | 21.3 | 1248
65.11 | 19.44 | 4.73 | 1.2 | 3.86 |  |  | 340 | 187 | 0.55 |  | 0 |  |  |  | 483 |  |  | 725 | [9 empty] | 735 | [9 empty] | 0 | [36 empty] | 4465 | 42.9 | 1208
65.11 | 19.44 | 4.73 | 1.2 | 3.86 |  |  | 340 | 187 | 0.55 |  | 0.24 |  |  |  | 483 |  |  | 725 | [9 empty] | 735 | [9 empty] | 0 |  |  | 35.61 | 33.82 | 17.38 | 8.03 | 1.04 | 51 | [28 empty] | 2400 | 36 | 1208
65.11 | 19.44 | 4.73 | 1.2 | 3.86 |  |  | 340 | 187 | 0.55 |  | 0.98 |  |  |  | 483 |  |  | 725 | [9 empty] | 735 | [9 empty] | 0 |  |  | 31.46 | 32.38 | 21.06 | 8.57 | 1.87 | 51 | [28 empty] | 2570 | 44.5 | 1208
65.11 | 19.44 | 4.73 | 1.2 | 3.86 |  |  | 340 | 187 | 0.55 |  | 0.01 |  |  |  | 483 |  |  | 725 | [9 empty] | 735 |  |  |  |  | 1.28 | 59.32 | 29.95 | 0.61 | 4.32 | 51 | [36 empty] | 2690 | 39.9 | 1208
65.11 | 19.44 | 4.73 | 1.2 | 3.86 |  |  | 340 | 187 | 0.55 |  | 0.04 |  |  |  | 483 |  |  | 725 | [9 empty] | 735 |  |  |  |  | 13.76 | 39.89 | 31.46 | 2.28 | 6.17 | 51 | [36 empty] | 4250 | 41.3 | 1208
65.11 | 19.44 | 4.73 | 1.2 | 3.86 |  |  | 310 | 186 | 0.6 |  | 0.07 |  |  |  | 491 |  |  | 736 | [9 empty] | 747 | [9 empty] | 0 | [36 empty] | 4030 | 32.4 | 1227
65.11 | 19.44 | 4.73 | 1.2 | 3.86 |  |  | 310 | 186 | 0.6 |  | 0.37 |  |  |  | 491 |  |  | 736 | [9 empty] | 747 | [12 empty] | 35.61 | 33.82 | 17.38 | 8.03 | 1.04 | 46.5 | [28 empty] | 2400 | 36 | 1227
65.11 | 19.44 | 4.73 | 1.2 | 3.86 |  |  | 310 | 186 | 0.6 |  | 0.26 |  |  |  | 491 |  |  | 736 | [9 empty] | 747 | [12 empty] | 31.46 | 32.38 | 21.06 | 8.57 | 1.87 | 46.5 | [28 empty] | 3460 | 38.6 | 1227
65.11 | 19.44 | 4.73 | 1.2 | 3.86 |  |  | 310 | 186 | 0.6 |  | 0.13 |  |  |  | 491 |  |  | 736 | [9 empty] | 747 |  |  |  |  | 1.28 | 59.32 | 29.95 | 0.61 | 4.32 | 46.5 | [36 empty] | 1885 | 38.9 | 1227
65.11 | 19.44 | 4.73 | 1.2 | 3.86 |  |  | 310 | 186 | 0.6 |  | 0.2 |  |  |  | 491 |  |  | 736 | [9 empty] | 747 |  |  |  |  | 13.76 | 39.89 | 31.46 | 2.28 | 6.17 | 46.5 | [36 empty] | 3305 | 31.7 | 1227
65.11 | 19.44 | 4.73 | 1.2 | 3.86 |  |  | 310 | 155 | 0.5 |  | 2.97 |  |  |  | 498 |  |  | 748 | [9 empty] | 759 | [46 empty] | 2720 | 43.8 | 1246
65.11 | 19.44 | 4.73 | 1.2 | 3.86 |  |  | 310 | 155 | 0.5 |  | 3.35 |  |  |  | 498 |  |  | 748 | [9 empty] | 759 | [12 empty] | 35.61 | 33.82 | 17.38 | 8.03 | 1.04 | 46.5 | [28 empty] | 1795 | 44.7 | 1246
65.11 | 19.44 | 4.73 | 1.2 | 3.86 |  |  | 310 | 155 | 0.5 |  | 3.57 |  |  |  | 498 |  |  | 748 | [9 empty] | 759 | [12 empty] | 31.46 | 32.38 | 21.06 | 8.57 | 1.87 | 46.5 | [28 empty] | 2460 | 49.2 | 1246
65.11 | 19.44 | 4.73 | 1.2 | 3.86 |  |  | 310 | 155 | 0.5 |  | 3.83 |  |  |  | 498 |  |  | 748 | [9 empty] | 759 | [12 empty] | 31.46 | 32.38 | 21.06 | 8.57 | 1.87 | 93 | [28 empty] | 1720 | 44.7 | 1246
65.11 | 19.44 | 4.73 | 1.2 | 3.86 |  |  | 310 | 155 | 0.5 |  | 4.39 |  |  |  | 498 |  |  | 748 | [9 empty] | 759 | [12 empty] | 31.46 | 32.38 | 21.06 | 8.57 | 1.87 | 155 | [28 empty] | 475 | 50.4 | 1246
65.11 | 19.44 | 4.73 | 1.2 | 3.86 |  |  | 310 | 155 | 0.5 |  | 0.37 |  |  |  | 498 |  |  | 748 | [9 empty] | 759 |  |  |  |  | 1.28 | 59.32 | 29.95 | 0.61 | 4.32 | 46.5 | [36 empty] | 1570 | 46.1 | 1246
65.11 | 19.44 | 4.73 | 1.2 | 3.86 |  |  | 310 | 155 | 0.5 |  | 3.75 |  |  |  | 498 |  |  | 748 | [9 empty] | 759 |  |  |  |  | 1.28 | 59.32 | 29.95 | 0.61 | 4.32 | 93 | [36 empty] | 1010 | 35.2 | 1246
65.11 | 19.44 | 4.73 | 1.2 | 3.86 |  |  | 310 | 155 | 0.5 |  | 2.38 |  |  |  | 498 |  |  | 748 | [9 empty] | 759 |  |  |  |  | 1.28 | 59.32 | 29.95 | 0.61 | 4.32 | 155 | [36 empty] | 720 | 23.2 | 1246
65.11 | 19.44 | 4.73 | 1.2 | 3.86 |  |  | 310 | 155 | 0.5 |  | 0.34 |  |  |  | 498 |  |  | 748 | [9 empty] | 759 |  |  |  |  | 13.76 | 39.89 | 31.46 | 2.28 | 6.17 | 46.5 | [36 empty] | 2490 | 41.1 | 1246
65.11 | 19.44 | 4.73 | 1.2 | 3.86 |  |  | 310 | 155 | 0.5 |  | 0.5 |  |  |  | 498 |  |  | 748 | [9 empty] | 759 |  |  |  |  | 13.76 | 39.89 | 31.46 | 2.28 | 6.17 | 93 | [36 empty] | 2885 | 37.9 | 1246
65.11 | 19.44 | 4.73 | 1.2 | 3.86 |  |  | 380 | 152 | 0.4 |  | 2.28 |  |  |  | 482 |  |  | 723 | [9 empty] | 733 | [46 empty] | 1515 | 70.5 | 1205
65.11 | 19.44 | 4.73 | 1.2 | 3.86 |  |  | 380 | 152 | 0.4 |  | 2.1 |  |  |  | 482 |  |  | 723 | [9 empty] | 733 | [12 empty] | 31.46 | 32.38 | 21.06 | 8.57 | 1.87 | 57 | [28 empty] | 1340 | 65.7 | 1205
65.11 | 19.44 | 4.73 | 1.2 | 3.86 |  |  | 380 | 152 | 0.4 |  | 2 |  |  |  | 482 |  |  | 723 | [9 empty] | 733 | [12 empty] | 31.46 | 32.38 | 21.06 | 8.57 | 1.87 | 114 | [28 empty] | 975 | 66.2 | 1205
65.11 | 19.44 | 4.73 | 1.2 | 3.86 |  |  | 380 | 152 | 0.4 |  | 2.28 |  |  |  | 482 |  |  | 723 | [9 empty] | 733 | [12 empty] | 31.46 | 32.38 | 21.06 | 8.57 | 1.87 | 190 | [28 empty] | 390 | 59.1 | 1205
65.11 | 19.44 | 4.73 | 1.2 | 3.86 |  |  | 380 | 152 | 0.4 |  | 2.1 |  |  |  | 482 |  |  | 723 | [9 empty] | 733 |  |  |  |  | 1.28 | 59.32 | 29.95 | 0.61 | 4.32 | 57 | [36 empty] | 1910 | 53.1 | 1205
65.11 | 19.44 | 4.73 | 1.2 | 3.86 |  |  | 380 | 152 | 0.4 |  | 1.5 |  |  |  | 482 |  |  | 723 | [9 empty] | 733 |  |  |  |  | 1.28 | 59.32 | 29.95 | 0.61 | 4.32 | 114 | [36 empty] | 1555 | 41.7 | 1205
65.11 | 19.44 | 4.73 | 1.2 | 3.86 |  |  | 380 | 152 | 0.4 |  | 2.28 |  |  |  | 482 |  |  | 723 | [9 empty] | 733 |  |  |  |  | 1.28 | 59.32 | 29.95 | 0.61 | 4.32 | 190 | [36 empty] | 1000 | 36.6 | 1205
65.11 | 19.44 | 4.73 | 1.2 | 3.86 |  |  | 300 | 150 | 0.5 |  | 2.52 |  |  |  | 502 |  |  | 753 | [9 empty] | 764 | [46 empty] | 3259 | 46.1 | 1255
65.11 | 19.44 | 4.73 | 1.2 | 3.86 |  |  | 300 | 165 | 0.55 |  | 1.58 |  |  |  | 498 |  |  | 748 | [9 empty] | 759 | [46 empty] | 4200 | 50.8 | 1246
65.11 | 19.44 | 4.73 | 1.2 | 3.86 |  |  | 320 | 144 | 0.45 |  | 3.3 |  |  |  | 499 |  |  | 748 | [9 empty] | 759 | [46 empty] | 2735 | 48.4 | 1247
65.11 | 19.44 | 4.73 | 1.2 | 3.86 |  |  | 340 | 153 | 0.45 |  | 2.45 |  |  |  | 492 |  |  | 737 | [9 empty] | 748 | [46 empty] | 3130 | 47.8 | 1229
65.11 | 19.44 | 4.73 | 1.2 | 3.86 |  |  | 340 | 136 | 0.4 |  | 5.71 |  |  |  | 496 |  |  | 744 | [9 empty] | 755 | [46 empty] | 2225 | 47.5 | 1240
65.11 | 19.44 | 4.73 | 1.2 | 3.86 |  |  | 360 | 144 | 0.4 |  | 2.16 |  |  |  | 489 |  |  | 733 | [9 empty] | 744 | [46 empty] | 2770 | 54.1 | 1222
65.11 | 19.44 | 4.73 | 1.2 | 3.86 |  |  | 400 | 160 | 0.4 |  | 2.88 |  |  |  | 475 |  |  | 712 | [9 empty] | 723 | [46 empty] | 2135 | 48.9 | 1187
62.28 | 21.08 | 5.47 | 1.73 | 3.96 |  | 42.5 | 380.9 | 160 | 0.42 | 0.25 | 1.5 | [21 empty] | 2.93 | 65.7 | 20.63 | 2.25 | 4.65 | 0 | [27 empty] | 0 | [8 empty] | 1780.45 | 43.35 | 0
62.28 | 21.08 | 5.47 | 1.73 | 3.96 |  | 42.5 | 340.4 | 160 | 0.47 | 0.25 | 1.5 | [21 empty] | 2.93 | 65.7 | 20.63 | 2.25 | 4.65 | 15 | [27 empty] | 5 | [8 empty] | 677.25 | 38.2 | 0
62.28 | 21.08 | 5.47 | 1.73 | 3.96 |  | 42.5 | 307.7 | 160 | 0.52 | 0.25 | 1.5 | [21 empty] | 2.93 | 65.7 | 20.63 | 2.25 | 4.65 | 30 | [27 empty] | 10 | [8 empty] | 3645.53 | 28.66 | 0
62.28 | 21.08 | 5.47 | 1.73 | 3.96 |  | 42.5 | 428.6 | 180 | 0.42 | 0.25 | 1.5 | [21 empty] | 2.93 | 65.7 | 20.63 | 2.25 | 4.65 | 30 | [27 empty] | 5 | [8 empty] | 796.88 | 36.72 | 0
62.28 | 21.08 | 5.47 | 1.73 | 3.96 |  | 42.5 | 382.9 | 180 | 0.47 | 0.25 | 1.5 | [21 empty] | 2.93 | 65.7 | 20.63 | 2.25 | 4.65 | 0 | [27 empty] | 10 | [8 empty] | 5264.61 | 41.5 | 0
62.28 | 21.08 | 5.47 | 1.73 | 3.96 |  | 42.5 | 346.2 | 180 | 0.52 | 0.25 | 1.5 | [21 empty] | 2.93 | 65.7 | 20.63 | 2.25 | 4.65 | 15 | [27 empty] | 0 | [8 empty] | 4701.31 | 34.64 | 0
62.28 | 21.08 | 5.47 | 1.73 | 3.96 |  | 42.5 | 476.2 | 200 | 0.42 | 0.25 | 1.5 | [21 empty] | 2.93 | 65.7 | 20.63 | 2.25 | 4.65 | 15 | [27 empty] | 10 | [8 empty] | 441.96 | 41.47 | 0
62.28 | 21.08 | 5.47 | 1.73 | 3.96 |  | 42.5 | 425.5 | 200 | 0.47 | 0.25 | 1.5 | [21 empty] | 2.93 | 65.7 | 20.63 | 2.25 | 4.65 | 30 | [27 empty] | 0 | [8 empty] | 1735.63 | 31.74 | 0
62.28 | 21.08 | 5.47 | 1.73 | 3.96 |  | 42.5 | 384.6 | 200 | 0.52 | 0.25 | 1.5 | [21 empty] | 2.93 | 65.7 | 20.63 | 2.25 | 4.65 | 0 | [27 empty] | 5 | [8 empty] | 4881.99 | 34.35 | 0
52.68 | 27.07 | 9.14 | 5.13 | 1.96 |  | 46 | 400 | 145 | 0.36 |  | 1 | [6 empty] | 1005 | [9 empty] | 839 | [38 empty] | 14.03 | [5 empty] | 3.068 |  |  | 38.17 | 1005
52.68 | 27.07 | 9.14 | 5.13 | 1.96 |  | 46 | 475 | 160 | 0.34 |  | 1.5 | [6 empty] | 839 | [9 empty] | 898 | [38 empty] | 9.32 | [5 empty] | 1.776 |  |  | 40.92 | 839
52.68 | 27.07 | 9.14 | 5.13 | 1.96 |  | 46 | 455 | 150 | 0.33 |  | 1 | [6 empty] | 971 | [9 empty] | 808 | [38 empty] | 10.66 | [5 empty] | 2.831 |  |  | 42.88 | 971
64.03 | 20.88 | 5.29 | 1.24 | 3.21 |  | 42 | 400 | 145 | 0.36 |  | 1 | [6 empty] | 1005 | [9 empty] | 853 | [38 empty] | 14.51 | [5 empty] | 1.199 |  |  | 45.72 | 1005
64.03 | 20.88 | 5.29 | 1.24 | 3.21 |  | 42 | 475 | 160 | 0.34 |  | 1.5 | [6 empty] | 839 | [9 empty] | 915 | [38 empty] | 11.69 | [5 empty] | 9.273 |  |  | 43.22 | 839
64.03 | 20.88 | 5.29 | 1.24 | 3.21 |  | 42 | 455 | 150 | 0.33 |  | 1 | [6 empty] | 971 | [9 empty] | 824 | [38 empty] | 10.31 | [5 empty] | 9.688 |  |  | 45.47 | 971
52.68 | 27.07 | 9.14 | 5.13 | 1.96 |  | 46 | 400 | 145 | 0.36 |  | 1 | [6 empty] | 1005 | [9 empty] | 839 | [38 empty] | 15.52 | [8 empty] | 35.43 | 1005
52.68 | 27.07 | 9.14 | 5.13 | 1.96 |  | 46 | 475 | 160 | 0.34 |  | 1.5 | [6 empty] | 839 | [9 empty] | 898 | [38 empty] | 11.29 | [8 empty] | 38.56 | 839
52.68 | 27.07 | 9.14 | 5.13 | 1.96 |  | 46 | 455 | 150 | 0.33 |  | 1 | [6 empty] | 971 | [9 empty] | 808 | [38 empty] | 11.35 | [8 empty] | 42.29 | 971
64.03 | 20.88 | 5.29 | 1.24 | 3.21 |  | 42 | 400 | 145 | 0.36 |  | 1 | [6 empty] | 1005 | [9 empty] | 853 | [38 empty] | 16.26 | [8 empty] | 39.49 | 1005
64.03 | 20.88 | 5.29 | 1.24 | 3.21 |  | 42 | 475 | 160 | 0.34 |  | 1.5 | [6 empty] | 839 | [9 empty] | 915 | [38 empty] | 11.85 | [8 empty] | 38.12 | 839
64.03 | 20.88 | 5.29 | 1.24 | 3.21 |  | 42 | 455 | 150 | 0.33 |  | 1 | [6 empty] | 971 | [9 empty] | 824 | [38 empty] | 11.14 | [8 empty] | 42.29 | 971
70.46 | 16.16 | 3.67 | 0.73 | 4.77 |  | 54 | 309 | 169.95 | 0.55 |  | 0.6 | [8 empty] | 1054 | [7 empty] | 843 | [31 empty] | 0.91 | 94.25 | 0.38 | 0.42 | 0.4 |  |  | 8.27 | [7 empty] | 2150 | 38.27 | 1054
70.46 | 16.16 | 3.67 | 0.73 | 4.77 |  | 54 | 309 | 169.95 | 0.55 |  | 0.7 | [8 empty] | 953 | [7 empty] | 843 | [31 empty] | 0.91 | 94.25 | 0.38 | 0.42 | 0.4 |  |  | 10 | [7 empty] | 2910 | 33.26 | 953
70.46 | 16.16 | 3.67 | 0.73 | 4.77 |  | 54 | 309 | 169.95 | 0.55 |  | 0.7 | [8 empty] | 1027 | [7 empty] | 843 | [31 empty] | 0.91 | 94.25 | 0.38 | 0.42 | 0.4 |  |  | 9.68 | [7 empty] | 2750 | 35.6 | 1027
70.46 | 16.16 | 3.67 | 0.73 | 4.77 |  | 54 | 284 | 156.2 | 0.55 |  | 0.9 | [8 empty] | 1027 | [7 empty] | 843 | [31 empty] | 0.91 | 94.25 | 0.38 | 0.42 | 0.4 |  |  | 9.43 | [7 empty] | 2500 | 39.39 | 1027
70.46 | 16.16 | 3.67 | 0.73 | 4.77 |  | 54 | 340 | 170 | 0.5 |  | 0.7 | [8 empty] | 1058 | [7 empty] | 813 | [31 empty] | 0.91 | 94.25 | 0.38 | 0.42 | 0.4 |  |  | 7.97 | [7 empty] | 1750 | 45.86 | 1058
70.46 | 16.16 | 3.67 | 0.73 | 4.77 |  | 54 | 340 | 170 | 0.5 |  | 0.8 | [8 empty] | 1031 | [7 empty] | 813 | [31 empty] | 0.91 | 94.25 | 0.38 | 0.42 | 0.4 |  |  | 9.45 | [7 empty] | 2340 | 39.12 | 1031
70.46 | 16.16 | 3.67 | 0.73 | 4.77 |  | 54 | 313 | 156.5 | 0.5 |  | 0.9 | [8 empty] | 1031 | [7 empty] | 813 | [31 empty] | 0.91 | 94.25 | 0.38 | 0.42 | 0.4 |  |  | 8.86 | [7 empty] | 2940 | 43.06 | 1031
70.46 | 16.16 | 3.67 | 0.73 | 4.77 |  | 54 | 378 | 170.1 | 0.45 |  | 0.8 | [8 empty] | 1059 | [7 empty] | 781 | [31 empty] | 0.91 | 94.25 | 0.38 | 0.42 | 0.4 |  |  | 7.38 | [7 empty] | 1430 | 50.49 | 1059
70.46 | 16.16 | 3.67 | 0.73 | 4.77 |  | 54 | 378 | 170.1 | 0.45 |  | 0.9 | [8 empty] | 1036 | [7 empty] | 781 | [31 empty] | 0.91 | 94.25 | 0.38 | 0.42 | 0.4 |  |  | 9.17 | [7 empty] | 1920 | 45.29 | 1036
70.46 | 16.16 | 3.67 | 0.73 | 4.77 |  | 54 | 348 | 156.6 | 0.45 |  | 1 | [8 empty] | 1036 | [7 empty] | 781 | [31 empty] | 0.91 | 94.25 | 0.38 | 0.42 | 0.4 |  |  | 6.53 | [7 empty] | 1630 | 49.18 | 1036
65.3 | 20.8 | 4.3 | 2.17 | 2.2 | 3200 |  | 375 | 187.5 | 0.5 |  | 0 |  |  |  |  | 785 | [11 empty] | 959 | [12 empty] | 34.8 | 37.5 | 6.4 | 8.6 | 0.51 | 0 | [26 empty] | 18 |  | 5160 | 44 | 785
65.3 | 20.8 | 4.3 | 2.17 | 2.2 | 3200 |  | 375 | 150 | 0.4 |  | 0.36 |  |  |  |  | 828 | [11 empty] | 1012 | [12 empty] | 34.8 | 37.5 | 6.4 | 8.6 | 0.51 | 0 | [26 empty] | 16.2 |  | 4244 | 51 | 828
65.3 | 20.8 | 4.3 | 2.17 | 2.2 | 3200 |  | 375 | 131.25 | 0.35 |  | 0.52 |  |  |  |  | 850 | [11 empty] | 1038 | [12 empty] | 34.8 | 37.5 | 6.4 | 8.6 | 0.51 | 0 | [26 empty] | 13.9 |  | 4349 | 60.5 | 850
65.3 | 20.8 | 4.3 | 2.17 | 2.2 | 3200 |  | 300 | 150 | 0.5 |  | 0 |  |  |  |  | 782 | [11 empty] | 955 | [12 empty] | 34.8 | 37.5 | 6.4 | 8.6 | 0.51 | 75 | [26 empty] | 17.9 |  | 3690 | 38 | 782
65.3 | 20.8 | 4.3 | 2.17 | 2.2 | 3200 |  | 300 | 120 | 0.4 |  | 0.3 |  |  |  |  | 825 | [11 empty] | 1008 | [12 empty] | 34.8 | 37.5 | 6.4 | 8.6 | 0.51 | 75 | [26 empty] | 16 |  | 3494 | 44 | 825
65.3 | 20.8 | 4.3 | 2.17 | 2.2 | 3200 |  | 300 | 105 | 0.35 |  | 0.52 |  |  |  |  | 847 | [11 empty] | 1035 | [12 empty] | 34.8 | 37.5 | 6.4 | 8.6 | 0.51 | 75 | [26 empty] | 13.6 |  | 3513 | 58 | 847
65.3 | 20.8 | 4.3 | 2.17 | 2.2 | 3200 |  | 300 | 150 | 0.5 |  | 0.12 |  |  |  |  | 782 | [11 empty] | 955 | [12 empty] | 34.8 | 37.5 | 6.4 | 8.6 | 0.51 | 75 | [26 empty] | 13.1 |  | 3042 | 41 | 782
65.3 | 20.8 | 4.3 | 2.17 | 2.2 | 3200 |  | 300 | 120 | 0.4 |  | 0.4 |  |  |  |  | 825 | [11 empty] | 1008 | [12 empty] | 34.8 | 37.5 | 6.4 | 8.6 | 0.51 | 75 | [26 empty] | 16.2 |  | 3120 | 49.5 | 825
65.3 | 20.8 | 4.3 | 2.17 | 2.2 | 3200 |  | 300 | 105 | 0.35 |  | 0.57 |  |  |  |  | 847 | [11 empty] | 1035 | [12 empty] | 34.8 | 37.5 | 6.4 | 8.6 | 0.51 | 75 | [26 empty] | 13.3 |  | 3211 | 60 | 847
63.75 | 21.75 | 5.15 | 1.18 | 3.23 |  | 42.5 | 550 | 180 | 0.33 |  | 0.72 |  |  |  |  | 800 | [11 empty] | 930 | [24 empty] | 50.9 | 2.74 | 0.25 | 1.4 | 0.34 |  | 0 | [15 empty] | 4100 | 43 | 800
63.75 | 21.75 | 5.15 | 1.18 | 3.23 |  | 42.5 | 489.5 | 180 | 0.37 |  | 0.72 |  |  |  |  | 795 | [11 empty] | 920 | [24 empty] | 50.9 | 2.74 | 0.25 | 1.4 | 0.34 |  | 55 | [15 empty] | 2150 | 45 | 795
63.75 | 21.75 | 5.15 | 1.18 | 3.23 |  | 42.5 | 434.5 | 180 | 0.41 |  | 0.71 |  |  |  |  | 790 | [11 empty] | 910 | [24 empty] | 50.9 | 2.74 | 0.25 | 1.4 | 0.34 |  | 110 | [15 empty] | 2500 | 44 | 790
63.75 | 21.75 | 5.15 | 1.18 | 3.23 |  | 42.5 | 379.5 | 180 | 0.47 |  | 0.76 |  |  |  |  | 785 | [11 empty] | 905 | [24 empty] | 50.9 | 2.74 | 0.25 | 1.4 | 0.34 |  | 165 | [15 empty] | 3000 | 41 | 785
63.75 | 21.75 | 5.15 | 1.18 | 3.23 |  | 42.5 | 467.5 | 180 | 0.39 |  | 0.77 |  |  |  |  | 780 | [11 empty] | 890 | [24 empty] | 50.9 | 2.74 | 0.25 | 1.4 | 0.34 |  | 55 | [15 empty] | 1850 | 47 | 780
63.75 | 21.75 | 5.15 | 1.18 | 3.23 |  | 42.5 | 412.5 | 180 | 0.44 |  | 0.8 |  |  |  |  | 775 | [11 empty] | 885 | [24 empty] | 50.9 | 2.74 | 0.25 | 1.4 | 0.34 |  | 110 | [15 empty] | 2000 | 45 | 775
63.75 | 21.75 | 5.15 | 1.18 | 3.23 |  | 42.5 | 357.5 | 180 | 0.5 |  | 0.84 |  |  |  |  | 770 | [11 empty] | 880 | [24 empty] | 50.9 | 2.74 | 0.25 | 1.4 | 0.34 |  | 165 | [15 empty] | 2650 | 43 | 770
62.28 | 21.08 | 5.47 | 1.73 | 3.96 |  | 42.5 | 450 | 157.5 | 0.35 |  | 0.6 | [10 empty] | 1105.5 |  |  |  |  | 2.82 | 737 |  |  |  |  | 2.93 | 65.5 | 20.6 | 2.23 | 4.61 | 0 | [34 empty] | 0.243 |  |  | 45.1 | 1105.5
62.28 | 21.08 | 5.47 | 1.73 | 3.96 |  | 42.5 | 360 | 157.5 | 0.35 |  | 0.75 | [10 empty] | 1105.5 |  |  |  |  | 2.82 | 737 |  |  |  |  | 2.93 | 65.5 | 20.6 | 2.23 | 4.61 | 90 | [34 empty] | 0.26 |  |  | 38.8 | 1105.5
62.28 | 21.08 | 5.47 | 1.73 | 3.96 |  | 42.5 | 315 | 157.5 | 0.35 |  | 10.5 | [10 empty] | 1105.5 |  |  |  |  | 2.82 | 737 |  |  |  |  | 2.93 | 65.5 | 20.6 | 2.23 | 4.61 | 135 | [34 empty] | 0.276 |  |  | 29.8 | 1105.5
62.28 | 21.08 | 5.47 | 1.73 | 3.96 |  | 42.5 | 270 | 157.5 | 0.35 |  | 12.2 | [10 empty] | 1105.5 |  |  |  |  | 2.82 | 737 |  |  |  |  | 2.93 | 65.5 | 20.6 | 2.23 | 4.61 | 180 | [34 empty] | 0.564 |  |  | 27.3 | 1105.5
63.22 | 22.6 | 4.12 | 2.7 | 3.51 |  |  | 420 | 159.6 | 0.38 |  | 0.44 | [6 empty] | 876 | [9 empty] | 876 | [44 empty] | 20 |  | 5400 | 64.5 | 876
63.22 | 22.6 | 4.12 | 2.7 | 3.51 |  |  | 409.5 | 155.61 | 0.38 |  | 0.48 | [6 empty] | 869 | [9 empty] | 869 | [31 empty] | 0.49 | 94.3 | 1.1 | 0.87 | 0.7 |  | 10.5 | [6 empty] | 15.8 |  | 3200 | 71.5 | 869
63.22 | 22.6 | 4.12 | 2.7 | 3.51 |  |  | 399 | 151.62 | 0.38 |  | 0.51 | [6 empty] | 868 | [9 empty] | 868 | [31 empty] | 0.49 | 94.3 | 1.1 | 0.87 | 0.7 |  | 21 | [6 empty] | 9 |  | 2200 | 73.5 | 868
63.22 | 22.6 | 4.12 | 2.7 | 3.51 |  |  | 388.5 | 147.63 | 0.38 |  | 0.54 | [6 empty] | 865 | [9 empty] | 865 | [31 empty] | 0.49 | 94.3 | 1.1 | 0.87 | 0.7 |  | 31.5 | [6 empty] | 8 |  | 1500 | 76 | 865
63.22 | 22.6 | 4.12 | 2.7 | 3.51 |  |  | 378 | 143.64 | 0.38 |  | 0.56 | [6 empty] | 869 | [9 empty] | 869 | [31 empty] | 0.49 | 94.3 | 1.1 | 0.87 | 0.7 |  | 42 | [6 empty] | 7 |  | 1100 | 78 | 869
63.22 | 22.6 | 4.12 | 2.7 | 3.51 |  |  | 388.5 | 147.63 | 0.38 |  | 0.4 | [6 empty] | 871 | [9 empty] | 871 |  |  |  |  | 2 | 58.8 | 32.17 | 0.7 | 3.83 | 31.5 | [34 empty] | 24 |  | 4600 | 65 | 871
63.22 | 22.6 | 4.12 | 2.7 | 3.51 |  |  | 357 | 135.66 | 0.38 |  | 0.33 | [6 empty] | 866 | [9 empty] | 866 |  |  |  |  | 2 | 58.8 | 32.17 | 0.7 | 3.83 | 63 | [34 empty] | 25 |  | 4550 | 63 | 866
63.22 | 22.6 | 4.12 | 2.7 | 3.51 |  |  | 357 | 135.66 | 0.38 |  | 0.39 | [6 empty] | 865 | [9 empty] | 865 |  |  |  |  | 0.73 | 58.7 | 31.4 | 0.7 | 3.7 | 63 | [34 empty] | 24 |  | 4300 | 80 | 865
63.22 | 22.6 | 4.12 | 2.7 | 3.51 |  |  | 294 | 111.72 | 0.38 |  | 0.3 | [6 empty] | 855 | [9 empty] | 855 |  |  |  |  | 0.73 | 58.7 | 31.4 | 0.7 | 3.7 | 126 | [34 empty] | 26.5 |  | 4350 | 65 | 855
63.22 | 22.6 | 4.12 | 2.7 | 3.51 |  |  | 346.5 | 131.67 | 0.38 |  | 0.4 | [6 empty] | 864 | [9 empty] | 864 |  |  |  |  | 0.73 | 58.7 | 31.4 | 0.7 | 3.7 | 63 | [21 empty] | 0.49 | 94.3 | 1.1 | 0.87 | 0.7 |  | 10.5 | [6 empty] | 16 |  | 3900 | 61 | 864
63.22 | 22.6 | 4.12 | 2.7 | 3.51 |  |  | 336 | 127.68 | 0.38 |  | 0.42 | [6 empty] | 861 | [9 empty] | 861 |  |  |  |  | 0.73 | 58.7 | 31.4 | 0.7 | 3.7 | 63 | [21 empty] | 0.49 | 94.3 | 1.1 | 0.87 | 0.7 |  | 21 | [6 empty] | 12 |  | 2300 | 73 | 861
63.22 | 22.6 | 4.12 | 2.7 | 3.51 |  |  | 325.5 | 123.69 | 0.38 |  | 0.45 | [6 empty] | 860 | [9 empty] | 860 |  |  |  |  | 0.73 | 58.7 | 31.4 | 0.7 | 3.7 | 63 | [21 empty] | 0.49 | 94.3 | 1.1 | 0.87 | 0.7 |  | 31.5 | [6 empty] | 13 |  | 1600 | 71 | 860
63.22 | 22.6 | 4.12 | 2.7 | 3.51 |  |  | 283.5 | 107.73 | 0.38 |  | 0.32 | [6 empty] | 853 | [9 empty] | 853 |  |  |  |  | 0.73 | 58.7 | 31.4 | 0.7 | 3.7 | 126 | [21 empty] | 0.49 | 94.3 | 1.1 | 0.87 | 0.7 |  | 10.5 | [6 empty] | 20 |  | 3700 | 60 | 853
63.22 | 22.6 | 4.12 | 2.7 | 3.51 |  |  | 273 | 103.74 | 0.38 |  | 0.33 | [6 empty] | 851 | [9 empty] | 851 |  |  |  |  | 0.73 | 58.7 | 31.4 | 0.7 | 3.7 | 126 | [21 empty] | 0.49 | 94.3 | 1.1 | 0.87 | 0.7 |  | 21 | [6 empty] | 12.5 |  | 3650 | 62 | 851
63.22 | 22.6 | 4.12 | 2.7 | 3.51 |  |  | 262.5 | 99.75 | 0.38 |  | 0.34 | [6 empty] | 849 | [9 empty] | 849 |  |  |  |  | 0.73 | 58.7 | 31.4 | 0.7 | 3.7 | 126 | [21 empty] | 0.49 | 94.3 | 1.1 | 0.87 | 0.7 |  | 31.5 | [6 empty] | 15 |  | 3600 | 59 | 849
63.22 | 22.6 | 4.12 | 2.7 | 3.51 |  |  | 325.5 | 123.69 | 0.38 |  | 0.32 | [6 empty] | 861 | [9 empty] | 861 |  |  |  |  | 0.73 | 58.7 | 31.4 | 0.7 | 3.7 | 94.5 | [34 empty] | 20 |  | 5300 | 60 | 861
63.22 | 22.6 | 4.12 | 2.7 | 3.51 |  |  | 294 | 111.72 | 0.38 |  | 0.28 | [6 empty] | 856 | [9 empty] | 856 |  |  |  |  | 0.73 | 58.7 | 31.4 | 0.7 | 3.7 | 126 | [34 empty] | 26 |  | 3050 | 58.5 | 856
63.22 | 22.6 | 4.12 | 2.7 | 3.51 |  |  | 262.5 | 99.75 | 0.38 |  | 0.26 | [6 empty] | 851 | [9 empty] | 851 |  |  |  |  | 0.73 | 58.7 | 31.4 | 0.7 | 3.7 | 157.5 | [34 empty] | 25 |  | 6200 | 50 | 851
63.22 | 22.6 | 4.12 | 2.7 | 3.51 |  |  | 231 | 87.78 | 0.38 |  | 0.22 | [6 empty] | 846 | [9 empty] | 846 |  |  |  |  | 0.73 | 58.7 | 31.4 | 0.7 | 3.7 | 189 | [34 empty] | 27 |  | 5000 | 48 | 846
62.58 | 20.25 | 5.31 | 2.82 | 4.04 | 3260 | 42.5 | 400 | 176 | 0.44 | [13 empty] | 857 |  |  |  |  | 727 |  |  | 235 | [34 empty] | 0 | [8 empty] | 3520 | 60 | 0
62.58 | 20.25 | 5.31 | 2.82 | 4.04 | 3260 | 42.5 | 380 | 176 | 0.44 |  | 1.42 | [11 empty] | 853 |  |  |  |  | 724 |  |  | 234 | [28 empty] | 0.45 | 90.36 | 0.71 |  | 1.31 |  | 20 | [8 empty] | 2000 | 56 | 0
62.58 | 20.25 | 5.31 | 2.82 | 4.04 | 3260 | 42.5 | 360 | 176 | 0.44 |  | 1.67 | [11 empty] | 849 |  |  |  |  | 721 |  |  | 233 | [28 empty] | 0.45 | 90.36 | 0.71 |  | 1.31 |  | 40 | [8 empty] | 1700 | 61.5 | 0
62.58 | 20.25 | 5.31 | 2.82 | 4.04 | 3260 | 42.5 | 340 | 176 | 0.44 |  | 1.94 | [11 empty] | 845 |  |  |  |  | 717 |  |  | 232 | [28 empty] | 0.45 | 90.36 | 0.71 |  | 1.31 |  | 60 | [8 empty] | 950 | 62.5 | 0
62.58 | 20.25 | 5.31 | 2.82 | 4.04 | 3260 | 42.5 | 400 | 176 | 0.44 | [13 empty] | 857 |  |  |  |  | 727 |  |  | 235 | [34 empty] | 0 | [8 empty] | 4850 | 46 | 0
62.58 | 20.25 | 5.31 | 2.82 | 4.04 | 3260 | 42.5 | 380 | 176 | 0.44 |  | 1.42 | [11 empty] | 853 |  |  |  |  | 724 |  |  | 234 | [28 empty] | 0.45 | 90.36 | 0.71 |  | 1.31 |  | 20 | [8 empty] | 2650 | 50 | 0
62.58 | 20.25 | 5.31 | 2.82 | 4.04 | 3260 | 42.5 | 360 | 176 | 0.44 |  | 1.67 | [11 empty] | 849 |  |  |  |  | 721 |  |  | 233 | [28 empty] | 0.45 | 90.36 | 0.71 |  | 1.31 |  | 40 | [8 empty] | 2200 | 51 | 0
62.58 | 20.25 | 5.31 | 2.82 | 4.04 | 3260 | 42.5 | 340 | 176 | 0.44 |  | 1.94 | [11 empty] | 845 |  |  |  |  | 717 |  |  | 232 | [28 empty] | 0.45 | 90.36 | 0.71 |  | 1.31 |  | 60 | [8 empty] | 1000 | 55 | 0
63.59 | 21.86 | 4.25 | 2.19 | 2.66 |  | 42.5 | 400 | 200 | 0.5 | [9 empty] | 777 | [7 empty] | 2.8 | 1073 | [46 empty] | 1281 | 50.5 | 777
63.59 | 21.86 | 4.25 | 2.19 | 2.66 |  | 42.5 | 400 | 140 | 0.35 | [9 empty] | 802 | [7 empty] | 2.8 | 1108 | [46 empty] | 546 | 68 | 802
64.59 | 19.01 | 4.17 | 0.88 | 3.89 |  |  | 252 | 162 | 0.45 |  | 0.23 | [6 empty] | 1157 | [9 empty] | 721 |  |  |  |  | 1.28 | 59.32 | 29.95 | 0.61 | 4.32 | 108 | [28 empty] | 6.9 | [5 empty] | 0.66 |  |  | 41 | 1157
64.59 | 19.01 | 4.17 | 0.88 | 3.89 |  |  | 360 | 162 | 0.45 |  | 0.36 | [6 empty] | 1191 | [9 empty] | 687 |  |  |  |  | 1.28 | 59.32 | 29.95 | 0.61 | 4.32 | [29 empty] | 9.7 | [5 empty] | 0.33 |  |  | 37 | 1191
64.59 | 19.01 | 4.17 | 0.88 | 3.89 |  |  | 310 | 155 | 0.5 |  | 0.02 | [6 empty] | 1240 | [9 empty] | 695 |  |  |  |  | 1.28 | 59.32 | 29.95 | 0.61 | 4.32 | [29 empty] | 7.6 | [5 empty] | 2.65 |  |  | 38 | 1240
64.59 | 19.01 | 4.17 | 0.88 | 3.89 |  |  | 310 | 155 | 0.5 |  | 1 | [6 empty] | 1227 | [9 empty] | 708 |  |  |  |  | 1.28 | 59.32 | 29.95 | 0.61 | 4.32 | [29 empty] | 10 | [5 empty] | 0.25 |  |  | 40 | 1227
64.59 | 19.01 | 4.17 | 0.88 | 3.89 |  |  | 360 | 144 | 0.4 |  | 0.65 | [6 empty] | 1193 | [9 empty] | 703 |  |  |  |  | 1.28 | 59.32 | 29.95 | 0.61 | 4.32 | [29 empty] | 6.2 | [5 empty] | 2.25 |  |  | 58 | 1193
64.59 | 19.01 | 4.17 | 0.88 | 3.89 |  |  | 266 | 133 | 0.35 |  | 0.6 | [6 empty] | 1188 | [9 empty] | 699 |  |  |  |  | 1.28 | 59.32 | 29.95 | 0.61 | 4.32 | 114 | [28 empty] | 6.9 | [5 empty] | 0.32 |  |  | 60 | 1188
64.59 | 19.01 | 4.17 | 0.88 | 3.89 |  |  | 340 | 136 | 0.4 |  | 0.85 | [6 empty] | 1220 | [9 empty] | 704 |  |  |  |  | 1.28 | 59.32 | 29.95 | 0.61 | 4.32 | [29 empty] | 5.2 | [5 empty] | 0.23 |  |  | 61 | 1220
62.87 | 21.15 | 5.38 | 1.82 | 3.94 | 3170 |  | 420 | 168 | 0.4 |  | 0.47 | [6 empty] | 867 | [9 empty] | 867 |  |  |  |  | 0.81 | 57.8 | 30.4 | 0.65 | 4.7 | 0 | [21 empty] | 0.49 | 94.3 | 1.1 | 0.87 | 0.7 |  | 0 | [6 empty] | 17 |  |  | 55.4 | 867
62.87 | 21.15 | 5.38 | 1.82 | 3.94 | 3170 |  | 378 | 168 | 0.4 |  | 0.54 | [6 empty] | 860 | [9 empty] | 860 |  |  |  |  | 0.81 | 57.8 | 30.4 | 0.65 | 4.7 | 0 | [21 empty] | 0.49 | 94.3 | 1.1 | 0.87 | 0.7 |  | 42 | [6 empty] | 8 |  |  | 71 | 860
62.87 | 21.15 | 5.38 | 1.82 | 3.94 | 3170 |  | 294 | 168 | 0.4 |  | 0.34 | [6 empty] | 844 | [9 empty] | 844 |  |  |  |  | 0.81 | 57.8 | 30.4 | 0.65 | 4.7 | 126 | [21 empty] | 0.49 | 94.3 | 1.1 | 0.87 | 0.7 |  | 0 | [6 empty] | 23 |  |  | 47.2 | 844
62.87 | 21.15 | 5.38 | 1.82 | 3.94 | 3170 |  | 336 | 168 | 0.4 |  | 0.44 | [6 empty] | 852 | [9 empty] | 852 |  |  |  |  | 0.81 | 57.8 | 30.4 | 0.65 | 4.7 | 63 | [21 empty] | 0.49 | 94.3 | 1.1 | 0.87 | 0.7 |  | 21 | [6 empty] | 14 |  |  | 66.1 | 852
63 | 21.95 | 4.35 | 2 | 3.8 |  | 32.5 | 325 | 130 | 0.4 | [8 empty] | 932.5 | [9 empty] | 917 |  |  |  | 0.4958097 | [33 empty] | 0 | [8 empty] | 2484 | 34 | 932.5
63 | 21.95 | 4.35 | 2 | 3.8 |  | 32.5 | 300.6 | 130 | 0.4324684 | [8 empty] | 932.5 | [9 empty] | 917 |  |  |  | 0.4958097 | [27 empty] | 2.24 | 87.26 | 1.5 | 2 | 3.8 |  | 24.4 | [8 empty] | 1024 | 40.1 | 932.5
63 | 21.95 | 4.35 | 2 | 3.8 |  | 32.5 | 325 | 162.5 | 0.5 | [8 empty] | 899.5 | [9 empty] | 883.6 |  |  |  | 0.4955415 | [33 empty] | 0 | [8 empty] | 7724 | 23.8 | 899.5
63 | 21.95 | 4.35 | 2 | 3.8 |  | 32.5 | 300.6 | 162.5 | 0.5405855 | [8 empty] | 899.5 | [9 empty] | 883.6 |  |  |  | 0.4955415 | [27 empty] | 2.24 | 87.26 | 1.5 | 2 | 3.8 |  | 24.4 | [8 empty] | 1757 | 35.5 | 899.5
54.86 | 21.1 | 6.33 | 2.6 | 4.22 |  | 42.5 | 360 | 162 | 0.45 | [8 empty] | 1052 | [8 empty] | 2.4 | 826 |  | 0.4398296 | [8 empty] | 0 | [6 empty] | 0 | [12 empty] | 0 | [15 empty] | 2400 | 63 | 1052
54.86 | 21.1 | 6.33 | 2.6 | 4.22 |  | 42.5 | 234 | 162 | 0.6923077 | [8 empty] | 1052 | [8 empty] | 2.4 | 826 |  | 0.4398296 |  |  | 3.71 | 47.81 | 38.46 | 0.34 | 4.3 |  | 63 |  | 37.73 | 32.34 | 14.03 | 10.98 | 2.03 | 63 | [12 empty] | 0 | [15 empty] | 1200 | 67 | 1052
54.86 | 21.1 | 6.33 | 2.6 | 4.22 |  | 42.5 | 234 | 162 | 0.6923077 | [8 empty] | 1052 | [8 empty] | 2.4 | 826 |  | 0.4398296 | [8 empty] | 0 |  | 37.73 | 32.34 | 14.03 | 10.98 | 2.03 | 63 | [6 empty] | 75.69 | 11.69 | 3.26 | 4.34 | 2.66 |  | 63 | [15 empty] | 2000 | 62 | 1052
54.86 | 21.1 | 6.33 | 2.6 | 4.22 |  | 42.5 | 234 | 162 | 0.6923077 | [8 empty] | 1052 | [8 empty] | 2.4 | 826 |  | 0.4398296 |  |  | 3.71 | 47.81 | 38.46 | 0.34 | 4.3 |  | 63 | [6 empty] | 0 | [6 empty] | 75.69 | 11.69 | 3.26 | 4.34 | 2.66 |  | 63 | [15 empty] | 2200 | 56 | 1052
54.86 | 21.1 | 6.33 | 2.6 | 4.22 |  | 42.5 | 500 | 170 | 0.34 | [8 empty] | 1068 | [8 empty] | 2.4 | 712 |  | 0.4 | [8 empty] | 0 | [6 empty] | 0 | [12 empty] | 0 | [15 empty] | 1500 | 84 | 1068
54.86 | 21.1 | 6.33 | 2.6 | 4.22 |  | 42.5 | 325 | 170 | 0.5230769 | [8 empty] | 1068 | [8 empty] | 2.4 | 712 |  | 0.4 |  |  | 3.71 | 47.81 | 38.46 | 0.34 | 4.3 |  | 87.5 |  | 37.73 | 32.34 | 14.03 | 10.98 | 2.03 | 87.5 | [12 empty] | 0 | [15 empty] | 750 | 88 | 1068
54.86 | 21.1 | 6.33 | 2.6 | 4.22 |  | 42.5 | 325 | 170 | 0.5230769 | [8 empty] | 1068 | [8 empty] | 2.4 | 712 |  | 0.4 | [8 empty] | 0 |  | 37.73 | 32.34 | 14.03 | 10.98 | 2.03 | 87.5 | [6 empty] | 75.69 | 11.69 | 3.26 | 4.34 | 2.66 |  | 87.5 | [15 empty] | 850 | 86 | 1068
54.86 | 21.1 | 6.33 | 2.6 | 4.22 |  | 42.5 | 325 | 170 | 0.5230769 | [8 empty] | 1068 | [8 empty] | 2.4 | 712 |  | 0.4 |  |  | 3.71 | 47.81 | 38.46 | 0.34 | 4.3 |  | 87.5 | [6 empty] | 0 | [6 empty] | 75.69 | 11.69 | 3.26 | 4.34 | 2.66 |  | 87.5 | [15 empty] | 1200 | 80 | 1068
54.86 | 21.1 | 6.33 | 2.6 | 4.22 |  | 42.5 | 360 | 162 | 0.45 | [8 empty] | 1052 | [8 empty] | 2.4 | 826 |  | 0.4398296 | [8 empty] | 0 | [6 empty] | 0 | [12 empty] | 0 | [15 empty] | 2100 | 64 | 1052
54.86 | 21.1 | 6.33 | 2.6 | 4.22 |  | 42.5 | 234 | 162 | 0.6923077 | [8 empty] | 1052 | [8 empty] | 2.4 | 826 |  | 0.4398296 |  |  | 3.71 | 47.81 | 38.46 | 0.34 | 4.3 |  | 63 |  | 37.73 | 32.34 | 14.03 | 10.98 | 2.03 | 63 | [12 empty] | 0 | [15 empty] | 800 | 69 | 1052
54.86 | 21.1 | 6.33 | 2.6 | 4.22 |  | 42.5 | 234 | 162 | 0.6923077 | [8 empty] | 1052 | [8 empty] | 2.4 | 826 |  | 0.4398296 | [8 empty] | 0 |  | 37.73 | 32.34 | 14.03 | 10.98 | 2.03 | 63 | [6 empty] | 75.69 | 11.69 | 3.26 | 4.34 | 2.66 |  | 63 | [15 empty] | 1600 | 63 | 1052
54.86 | 21.1 | 6.33 | 2.6 | 4.22 |  | 42.5 | 234 | 162 | 0.6923077 | [8 empty] | 1052 | [8 empty] | 2.4 | 826 |  | 0.4398296 |  |  | 3.71 | 47.81 | 38.46 | 0.34 | 4.3 |  | 63 | [6 empty] | 0 | [6 empty] | 75.69 | 11.69 | 3.26 | 4.34 | 2.66 |  | 63 | [15 empty] | 1800 | 58 | 1052
54.86 | 21.1 | 6.33 | 2.6 | 4.22 |  | 42.5 | 500 | 170 | 0.34 | [8 empty] | 1068 | [8 empty] | 2.4 | 712 |  | 0.4 | [8 empty] | 0 | [6 empty] | 0 | [12 empty] | 0 | [15 empty] | 1300 | 85 | 1068
54.86 | 21.1 | 6.33 | 2.6 | 4.22 |  | 42.5 | 325 | 170 | 0.5230769 | [8 empty] | 1068 | [8 empty] | 2.4 | 712 |  | 0.4 |  |  | 3.71 | 47.81 | 38.46 | 0.34 | 4.3 |  | 87.5 |  | 37.73 | 32.34 | 14.03 | 10.98 | 2.03 | 87.5 | [12 empty] | 0 | [15 empty] | 500 | 90 | 1068
54.86 | 21.1 | 6.33 | 2.6 | 4.22 |  | 42.5 | 325 | 170 | 0.5230769 | [8 empty] | 1068 | [8 empty] | 2.4 | 712 |  | 0.4 | [8 empty] | 0 |  | 37.73 | 32.34 | 14.03 | 10.98 | 2.03 | 87.5 | [6 empty] | 75.69 | 11.69 | 3.26 | 4.34 | 2.66 |  | 87.5 | [15 empty] | 700 | 87 | 1068
54.86 | 21.1 | 6.33 | 2.6 | 4.22 |  | 42.5 | 325 | 170 | 0.5230769 | [8 empty] | 1068 | [8 empty] | 2.4 | 712 |  | 0.4 |  |  | 3.71 | 47.81 | 38.46 | 0.34 | 4.3 |  | 87.5 | [6 empty] | 0 | [6 empty] | 75.69 | 11.69 | 3.26 | 4.34 | 2.66 |  | 87.5 | [15 empty] | 1000 | 81 | 1068
55 | 25.1 | 5.5 | 3.4 | 5.9 | 3600 |  | 560 | 168 | 0.3 |  | 1.339286 |  |  |  |  | 924 | [10 empty] | 2.85 | 710 |  |  |  | 0.43 | [34 empty] | 7.2 | [5 empty] | 225 |  | 1780 | 66 | 924
61.5 | 19.6 | 5 | 0.8 | 3 |  | 42.5 | 360 | 165 | 0.4583333 |  | 0.6 | [10 empty] | 698 | [5 empty] | 853 |  |  |  | 0.5499678 | [26 empty] | 240 | [13 empty] | 5.55 |  |  | 57.3 | 698
64 | 20.3 | 4.5 | 2.2 | 2.3 |  | 52.5 | 360 | 165 | 0.4583333 |  | 0.6 | [10 empty] | 698 | [5 empty] | 853 |  |  |  | 0.5499678 | [26 empty] | 240 | [13 empty] | 3.31 |  |  | 68 | 698
49.3 | 26.1 | 7.8 | 5.8 | 2 |  | 42.5 | 360 | 165 | 0.4583333 |  | 0.6 | [10 empty] | 698 | [5 empty] | 853 |  |  |  | 0.5499678 | [26 empty] | 240 | [13 empty] | 1.66 |  |  | 66.1 | 698
64.2 | 20.8 | 3.6 | 2.4 | 3.9 |  | 52.5 | 360 | 165 | 0.4583333 |  | 0.5 | [10 empty] | 698 | [5 empty] | 853 |  |  |  | 0.5499678 | [26 empty] | 240 | [13 empty] | 6.59 |  |  | 70.1 | 698
61.5 | 19.6 | 5 | 0.8 | 3 |  | 42.5 | 300 | 165 | 0.55 |  | 0.67 | [10 empty] | 698 | [5 empty] | 853 |  |  |  | 0.5499678 | [26 empty] | 300 | [13 empty] | 8.39 |  |  | 46.5 | 698
61.5 | 19.6 | 5 | 0.8 | 3 |  | 42.5 | 400 | 165 | 0.4125 |  | 0.75 | [10 empty] | 698 | [5 empty] | 853 |  |  |  | 0.5499678 | [26 empty] | 200 | [13 empty] | 5.38 |  |  | 64.2 | 698
61.5 | 19.6 | 5 | 0.8 | 3 |  | 42.5 | 450 | 165 | 0.3666667 |  | 0.6 | [10 empty] | 698 | [5 empty] | 853 |  |  |  | 0.5499678 | [26 empty] | 150 | [13 empty] | 3.09 |  |  | 68.7 | 698
61.5 | 19.6 | 5 | 0.8 | 3 |  | 42.5 | 360 | 165 | 0.4583333 |  | 0.6 | [10 empty] | 698 | [5 empty] | 853 |  |  |  | 0.5499678 | [26 empty] | 240 | [13 empty] | 4.95 |  |  | 56.9 | 698
61.5 | 19.6 | 5 | 0.8 | 3 |  | 42.5 | 360 | 165 | 0.4583333 |  | 0.6 | [10 empty] | 698 | [5 empty] | 853 |  |  |  | 0.5499678 | [6 empty] | 240 | [19 empty] | 0 | [13 empty] | 0.15 |  |  | 66.2 | 698
61.5 | 19.6 | 5 | 0.8 | 3 |  | 42.5 | 300 | 137 | 0.4566667 |  | 0.57 | [10 empty] | 755 | [5 empty] | 823 |  |  |  | 0.5215463 | [26 empty] | 200 | [13 empty] | 5.09 |  |  | 60.1 | 755
61.5 | 19.6 | 5 | 0.8 | 3 |  | 42.5 | 400 | 192 | 0.48 |  | 0.56 | [10 empty] | 640 | [5 empty] | 782 |  |  |  | 0.5499297 | [26 empty] | 300 | [13 empty] | 6.11 |  |  | 55.9 | 640
61.5 | 19.6 | 5 | 0.8 | 3 |  | 42.5 | 450 | 220 | 0.4888889 |  | 0.6 | [10 empty] | 583 | [5 empty] | 712 |  |  |  | 0.5498069 | [26 empty] | 350 | [13 empty] | 7.42 |  |  | 50.9 | 583
61.5 | 19.6 | 5 | 0.8 | 3 |  | 42.5 | 360 | 144 | 0.4 |  | 0.6 | [10 empty] | 707 | [5 empty] | 865 |  |  |  | 0.5502545 | [26 empty] | 240 | [13 empty] | 3.65 |  |  | 68.7 | 707
61.5 | 19.6 | 5 | 0.8 | 3 |  | 42.5 | 360 | 198 | 0.55 |  | 0.6 | [10 empty] | 683 | [5 empty] | 835 |  |  |  | 0.5500659 | [26 empty] | 240 | [13 empty] | 9.16 |  |  | 46.6 | 683
61.5 | 19.6 | 5 | 0.8 | 3 |  | 42.5 | 360 | 216 | 0.6 |  | 0.6 | [10 empty] | 675 | [5 empty] | 825 |  |  |  | 0.55 | [26 empty] | 240 | [13 empty] | 13.52 |  |  | 40.3 | 675
61.5 | 19.6 | 5 | 0.8 | 3 |  | 42.5 | 360 | 165 | 0.4583333 |  | 1 | [10 empty] | 734 | [5 empty] | 816 |  |  |  | 0.5264516 | [26 empty] | 240 | [13 empty] | 3.99 |  |  | 74.7 | 734
61.5 | 19.6 | 5 | 0.8 | 3 |  | 42.5 | 360 | 165 | 0.4583333 |  | 1 | [10 empty] | 1225 | [5 empty] | 640 |  |  |  | 0.3431635 | [26 empty] | 0 | [13 empty] | 6.32 |  |  | 48.6 | 1225
49.3 | 26.1 | 7.8 | 5.8 | 2 |  | 42.5 | 360 | 165 | 0.4583333 |  | 1 | [10 empty] | 1225 | [5 empty] | 640 |  |  |  | 0.3431635 | [26 empty] | 0 | [13 empty] | 3.8 |  |  | 49.7 | 1225
61.5 | 19.6 | 5 | 0.8 | 3 |  | 42.5 | 400 | 165 | 0.4125 |  | 1 | [10 empty] | 1200 | [5 empty] | 626 |  |  |  | 0.3428258 | [26 empty] | 0 | [13 empty] | 4.84 |  |  | 53.7 | 1200
64.2 | 20.8 | 3.6 | 2.4 | 3.9 |  | 52.5 | 360 | 165 | 0.4583333 |  | 1 | [10 empty] | 1225 | [5 empty] | 640 |  |  |  | 0.3431635 | [26 empty] | 0 | [13 empty] | 7.6 |  |  | 50.2 | 1225
44.62 | 25.06 | 9.34 | 2.41 | 2.68 |  |  | 380 | 152 | 0.4 | 0.3 |  | 65.14286 | [6 empty] | 1090.8 | [7 empty] | 2.73 | 727.2 |  |  |  | 0.4 | [34 empty] | 19.02 | [5 empty] | 8.78 |  | 1811 | 35 | 1090.8
62.33 | 13.96 | 2.58 | 1.42 | 3.49 |  |  | 300 | 135 | 0.45 |  | 0.0033 | [10 empty] | 1050 | [5 empty] | 900 |  |  |  | 0.4615385 | 6.77 | 48.77 | 19.97 | 0.69 | 13.86 |  |  | 0 | 38.19 | 38.66 | 12.84 | 8.02 | 0.56 | 0 | [20 empty] | 1.5 | [7 empty] | 3031 | 52 | 1050
62.33 | 13.96 | 2.58 | 1.42 | 3.49 |  |  | 60 | 135 | 0.45 |  | 0.0033 | [10 empty] | 1050 | [5 empty] | 900 |  |  |  | 0.4615385 | 6.77 | 48.77 | 19.97 | 0.69 | 13.86 |  |  | 114.2 | 38.19 | 38.66 | 12.84 | 8.02 | 0.56 | 114.2 | [20 empty] | 1.9 | [7 empty] | 698 | 35.5 | 1050
62.33 | 13.96 | 2.58 | 1.42 | 3.49 |  |  | 90 | 135 | 0.45 |  | 0.0033 | [10 empty] | 1050 | [5 empty] | 900 |  |  |  | 0.4615385 | 6.77 | 48.77 | 19.97 | 0.69 | 13.86 |  |  | 100 | 38.19 | 38.66 | 12.84 | 8.02 | 0.56 | 100 | [20 empty] | 1.7 | [7 empty] | 875 | 41.5 | 1050
62.33 | 13.96 | 2.58 | 1.42 | 3.49 |  |  | 120 | 135 | 0.45 |  | 0.0033 | [10 empty] | 1050 | [5 empty] | 900 |  |  |  | 0.4615385 | 6.77 | 48.77 | 19.97 | 0.69 | 13.86 |  |  | 85.7 | 38.19 | 38.66 | 12.84 | 8.02 | 0.56 | 85.7 | [20 empty] | 1.8 | [7 empty] | 1023 | 48.1 | 1050
62.33 | 13.96 | 2.58 | 1.42 | 3.49 |  |  | 150 | 135 | 0.45 |  | 0.0033 | [10 empty] | 1050 | [5 empty] | 900 |  |  |  | 0.4615385 | 6.77 | 48.77 | 19.97 | 0.69 | 13.86 |  |  | 71.4 | 38.19 | 38.66 | 12.84 | 8.02 | 0.56 | 71.4 | [20 empty] | 1.7 | [7 empty] | 1091 | 52.5 | 1050
62.33 | 13.96 | 2.58 | 1.42 | 3.49 |  |  | 180 | 135 | 0.45 |  | 0.0033 | [10 empty] | 1050 | [5 empty] | 900 |  |  |  | 0.4615385 | 6.77 | 48.77 | 19.97 | 0.69 | 13.86 |  |  | 57.1 | 38.19 | 38.66 | 12.84 | 8.02 | 0.56 | 57.1 | [20 empty] | 1.6 | [7 empty] | 1187 | 54 | 1050
65.3 | 20.8 | 4.3 | 2.17 | 2.2 | 2800 |  | 350 | 157.5 | 0.45 | [8 empty] | 712 | [8 empty] | 2.95 | 1043 |  |  |  | 0.594302 | [40 empty] | 25.6 |  | 6769 | 43.3 | 712
65.3 | 20.8 | 4.3 | 2.17 | 2.2 | 2800 |  | 350 | 122.5 | 0.35 | [8 empty] | 754 | [8 empty] | 2.95 | 1131 |  |  |  | 0.6 | [40 empty] | 17.1 |  | 3922 | 59 | 754
62.8 | 22.01 | 5.51 | 2.59 | 3.44 |  |  | 533 | 183 | 0.3433396 |  | 2 | [10 empty] | 660 |  |  |  |  | 3 | 1075 |  |  |  | 0.6195965 | [42 empty] | 4300 | 60 | 660
63.83 | 20.24 | 4.43 | 0.97 | 5.3 |  | 42.5 | 230 | 80.5 | 0.35 |  | 0.8 | [6 empty] | 1126 | [8 empty] | 2.3 | 723 |  |  |  | 0.3910222 | [6 empty] | 0 |  | 38.2 | 60.81 | 13.39 | 9.02 | 1.2 | 230 | [20 empty] | 14.79 |  | 13.62 | 55.44 | 22.28 | 8.66 | 2.45 |  |  | 66 | 1126
63.83 | 20.24 | 4.43 | 0.97 | 5.3 |  | 42.5 | 230 | 80.5 | 0.35 |  | 0.7 | [6 empty] | 1089 | [8 empty] | 2.3 | 718 |  |  |  | 0.3973437 | 3.03 | 60.81 | 24.12 | 0.55 | 5.76 |  | 46 |  | 38.2 | 60.81 | 13.39 | 9.02 | 1.2 | 184 | [20 empty] | 11.91 |  | 18.69 | 61.57 | 15.44 | 4.3 | 1.59 |  |  | 68.2 | 1089
63.83 | 20.24 | 4.43 | 0.97 | 5.3 |  | 42.5 | 230 | 80.5 | 0.35 |  | 0.8 | [6 empty] | 1084 | [8 empty] | 2.3 | 712 |  |  |  | 0.3964365 | 3.03 | 60.81 | 24.12 | 0.55 | 5.76 |  | 92 |  | 38.2 | 60.81 | 13.39 | 9.02 | 1.2 | 138 | [20 empty] | 12.32 |  | 18.66 | 59.64 | 16.92 | 4.78 | 1.81 |  |  | 65.7 | 1084
63.83 | 20.24 | 4.43 | 0.97 | 5.3 |  | 42.5 | 230 | 80.5 | 0.35 |  | 0.7 | [6 empty] | 1082 | [8 empty] | 2.3 | 709 |  |  |  | 0.3958682 | 3.03 | 60.81 | 24.12 | 0.55 | 5.76 |  | 115 |  | 38.2 | 60.81 | 13.39 | 9.02 | 1.2 | 115 | [20 empty] | 12.99 |  | 16.42 | 60.35 | 17.26 | 5.97 | 1.93 |  |  | 64.1 | 1082
63.83 | 20.24 | 4.43 | 0.97 | 5.3 |  | 42.5 | 230 | 80.5 | 0.35 |  | 0.7 | [6 empty] | 1075 | [8 empty] | 2.3 | 701 |  |  |  | 0.3947072 | 3.03 | 60.81 | 24.12 | 0.55 | 5.76 |  | 184 |  | 38.2 | 60.81 | 13.39 | 9.02 | 1.2 | 16 | [20 empty] | 14.55 |  | 13.37 | 56.37 | 22.41 | 7.85 | 2.29 |  |  | 59.7 | 1075
62 | 20.3 | 4.2 | 2.8 | 3 | 4070 |  | 400 | 140 | 0.35 |  | 3.4 | [6 empty] | 850 | [9 empty] | 850 |  |  |  | 0.5 | [42 empty] | 1100 | 54 | 850
62 | 20.3 | 4.2 | 2.8 | 3 | 4070 |  | 400 | 160 | 0.4 |  | 2.5 | [6 empty] | 850 | [9 empty] | 850 |  |  |  | 0.5 | [42 empty] | 1250 | 48 | 850
62 | 20.3 | 4.2 | 2.8 | 3 | 4070 |  | 400 | 180 | 0.45 |  | 1.5 | [6 empty] | 850 | [9 empty] | 850 |  |  |  | 0.5 | [42 empty] | 1405 | 41 | 850
60.84 | 16.34 | 6.95 | 2.32 | 5.38 |  |  | 410 | 175 | 0.4268293 |  | 0 | [10 empty] | 1134 | [5 empty] | 612 |  |  |  | 0.3505155 | [42 empty] | 2950 | 43.65 | 1134
60.84 | 16.34 | 6.95 | 2.32 | 5.38 |  |  | 405 | 172 | 0.4246914 |  | 0.7407407 | [10 empty] | 1130 | [5 empty] | 612 |  |  |  | 0.3513203 | [42 empty] | 2000 | 48 | 1130
60.84 | 16.34 | 6.95 | 2.32 | 5.38 |  |  | 240 | 168 | 0.7 |  | 0.5 | [10 empty] | 720 | [5 empty] | 765 |  |  |  | 0.5151515 | 1.79 | 58.87 | 32.17 | 0.92 | 2.93 |  | 360 | [35 empty] | 1000 | 55.33 | 720
60.84 | 16.34 | 6.95 | 2.32 | 5.38 |  |  | 222 | 168 | 0.7567568 |  | 0.5 | [10 empty] | 720 | [5 empty] | 731 |  |  |  | 0.5037905 | 1.79 | 58.87 | 32.17 | 0.92 | 2.93 |  | 360 | [20 empty] | 0.68 | 94.89 | 2.2 | 0.46 | 0.18 |  | 18 | [8 empty] | 800 | 38 | 720
60.84 | 16.34 | 6.95 | 2.32 | 5.38 |  |  | 120 | 168 | 1.4 |  | 0.5 | [10 empty] | 720 | [5 empty] | 754 |  |  |  | 0.5115332 | 1.79 | 58.87 | 32.17 | 0.92 | 2.93 |  | 360 |  | 23.28 | 43.63 | 14.82 | 3.4 | 5.14 | 120 | [28 empty] | 200 | 42 | 720
62.28 | 21.08 | 5.47 | 1.73 | 3.96 |  | 42.5 | 450 | 157.5 | 0.35 |  | 0.6 | [10 empty] | 1105.5 |  |  |  |  | 2.82 | 737 |  |  |  | 0.4 | [40 empty] | 0.242 |  |  | 44.2 | 1105.5
62.28 | 21.08 | 5.47 | 1.73 | 3.96 |  | 42.5 | 427.5 | 157.5 | 0.3684211 |  | 0.7111111 | [10 empty] | 1105.5 |  |  |  |  | 2.82 | 737 |  |  |  | 0.4 | [27 empty] | 0.2 | 93.7 | 0.3 | 0.2 | 0.8 | 15 | 22.5 | [6 empty] | 0.132 |  |  | 54 | 1105.5
62.28 | 21.08 | 5.47 | 1.73 | 3.96 |  | 42.5 | 405 | 157.5 | 0.3888889 |  | 0.7333333 | [10 empty] | 1105.5 |  |  |  |  | 2.82 | 737 |  |  |  | 0.4 | [27 empty] | 0.2 | 93.7 | 0.3 | 0.2 | 0.8 | 15 | 45 | [6 empty] | 0.0828 |  |  | 58.6 | 1105.5
63.62 | 20.64 | 4.85 | 1.14 | 3.17 |  |  | 600 | 180 | 0.3 |  | 1.19 |  |  |  | 61.34 |  |  | 492.42 |  |  | 102.58 | [6 empty] | 1084 |  |  |  |  | 18.55 | 36.84 | 19.99 | 2.22 | 15.25 | 0 | [21 empty] | 1.13 | 93.55 | 0.56 | 0.75 | 0.17 | 18.09 | 0 | 4.5 | [7 empty] | 3400 | 84 | 656.34
63.62 | 20.64 | 4.85 | 1.14 | 3.17 |  |  | 300 | 180 | 0.3 |  | 0.25 |  |  |  | 61.34 |  |  | 492.42 |  |  | 102.58 | [6 empty] | 958 |  |  |  |  | 18.55 | 36.84 | 19.99 | 2.22 | 15.25 | 300 | [21 empty] | 1.13 | 93.55 | 0.56 | 0.75 | 0.17 | 18.09 | 0 | 5.6 | [7 empty] | 2000 | 66.4 | 656.34
63.62 | 20.64 | 4.85 | 1.14 | 3.17 |  |  | 240 | 180 | 0.3 |  | 0.17 |  |  |  | 61.34 |  |  | 492.42 |  |  | 102.58 | [6 empty] | 933 |  |  |  |  | 18.55 | 36.84 | 19.99 | 2.22 | 15.25 | 360 | [21 empty] | 1.13 | 93.55 | 0.56 | 0.75 | 0.17 | 18.09 | 0 | 6.7 | [7 empty] | 1800 | 58 | 656.34
63.62 | 20.64 | 4.85 | 1.14 | 3.17 |  |  | 180 | 180 | 0.3 |  | 0.12 |  |  |  | 61.34 |  |  | 492.42 |  |  | 102.58 | [6 empty] | 908 |  |  |  |  | 18.55 | 36.84 | 19.99 | 2.22 | 15.25 | 420 | [21 empty] | 1.13 | 93.55 | 0.56 | 0.75 | 0.17 | 18.09 | 0 | 7.1 | [7 empty] | 1750 | 45.6 | 656.34
63.62 | 20.64 | 4.85 | 1.14 | 3.17 |  |  | 570 | 180 | 0.3 |  | 1.33 |  |  |  | 61.34 |  |  | 492.42 |  |  | 102.58 | [6 empty] | 1072 |  |  |  |  | 18.55 | 36.84 | 19.99 | 2.22 | 15.25 | 0 | [21 empty] | 1.13 | 93.55 | 0.56 | 0.75 | 0.17 | 18.09 | 30 | 3 | [7 empty] | 700 | 95.3 | 656.34
63.62 | 20.64 | 4.85 | 1.14 | 3.17 |  |  | 540 | 180 | 0.3 |  | 1.43 |  |  |  | 61.34 |  |  | 492.42 |  |  | 102.58 | [6 empty] | 1059 |  |  |  |  | 18.55 | 36.84 | 19.99 | 2.22 | 15.25 | 0 | [21 empty] | 1.13 | 93.55 | 0.56 | 0.75 | 0.17 | 18.09 | 60 | 1.3 | [7 empty] | 300 | 100.5 | 656.34
63.62 | 20.64 | 4.85 | 1.14 | 3.17 |  |  | 300 | 180 | 0.3 |  | 0.37 |  |  |  | 61.34 |  |  | 492.42 |  |  | 102.58 | [6 empty] | 958 |  |  |  |  | 18.55 | 36.84 | 19.99 | 2.22 | 15.25 | 270 | [21 empty] | 1.13 | 93.55 | 0.56 | 0.75 | 0.17 | 18.09 | 30 | 6.5 | [7 empty] | 600 | 75.2 | 656.34
63.62 | 20.64 | 4.85 | 1.14 | 3.17 |  |  | 240 | 180 | 0.3 |  | 0.3 |  |  |  | 61.34 |  |  | 492.42 |  |  | 102.58 | [6 empty] | 933 |  |  |  |  | 18.55 | 36.84 | 19.99 | 2.22 | 15.25 | 330 | [21 empty] | 1.13 | 93.55 | 0.56 | 0.75 | 0.17 | 18.09 | 30 | 6.5 | [7 empty] | 600 | 63.4 | 656.34
63.62 | 20.64 | 4.85 | 1.14 | 3.17 |  |  | 180 | 180 | 0.3 |  | 0.2 |  |  |  | 61.34 |  |  | 492.42 |  |  | 102.58 | [6 empty] | 908 |  |  |  |  | 18.55 | 36.84 | 19.99 | 2.22 | 15.25 | 390 | [21 empty] | 1.13 | 93.55 | 0.56 | 0.75 | 0.17 | 18.09 | 30 | 8.3 | [7 empty] | 900 | 52.7 | 656.34
63.62 | 20.64 | 4.85 | 1.14 | 3.17 |  |  | 300 | 180 | 0.3 |  | 0.6 |  |  |  | 61.34 |  |  | 492.42 |  |  | 102.58 | [6 empty] | 958 |  |  |  |  | 18.55 | 36.84 | 19.99 | 2.22 | 15.25 | 240 | [21 empty] | 1.13 | 93.55 | 0.56 | 0.75 | 0.17 | 18.09 | 60 | 2.9 | [7 empty] | 400 | 85.2 | 656.34
63.62 | 20.64 | 4.85 | 1.14 | 3.17 |  |  | 240 | 180 | 0.3 |  | 0.48 |  |  |  | 61.34 |  |  | 492.42 |  |  | 102.58 | [6 empty] | 933 |  |  |  |  | 18.55 | 36.84 | 19.99 | 2.22 | 15.25 | 300 | [21 empty] | 1.13 | 93.55 | 0.56 | 0.75 | 0.17 | 18.09 | 60 | 3.2 | [7 empty] | 500 | 73.6 | 656.34
63.62 | 20.64 | 4.85 | 1.14 | 3.17 |  |  | 180 | 180 | 0.3 |  | 0.38 |  |  |  | 61.34 |  |  | 492.42 |  |  | 102.58 | [6 empty] | 908 |  |  |  |  | 18.55 | 36.84 | 19.99 | 2.22 | 15.25 | 360 | [21 empty] | 1.13 | 93.55 | 0.56 | 0.75 | 0.17 | 18.09 | 60 | 7.1 | [7 empty] | 500 | 61.2 | 656.34
63.62 | 20.64 | 4.85 | 1.14 | 3.17 |  |  | 514 | 180 | 0.35 |  | 1.5 |  |  |  | 61.34 |  |  | 492.42 |  |  | 102.58 | [6 empty] | 1131 |  |  |  |  | 18.55 | 36.84 | 19.99 | 2.22 | 15.25 | 0 | [21 empty] | 1.13 | 93.55 | 0.56 | 0.75 | 0.17 | 18.09 | 0 | 6.8 | [7 empty] | 4000 | 83 | 656.34
63.62 | 20.64 | 4.85 | 1.14 | 3.17 |  |  | 257 | 180 | 0.35 |  | 0.26 |  |  |  | 61.34 |  |  | 492.42 |  |  | 102.58 | [6 empty] | 1023 |  |  |  |  | 18.55 | 36.84 | 19.99 | 2.22 | 15.25 | 257 | [21 empty] | 1.13 | 93.55 | 0.56 | 0.75 | 0.17 | 18.09 | 0 | 8.8 | [7 empty] | 3000 | 59.2 | 656.34
63.62 | 20.64 | 4.85 | 1.14 | 3.17 |  |  | 206 | 180 | 0.35 |  | 0.19 |  |  |  | 61.34 |  |  | 492.42 |  |  | 102.58 | [6 empty] | 1001 |  |  |  |  | 18.55 | 36.84 | 19.99 | 2.22 | 15.25 | 309 | [21 empty] | 1.13 | 93.55 | 0.56 | 0.75 | 0.17 | 18.09 | 0 | 10.5 | [7 empty] | 2500 | 52.6 | 656.34
63.62 | 20.64 | 4.85 | 1.14 | 3.17 |  |  | 154 | 180 | 0.35 |  | 0.13 |  |  |  | 61.34 |  |  | 492.42 |  |  | 102.58 | [6 empty] | 980 |  |  |  |  | 18.55 | 36.84 | 19.99 | 2.22 | 15.25 | 360 | [21 empty] | 1.13 | 93.55 | 0.56 | 0.75 | 0.17 | 18.09 | 0 | 10.5 | [7 empty] | 2500 | 39.8 | 656.34
63.62 | 20.64 | 4.85 | 1.14 | 3.17 |  |  | 489 | 180 | 0.35 |  | 1.6 |  |  |  | 61.34 |  |  | 492.42 |  |  | 102.58 | [6 empty] | 1120 |  |  |  |  | 18.55 | 36.84 | 19.99 | 2.22 | 15.25 | 0 | [21 empty] | 1.13 | 93.55 | 0.56 | 0.75 | 0.17 | 18.09 | 26 | 7 | [7 empty] | 1000 | 85.3 | 656.34
63.62 | 20.64 | 4.85 | 1.14 | 3.17 |  |  | 463 | 180 | 0.35 |  | 1.75 |  |  |  | 61.34 |  |  | 492.42 |  |  | 102.58 | [6 empty] | 1110 |  |  |  |  | 18.55 | 36.84 | 19.99 | 2.22 | 15.25 | 0 | [21 empty] | 1.13 | 93.55 | 0.56 | 0.75 | 0.17 | 18.09 | 51 | 3.1 | [7 empty] | 600 | 91.6 | 656.34
63.62 | 20.64 | 4.85 | 1.14 | 3.17 |  |  | 257 | 180 | 0.35 |  | 0.4 |  |  |  | 61.34 |  |  | 492.42 |  |  | 102.58 | [6 empty] | 1023 |  |  |  |  | 18.55 | 36.84 | 19.99 | 2.22 | 15.25 | 231 | [21 empty] | 1.13 | 93.55 | 0.56 | 0.75 | 0.17 | 18.09 | 26 | 9 | [7 empty] | 1000 | 68.4 | 656.34
63.62 | 20.64 | 4.85 | 1.14 | 3.17 |  |  | 206 | 180 | 0.35 |  | 0.32 |  |  |  | 61.34 |  |  | 492.42 |  |  | 102.58 | [6 empty] | 1001 |  |  |  |  | 18.55 | 36.84 | 19.99 | 2.22 | 15.25 | 283 | [21 empty] | 1.13 | 93.55 | 0.56 | 0.75 | 0.17 | 18.09 | 26 | 6.7 | [7 empty] | 1400 | 57.4 | 656.34
63.62 | 20.64 | 4.85 | 1.14 | 3.17 |  |  | 154 | 180 | 0.35 |  | 0.22 |  |  |  | 61.34 |  |  | 492.42 |  |  | 102.58 | [6 empty] | 980 |  |  |  |  | 18.55 | 36.84 | 19.99 | 2.22 | 15.25 | 334 | [21 empty] | 1.13 | 93.55 | 0.56 | 0.75 | 0.17 | 18.09 | 26 | 8.8 | [7 empty] | 1900 | 45.9 | 656.34
63.62 | 20.64 | 4.85 | 1.14 | 3.17 |  |  | 257 | 180 | 0.35 |  | 0.62 |  |  |  | 61.34 |  |  | 492.42 |  |  | 102.58 | [6 empty] | 1023 |  |  |  |  | 18.55 | 36.84 | 19.99 | 2.22 | 15.25 | 206 | [21 empty] | 1.13 | 93.55 | 0.56 | 0.75 | 0.17 | 18.09 | 51 | 4 | [7 empty] | 800 | 75.4 | 656.34
63.62 | 20.64 | 4.85 | 1.14 | 3.17 |  |  | 206 | 180 | 0.35 |  | 0.5 |  |  |  | 61.34 |  |  | 492.42 |  |  | 102.58 | [6 empty] | 1001 |  |  |  |  | 18.55 | 36.84 | 19.99 | 2.22 | 15.25 | 257 | [21 empty] | 1.13 | 93.55 | 0.56 | 0.75 | 0.17 | 18.09 | 51 | 5.8 | [7 empty] | 700 | 64.7 | 656.34
63.62 | 20.64 | 4.85 | 1.14 | 3.17 |  |  | 154 | 180 | 0.35 |  | 0.4 |  |  |  | 61.34 |  |  | 492.42 |  |  | 102.58 | [6 empty] | 980 |  |  |  |  | 18.55 | 36.84 | 19.99 | 2.22 | 15.25 | 309 | [21 empty] | 1.13 | 93.55 | 0.56 | 0.75 | 0.17 | 18.09 | 51 | 8.4 | [7 empty] | 1200 | 51.1 | 656.34
63.62 | 20.64 | 4.85 | 1.14 | 3.17 |  |  | 450 | 180 | 0.4 |  | 1.8 |  |  |  | 61.34 |  |  | 492.42 |  |  | 102.58 | [6 empty] | 1166 |  |  |  |  | 18.55 | 36.84 | 19.99 | 2.22 | 15.25 | 0 | [21 empty] | 1.13 | 93.55 | 0.56 | 0.75 | 0.17 | 18.09 | 0 | 9.7 | [7 empty] | 4600 | 72.4 | 656.34
63.62 | 20.64 | 4.85 | 1.14 | 3.17 |  |  | 225 | 180 | 0.4 |  | 0.26 |  |  |  | 61.34 |  |  | 492.42 |  |  | 102.58 | [6 empty] | 1072 |  |  |  |  | 18.55 | 36.84 | 19.99 | 2.22 | 15.25 | 225 | [21 empty] | 1.13 | 93.55 | 0.56 | 0.75 | 0.17 | 18.09 | 0 | 10.1 | [7 empty] | 3600 | 41.9 | 656.34
63.62 | 20.64 | 4.85 | 1.14 | 3.17 |  |  | 180 | 180 | 0.4 |  | 0.21 |  |  |  | 61.34 |  |  | 492.42 |  |  | 102.58 | [6 empty] | 1053 |  |  |  |  | 18.55 | 36.84 | 19.99 | 2.22 | 15.25 | 270 | [21 empty] | 1.13 | 93.55 | 0.56 | 0.75 | 0.17 | 18.09 | 0 | 10.3 | [7 empty] | 3300 | 35.7 | 656.34
63.62 | 20.64 | 4.85 | 1.14 | 3.17 |  |  | 135 | 180 | 0.4 |  | 0.13 |  |  |  | 61.34 |  |  | 492.42 |  |  | 102.58 | [6 empty] | 1034 |  |  |  |  | 18.55 | 36.84 | 19.99 | 2.22 | 15.25 | 315 | [21 empty] | 1.13 | 93.55 | 0.56 | 0.75 | 0.17 | 18.09 | 0 | 12.9 | [7 empty] | 2800 | 31.7 | 656.34
63.62 | 20.64 | 4.85 | 1.14 | 3.17 |  |  | 428 | 180 | 0.4 |  | 1.9 |  |  |  | 61.34 |  |  | 492.42 |  |  | 102.58 | [6 empty] | 1157 |  |  |  |  | 18.55 | 36.84 | 19.99 | 2.22 | 15.25 | 0 | [21 empty] | 1.13 | 93.55 | 0.56 | 0.75 | 0.17 | 18.09 | 23 | 8.3 | [7 empty] | 1600 | 75.3 | 656.34
63.62 | 20.64 | 4.85 | 1.14 | 3.17 |  |  | 405 | 180 | 0.4 |  | 2.1 |  |  |  | 61.34 |  |  | 492.42 |  |  | 102.58 | [6 empty] | 1147 |  |  |  |  | 18.55 | 36.84 | 19.99 | 2.22 | 15.25 | 0 | [21 empty] | 1.13 | 93.55 | 0.56 | 0.75 | 0.17 | 18.09 | 45 | 8.5 | [7 empty] | 800 | 79 | 656.34
63.62 | 20.64 | 4.85 | 1.14 | 3.17 |  |  | 225 | 180 | 0.4 |  | 0.43 |  |  |  | 61.34 |  |  | 492.42 |  |  | 102.58 | [6 empty] | 1072 |  |  |  |  | 18.55 | 36.84 | 19.99 | 2.22 | 15.25 | 203 | [21 empty] | 1.13 | 93.55 | 0.56 | 0.75 | 0.17 | 18.09 | 23 | 10 | [7 empty] | 1400 | 51.5 | 656.34
63.62 | 20.64 | 4.85 | 1.14 | 3.17 |  |  | 180 | 180 | 0.4 |  | 0.34 |  |  |  | 61.34 |  |  | 492.42 |  |  | 102.58 | [6 empty] | 1053 |  |  |  |  | 18.55 | 36.84 | 19.99 | 2.22 | 15.25 | 248 | [21 empty] | 1.13 | 93.55 | 0.56 | 0.75 | 0.17 | 18.09 | 23 | 7.5 | [7 empty] | 1700 | 39.2 | 656.34
63.62 | 20.64 | 4.85 | 1.14 | 3.17 |  |  | 135 | 180 | 0.4 |  | 0.28 |  |  |  | 61.34 |  |  | 492.42 |  |  | 102.58 | [6 empty] | 1034 |  |  |  |  | 18.55 | 36.84 | 19.99 | 2.22 | 15.25 | 293 | [21 empty] | 1.13 | 93.55 | 0.56 | 0.75 | 0.17 | 18.09 | 23 | 8.8 | [7 empty] | 2100 | 28.2 | 656.34
63.62 | 20.64 | 4.85 | 1.14 | 3.17 |  |  | 225 | 180 | 0.4 |  | 0.64 |  |  |  | 61.34 |  |  | 492.42 |  |  | 102.58 | [6 empty] | 1072 |  |  |  |  | 18.55 | 36.84 | 19.99 | 2.22 | 15.25 | 180 | [21 empty] | 1.13 | 93.55 | 0.56 | 0.75 | 0.17 | 18.09 | 45 | 5 | [7 empty] | 1000 | 60.3 | 656.34
63.62 | 20.64 | 4.85 | 1.14 | 3.17 |  |  | 180 | 180 | 0.4 |  | 0.52 |  |  |  | 61.34 |  |  | 492.42 |  |  | 102.58 | [6 empty] | 1053 |  |  |  |  | 18.55 | 36.84 | 19.99 | 2.22 | 15.25 | 225 | [21 empty] | 1.13 | 93.55 | 0.56 | 0.75 | 0.17 | 18.09 | 45 | 6 | [7 empty] | 1000 | 49.1 | 656.34
63.62 | 20.64 | 4.85 | 1.14 | 3.17 |  |  | 135 | 180 | 0.4 |  | 0.46 |  |  |  | 61.34 |  |  | 492.42 |  |  | 102.58 | [6 empty] | 1034 |  |  |  |  | 18.55 | 36.84 | 19.99 | 2.22 | 15.25 | 270 | [21 empty] | 1.13 | 93.55 | 0.56 | 0.75 | 0.17 | 18.09 | 45 | 9 | [7 empty] | 1500 | 33.1 | 656.34
61.49 | 21.58 | 4.03 | 2.6 | 3.46 | 3460 |  | 490 | 196 | 0.4 |  | 1.5 |  |  |  | 880 | [11 empty] | 3.1 | 830 | [46 empty] | 1900 | 50 | 880
54.28 | 23.57 | 9.34 | 1.35 | 3.1 |  |  | 403 | 145 | 0.36 |  | 0.5 | [6 empty] | 1119 | [8 empty] | 2.8 | 746 | [44 empty] | 8.58 |  |  | 56.3 | 1119
54.28 | 23.57 | 9.34 | 1.35 | 3.1 |  |  | 322 | 161 | 0.5 | [8 empty] | 1128 | [8 empty] | 2.8 | 752 | [44 empty] | 13.63 |  |  | 36.1 | 1128
62.27 | 19.2 | 5.12 | 2.41 | 2.27 |  |  | 375 | 178 | 0.47 |  | 0.4 | [10 empty] | 1065 | [5 empty] | 820 | [46 empty] | 3000 | 40.4 | 1065
61.6 | 19.4 | 5.1 | 2.6 | 3.26 |  |  | 415 | 187 | 0.4506024 | [7 empty] | 1076 | [10 empty] | 712 | [44 empty] | 6.6 |  |  | 40 | 1076
61.6 | 19.4 | 5.1 | 2.6 | 3.26 |  |  | 415 | 199 | 0.4795181 | [7 empty] | 1072 | [10 empty] | 709 | [44 empty] | 7.4 |  |  | 34 | 1072
61.4 | 19.6 | 4.9 | 3 | 3.1 | 3870 |  | 500 | 175 | 0.35 |  | 0.41 | [6 empty] | 850 | [9 empty] | 834 |  |  |  |  | 5.6 | 59.5 | 22.2 |  | 3.9 | 0 |  |  | 34.2 | 38.4 | 10.6 | 6.9 | 0.8 | [29 empty] | 2100 | 34 | 850
61.4 | 19.6 | 4.9 | 3 | 3.1 | 3870 |  | 350 | 175 | 0.35 |  | 0.24 | [6 empty] | 822 | [9 empty] | 806 |  |  |  |  | 5.6 | 59.5 | 22.2 |  | 3.9 | 150 |  |  | 34.2 | 38.4 | 10.6 | 6.9 | 0.8 | [29 empty] | 800 | 32 | 822
61.4 | 19.6 | 4.9 | 3 | 3.1 | 3870 |  | 250 | 175 | 0.35 |  | 0.15 | [6 empty] | 803 | [9 empty] | 788 |  |  |  |  | 5.6 | 59.5 | 22.2 |  | 3.9 | 250 |  |  | 34.2 | 38.4 | 10.6 | 6.9 | 0.8 | [29 empty] | 800 | 28 | 803
61.4 | 19.6 | 4.9 | 3 | 3.1 | 3870 |  | 150 | 175 | 0.35 |  | 0.09 | [6 empty] | 785 | [9 empty] | 770 |  |  |  |  | 5.6 | 59.5 | 22.2 |  | 3.9 | 350 |  |  | 34.2 | 38.4 | 10.6 | 6.9 | 0.8 | [29 empty] | 700 | 25 | 785
61.4 | 19.6 | 4.9 | 3 | 3.1 | 3870 |  | 50 | 175 | 0.35 |  | 0 | [6 empty] | 766 | [9 empty] | 752 |  |  |  |  | 5.6 | 59.5 | 22.2 |  | 3.9 | 450 |  |  | 34.2 | 38.4 | 10.6 | 6.9 | 0.8 | [29 empty] | 2800 | 9 | 766
61.4 | 19.6 | 4.9 | 3 | 3.1 | 3870 |  | 350 | 175 | 0.35 |  | 0.48 | [6 empty] | 844 | [9 empty] | 828 |  |  |  |  | 5.6 | 59.5 | 22.2 |  | 3.9 |  |  |  | 34.2 | 38.4 | 10.6 | 6.9 | 0.8 | 150 | [28 empty] | 800 | 33 | 844
61.4 | 19.6 | 4.9 | 3 | 3.1 | 3870 |  | 250 | 175 | 0.35 |  | 0.59 | [6 empty] | 840 | [9 empty] | 824 |  |  |  |  | 5.6 | 59.5 | 22.2 |  | 3.9 |  |  |  | 34.2 | 38.4 | 10.6 | 6.9 | 0.8 | 250 | [28 empty] | 600 | 32 | 840
61.4 | 19.6 | 4.9 | 3 | 3.1 | 3870 |  | 150 | 175 | 0.35 |  | 0.63 | [6 empty] | 836 | [9 empty] | 820 |  |  |  |  | 5.6 | 59.5 | 22.2 |  | 3.9 |  |  |  | 34.2 | 38.4 | 10.6 | 6.9 | 0.8 | 350 | [28 empty] | 600 | 30 | 836
61.4 | 19.6 | 4.9 | 3 | 3.1 | 3870 |  | 50 | 175 | 0.35 |  | 0.68 | [6 empty] | 832 | [9 empty] | 816 |  |  |  |  | 5.6 | 59.5 | 22.2 |  | 3.9 |  |  |  | 34.2 | 38.4 | 10.6 | 6.9 | 0.8 | 450 | [28 empty] | 300 | 29 | 832
63.42 | 20.31 | 5.24 | 2.6 | 3.03 | 3360 |  | 317 | 111 | 0.3501577 | [5 empty] | 0.327 | 0.861 |  | 1 |  |  |  | 1410 | [5 empty] | 718 | [47 empty] | 32 | 1412.188
62.41 | 19.31 | 5.62 | 2.69 | 4.14 |  | 42.5 | 450 | 180 | 0.4 |  | 1.3 | [5 empty] | 832.8 | [9 empty] | 2.87 | 935.4 |  |  |  |  | 4.24 | 56.2 | 5.62 | 2.69 | 4.14 | [37 empty] | 3300 | 62 | 832.8
62.41 | 19.31 | 5.62 | 2.69 | 4.14 |  | 42.5 | 405 | 180 | 0.4 |  | 1.2 | [5 empty] | 826.6 | [9 empty] | 2.87 | 928.6 |  |  |  |  | 4.24 | 56.2 | 5.62 | 2.69 | 4.14 | 45 | [36 empty] | 3200 | 58 | 826.6
62.41 | 19.31 | 5.62 | 2.69 | 4.14 |  | 42.5 | 360 | 180 | 0.4 |  | 1.1 | [5 empty] | 820.2 | [9 empty] | 2.87 | 921.3 |  |  |  |  | 4.24 | 56.2 | 5.62 | 2.69 | 4.14 | 90 | [36 empty] | 3000 | 55 | 820.2
63.9 | 21.5 | 5.55 | 1.86 | 3.46 |  |  | 400 | 196 | 0.49 |  | 1 | [10 empty] | 800 | [5 empty] | 915 | [31 empty] | 1.68 | 91.7 | 1 | 1.8 | 0.9 |  | 44 | [9 empty] | 35 | 800
63.9 | 21.5 | 5.55 | 1.86 | 3.46 |  |  | 434 | 183 | 0.421659 |  | 0.9 | [10 empty] | 800 | [5 empty] | 915 | [31 empty] | 1.68 | 91.7 | 1 | 1.8 | 0.9 |  | 48 | [9 empty] | 45 | 800
54.87 | 25.1 | 6.38 | 2.61 | 4.19 |  |  | 375 | 150 | 0.4 |  | 1.3 | [10 empty] | 788 | [5 empty] | 1087 | [47 empty] | 66 | 788
62.25 | 21.22 | 4.68 | 3.63 | 3.68 |  |  | 400 | 200 | 0.5 |  | 1.2 |  |  |  |  | 956 | [10 empty] | 3.2 | 778 | [32 empty] | 93.16 | 1.13 | 1.6 | 0.72 | [8 empty] | 32 |  |  | 31.3 | 956
62.25 | 21.22 | 4.68 | 3.63 | 3.68 |  |  | 370 | 200 | 0.5 |  | 1.2 |  |  |  |  | 959 | [10 empty] | 3.2 | 784 | [32 empty] | 93.16 | 1.13 | 1.6 | 0.72 |  | 30 | [6 empty] | 9 |  |  | 37.1 | 959
68.3 | 19.37 | 3.92 | 1.61 | 3.69 |  |  | 356 | 160.2 | 0.45 | [6 empty] | 1225 | [11 empty] | 659 | [46 empty] | 1950 | 52 | 1225
61.89 | 22.95 | 6.35 | 1.02 | 4.1 |  |  | 390 | 195 | 0.5 | [7 empty] | 1225 | [10 empty] | 635 | [44 empty] | 16 |  |  | 35.6 | 1225
64.43 | 19.05 | 4.15 | 1.6 | 3.29 |  |  | 420 | 190 | 0.45 | [6 empty] | 352 | 750.4 | [10 empty] | 644 | [47 empty] | 46 | 1102.4
64.8 | 20.31 | 4.96 | 1.51 | 2.81 |  | 52.5 | 250 | 150 | 0.6 |  | 0.5 |  |  |  |  | 327.2 | 709.1 | [10 empty] | 847.9 | [47 empty] | 20 | 1036.3
64.8 | 20.31 | 4.96 | 1.51 | 2.81 |  | 52.5 | 310 | 186 | 0.6 |  | 0.5 |  |  |  |  | 321.1 | 695.8 | [10 empty] | 781.7 | [47 empty] | 32 | 1016.9
64.8 | 20.31 | 4.96 | 1.51 | 2.81 |  | 52.5 | 350 | 175 | 0.5 |  | 0.5 |  |  |  |  | 347 | 732 | [10 empty] | 767.1 | [47 empty] | 42 | 1079
64.8 | 20.31 | 4.96 | 1.51 | 2.81 |  | 52.5 | 415 | 161.85 | 0.39 |  | 0.7 |  |  |  |  | 175.6 | 955.5 | [10 empty] | 719.8 | [47 empty] | 43 | 1131.1
64.8 | 20.31 | 4.96 | 1.51 | 2.81 |  | 52.5 | 374 | 168.3 | 0.45 |  | 0.2 | [10 empty] | 1036 | [5 empty] | 625.3 | [47 empty] | 53 | 1036
48.18 | 32.59 | 8.68 | 3.58 | 1.97 |  |  | 280 | 160 | 0.58 | [12 empty] | 1036 | [5 empty] | 915 | [44 empty] | 4.7 |  |  | 33 | 1036
48.18 | 32.59 | 8.68 | 3.58 | 1.97 |  |  | 280 | 161 | 0.58 | [12 empty] | 1036 | [5 empty] | 915 | [44 empty] | 4.2 |  |  | 39 | 1036
48.18 | 32.59 | 8.68 | 3.58 | 1.97 |  |  | 280 | 161 | 0.58 | [12 empty] | 1036 | [5 empty] | 915 | [44 empty] | 3.1 |  |  | 40 | 1036
48.18 | 32.59 | 8.68 | 3.58 | 1.97 |  |  | 280 | 161 | 0.58 | [12 empty] | 1036 | [5 empty] | 915 | [44 empty] | 3.3 |  |  | 44 | 1036
48.18 | 32.59 | 8.68 | 3.58 | 1.97 |  |  | 280 | 161 | 0.58 | [12 empty] | 1036 | [5 empty] | 915 | [44 empty] | 3.4 |  |  | 42 | 1036
48.18 | 32.59 | 8.68 | 3.58 | 1.97 |  |  | 280 | 161 | 0.58 | [12 empty] | 987 | [5 empty] | 915 | [44 empty] | 2.9 |  |  | 46 | 987
48.18 | 32.59 | 8.68 | 3.58 | 1.97 |  |  | 380 | 142 | 0.38 | [12 empty] | 987 | [5 empty] | 915 | [44 empty] | 2.3 |  |  | 72 | 987
48.18 | 32.59 | 8.68 | 3.58 | 1.97 |  |  | 380 | 142 | 0.38 | [12 empty] | 987 | [5 empty] | 915 | [44 empty] | 2.2 |  |  | 73 | 987
48.18 | 32.59 | 8.68 | 3.58 | 1.97 |  |  | 380 | 142 | 0.38 | [12 empty] | 987 | [5 empty] | 915 | [44 empty] | 1.7 |  |  | 66 | 987
48.18 | 32.59 | 8.68 | 3.58 | 1.97 |  |  | 380 | 142 | 0.38 | [12 empty] | 987 | [5 empty] | 915 | [44 empty] | 1.5 |  |  | 71 | 987
48.18 | 32.59 | 8.68 | 3.58 | 1.97 |  |  | 380 | 141 | 0.38 | [12 empty] | 987 | [5 empty] | 915 | [44 empty] | 1.6 |  |  | 67 | 987
48.18 | 32.59 | 8.68 | 3.58 | 1.97 |  |  | 380 | 141 | 0.38 | [12 empty] | 1240 | [5 empty] | 915 | [44 empty] | 1.3 |  |  | 74 | 1240
62.21 | 19.55 | 4.24 | 2.51 | 3.34 |  | 42.5 | 330 | 198 | 0.6 | [12 empty] | 1240 | [5 empty] | 710 | [44 empty] | 31.3 |  |  | 23.9 | 1240
43.97 | 38.06 | 4.67 | 2.51 | 3.8 |  | 42.5 | 440 | 200 | 0.45 | [18 empty] | 600 | [44 empty] | 15.5 |  |  | 40.6 | 0
65.4 | 20.8 | 4.6 | 1.3 | 2.8 |  | 52.5 | 390 | 185 | 0.47 |  | 1 | [7 empty] | 1070 | [7 empty] | 2.71 | 890 | [38 empty] | 18.4 | [5 empty] | 31 |  |  | 45 | 1070
62.3 | 21.96 | 4.73 | 2.59 | 3.68 |  | 42.5 | 360 | 155 | 0.43 | [9 empty] | 1070 | [8 empty] | 808 |  |  |  |  | 2.86 | 53.33 | 27.65 | 2.59 | 3.68 |  |  |  | 36.44 | 31.76 | 14.84 | 9.08 | 0.6 | [15 empty] | 92.3 | [13 empty] | 2300 | 63 | 1070
62.3 | 21.96 | 4.73 | 2.59 | 3.68 |  | 42.5 | 198 | 155 | 0.43 | [9 empty] | 1070 | [8 empty] | 808 |  |  |  |  | 2.86 | 53.33 | 27.65 | 2.59 | 3.68 | 162 |  |  | 36.44 | 31.76 | 14.84 | 9.08 | 0.6 | [15 empty] | 92.3 | [13 empty] | 600 | 58 | 1070
62.3 | 21.96 | 4.73 | 2.59 | 3.68 |  | 42.5 | 198 | 155 | 0.43 | [9 empty] | 1070 | [8 empty] | 808 |  |  |  |  | 2.86 | 53.33 | 27.65 | 2.59 | 3.68 |  |  |  | 36.44 | 31.76 | 14.84 | 9.08 | 0.6 | 162 | [14 empty] | 92.3 | [13 empty] | 1800 | 67 | 1070
62.3 | 21.96 | 4.73 | 2.59 | 3.68 |  | 42.5 | 316.8 | 155 | 0.43 | [9 empty] | 1070 | [8 empty] | 808 |  |  |  |  | 2.86 | 53.33 | 27.65 | 2.59 | 3.68 |  |  |  | 36.44 | 31.76 | 14.84 | 9.08 | 0.6 | [15 empty] | 92.3 |  |  |  |  | 43.2 | [8 empty] | 300 | 73 | 1070
47.87 | 25.12 | 11.29 | 5.52 | 2.39 |  |  | 416 | 208 | 0.5 | [8 empty] | 1070 | [8 empty] | 2.8 | 602 | [46 empty] | 4800 | 55 | 1070
63.31 | 20.42 | 4.25 | 2 | 4.05 |  |  | 395.3 | 213.6 | 0.45 |  | 0.87 |  |  |  |  | 727.8 | [10 empty] | 2.78 | 965.5 |  |  |  |  | 4.67 | 59.93 | 22.22 |  | 5.16 | 79.1 | [7 empty] | 0 | [28 empty] | 5600 | 56 | 727.8
63.31 | 20.42 | 4.25 | 2 | 4.05 |  |  | 356 | 192.2 | 0.4 |  | 1.22 |  |  |  |  | 751.4 | [10 empty] | 2.78 | 996.7 |  |  |  |  | 4.67 | 59.93 | 22.22 |  | 5.16 | 71.2 | [7 empty] | 47.5 | [28 empty] | 3900 | 60 | 751.4
63.31 | 20.42 | 4.25 | 2 | 4.05 |  |  | 336.2 | 181.5 | 0.38 |  | 1.44 |  |  |  |  | 763.1 | [10 empty] | 2.78 | 1012.3 |  |  |  |  | 4.67 | 59.93 | 22.22 |  | 5.16 | 67.3 | [7 empty] | 71.2 | [28 empty] | 4400 | 60 | 763.1
63.31 | 20.42 | 4.25 | 2 | 4.05 |  |  | 316.4 | 170.9 | 0.36 |  | 1.55 |  |  |  |  | 774.9 | [10 empty] | 2.78 | 1028 |  |  |  |  | 4.67 | 59.93 | 22.22 |  | 5.16 | 63.3 | [7 empty] | 94.9 | [28 empty] | 3800 | 59 | 774.9
63.31 | 20.42 | 4.25 | 2 | 4.05 |  |  | 356 | 192.2 | 0.4 |  | 1.34 |  |  |  |  | 751.4 | [10 empty] | 2.78 | 996.7 |  |  |  |  | 4.67 | 59.93 | 22.22 |  | 5.16 | 71.2 | [7 empty] | 47.5 | [28 empty] | 4000 | 61 | 751.4
63.31 | 20.42 | 4.25 | 2 | 4.05 |  |  | 336.2 | 181.5 | 0.38 |  | 1.54 |  |  |  |  | 763.1 | [10 empty] | 2.78 | 1012.3 |  |  |  |  | 4.67 | 59.93 | 22.22 |  | 5.16 | 67.3 | [7 empty] | 71.2 | [28 empty] | 3600 | 60 | 763.1
63.31 | 20.42 | 4.25 | 2 | 4.05 |  |  | 316.4 | 170.9 | 0.36 |  | 1.76 |  |  |  |  | 774.9 | [10 empty] | 2.78 | 1028 |  |  |  |  | 4.67 | 59.93 | 22.22 |  | 5.16 | 63.3 | [7 empty] | 94.9 | [28 empty] | 3700 | 63 | 774.9
69.89 | 17.3 | 3.14 | 2.09 | 3.76 |  | 42.5 | 440 | 176 | 0.4 |  | 1 | [10 empty] | 1106 | [5 empty] | 678 |  |  |  |  | 11.2 | 52.3 | 29.7 |  | 6.5 | 125 |  |  | 46.6 | 45.7 | 5.8 |  | 0.3 | 115 | [13 empty] | 0.8 | 92.7 | 1.1 |  | 0.7 |  | 20 | [6 empty] | 1.74 |  |  | 40.97 | 1106
65.88 | 20.55 | 5.63 | 0.866 | 3.8 |  | 42.5 | 550 | 165 | 0.3 |  | 2.2 | [10 empty] | 1040 |  |  |  |  | 3.15 | 692 | [46 empty] | 8200 | 21 | 1040
63.99 | 20.34 | 3.21 | 2.96 | 3.42 |  |  | 255 | 114.75 | 0.45 | [12 empty] | 818 |  |  |  |  | 2.5 | 434 |  |  |  |  | 11.51 | 47.66 | 20.81 | 1.51 | 9.84 | 0 | [21 empty] | 0.29 | 98.02 | 0.42 | 0.41 | 0.09 |  | 0 | [6 empty] | 12.02 |  |  | 33.8 | 818
51.16 | 24.55 | 10.48 | 6.01 | 2.16 |  | 32.5 | 380 | 190 | 0.5 | [12 empty] | 1299 |  |  |  |  | 2.4 | 578 |  |  |  |  | 11.51 | 47.66 | 20.81 | 1.51 | 9.84 | 0 | [21 empty] | 0.29 | 98.02 | 0.42 | 0.41 | 0.09 |  | 19 | [6 empty] | 7.53 |  |  | 23.9 | 1299
51.16 | 24.55 | 10.48 | 6.01 | 2.16 |  | 32.5 | 361 | 190 | 0.5 | [12 empty] | 1229 |  |  |  |  | 2.4 | 578 |  |  |  |  | 11.51 | 47.66 | 20.81 | 1.51 | 9.84 | 76 | [21 empty] | 0.29 | 98.02 | 0.42 | 0.41 | 0.09 |  | 0 | [6 empty] | 10.02 |  |  | 18 | 1229
51.16 | 24.55 | 10.48 | 6.01 | 2.16 |  | 32.5 | 304 | 190 | 0.5 | [12 empty] | 1229 |  |  |  |  | 2.4 | 578 |  |  |  |  | 11.51 | 47.66 | 20.81 | 1.51 | 9.84 | 57 | [21 empty] | 0.29 | 98.02 | 0.42 | 0.41 | 0.09 |  | 19 | [6 empty] | 7.15 |  |  | 20.6 | 1229
51.16 | 24.55 | 10.48 | 6.01 | 2.16 |  | 32.5 | 304 | 190 | 0.5 | [12 empty] | 1229 |  |  |  |  | 2.4 | 578 | [44 empty] | 4.7 |  |  | 33 | 1229
48.18 | 32.59 | 8.68 | 3.58 | 1.97 |  | 32.5 | 280 | 160 | 0.58 |  | 0.9 | [10 empty] | 1036 | [5 empty] | 915 | [44 empty] | 4.1 |  |  | 39 | 1036
48.18 | 32.59 | 8.68 | 3.58 | 1.97 |  | 32.5 | 280 | 161 | 0.58 |  | 0.9 | [10 empty] | 1036 | [5 empty] | 915 | [44 empty] | 3.1 |  |  | 41 | 1036
48.18 | 32.59 | 8.68 | 3.58 | 1.97 |  | 32.5 | 280 | 161 | 0.58 |  | 0.9 | [10 empty] | 1036 | [5 empty] | 915 | [44 empty] | 3.3 |  |  | 43 | 1036
48.18 | 32.59 | 8.68 | 3.58 | 1.97 |  | 32.5 | 280 | 161 | 0.58 |  | 0.9 | [10 empty] | 1036 | [5 empty] | 915 | [44 empty] | 3.4 |  |  | 42 | 1036
48.18 | 32.59 | 8.68 | 3.58 | 1.97 |  | 32.5 | 280 | 161 | 0.58 |  | 0.9 | [10 empty] | 1037 | [5 empty] | 915 | [44 empty] | 2.9 |  |  | 46 | 1037
48.18 | 32.59 | 8.68 | 3.58 | 1.97 |  | 32.5 | 280 | 161 | 0.58 |  | 1 | [10 empty] | 1036 | [5 empty] | 915 | [44 empty] | 2.3 |  |  | 72 | 1036
48.18 | 32.59 | 8.68 | 3.58 | 1.97 |  | 32.5 | 380 | 142 | 0.38 |  | 0.9 | [10 empty] | 988 | [5 empty] | 915 | [44 empty] | 2.2 |  |  | 73 | 988
48.18 | 32.59 | 8.68 | 3.58 | 1.97 |  | 32.5 | 380 | 142 | 0.38 |  | 0.9 | [10 empty] | 988 | [5 empty] | 915 | [44 empty] | 1.7 |  |  | 66 | 988
48.18 | 32.59 | 8.68 | 3.58 | 1.97 |  | 32.5 | 380 | 142 | 0.38 |  | 0.9 | [10 empty] | 988 | [5 empty] | 915 | [44 empty] | 1.5 |  |  | 72 | 988
48.18 | 32.59 | 8.68 | 3.58 | 1.97 |  | 32.5 | 380 | 142 | 0.38 |  | 0.9 | [10 empty] | 989 | [5 empty] | 915 | [44 empty] | 1.6 |  |  | 67 | 989
48.18 | 32.59 | 8.68 | 3.58 | 1.97 |  | 32.5 | 380 | 141 | 0.38 |  | 1.4 | [10 empty] | 988 | [5 empty] | 915 | [44 empty] | 1.3 |  |  | 75 | 988
59.81 | 21.5 | 5.86 | 2.23 | 2.85 |  |  | 315 | 189 | 0.5979688 | [12 empty] | 950 | [5 empty] | 700 |  |  |  |  | 10.15 | 59.23 | 12.95 | 1.07 | 9.62 | 0 |  |  | 43.83 | 37.9 | 6.59 | 1.49 | 2.17 | 0 | [28 empty] | 2489 | 43 | 950
59.67 | 23.59 | 4.11 | 2.5 | 3.47 |  | 42.5 | 346 | 165 | 0.4733762 | [12 empty] | 900 |  |  |  |  | 2.7 | 909 |  |  |  |  | 10.15 | 59.23 | 12.95 | 1.07 | 9.62 | 17 |  |  | 43.83 | 37.9 | 6.59 | 1.49 | 2.17 | 0 | [28 empty] | 2137 | 45 | 900
59.67 | 23.59 | 4.11 | 2.5 | 3.47 |  | 42.5 | 326 | 165 | 0.5021914 | [12 empty] | 900 |  |  |  |  | 2.7 | 909 |  |  |  |  | 10.15 | 59.23 | 12.95 | 1.07 | 9.62 | 34 |  |  | 43.83 | 37.9 | 6.59 | 1.49 | 2.17 | 0 | [28 empty] | 1874 | 47 | 900
59.67 | 23.59 | 4.11 | 2.5 | 3.47 |  | 42.5 | 306 | 165 | 0.534742 | [12 empty] | 900 |  |  |  |  | 2.7 | 909 |  |  |  |  | 10.15 | 59.23 | 12.95 | 1.07 | 9.62 | 51 |  |  | 43.83 | 37.9 | 6.59 | 1.49 | 2.17 | 0 | [28 empty] | 1690 | 50 | 900
59.67 | 23.59 | 4.11 | 2.5 | 3.47 |  | 42.5 | 276 | 165 | 0.592332 | [12 empty] | 900 |  |  |  |  | 2.7 | 909 |  |  |  |  | 10.15 | 59.23 | 12.95 | 1.07 | 9.62 |  |  |  | 43.83 | 37.9 | 6.59 | 1.49 | 2.17 | 17 | [28 empty] | 2374 | 43 | 900
59.67 | 23.59 | 4.11 | 2.5 | 3.47 |  | 42.5 | 326 | 165 | 0.5021914 | [12 empty] | 900 |  |  |  |  | 2.7 | 909 |  |  |  |  | 10.15 | 59.23 | 12.95 | 1.07 | 9.62 |  |  |  | 43.83 | 37.9 | 6.59 | 1.49 | 2.17 | 34 | [28 empty] | 1970 | 44 | 900
59.67 | 23.59 | 4.11 | 2.5 | 3.47 |  | 42.5 | 306 | 165 | 0.534742 | [12 empty] | 900 |  |  |  |  | 2.7 | 909 |  |  |  |  | 10.15 | 59.23 | 12.95 | 1.07 | 9.62 |  |  |  | 43.83 | 37.9 | 6.59 | 1.49 | 2.17 | 51 | [28 empty] | 1891 | 46 | 900
65.13 | 22.65 | 5.25 | 0.06 | 3.42 |  | 44 | 454 | 167.98 | 0.37 |  | 0.59 | [10 empty] | 1046.5 |  |  |  |  | 2.51 | 625 | [46 empty] | 2800 | 48 | 1046.5
66.26 | 18.75 | 4.27 | 1.41 | 4.16 |  |  | 400 | 180 | 0.45 | [12 empty] | 1032 | [5 empty] | 693 |  |  |  |  | 0.7 | 62.4 | 29.42 | 0.6 | 0 | [37 empty] | 2000 | 59 | 1032
60.5 | 18.8 | 5.2 | 2.8 | 4.1 |  |  | 450 | 153 | 0.34 | [12 empty] | 1120 |  |  |  |  | 2.85 | 764 |  |  |  |  | 0.7 | 62.4 | 29.42 | 0.6 | 90 | [37 empty] | 2000 | 50 | 1120
60.5 | 18.8 | 5.2 | 2.8 | 4.1 |  |  | 360 | 153 | 0.34 | [12 empty] | 1079 |  |  |  |  | 2.81 | 747 |  |  |  |  | 0.7 | 62.4 | 29.42 | 0.6 | 90 | [37 empty] | 1800 | 53.7 | 1079
60.5 | 18.8 | 5.2 | 2.8 | 4.1 |  |  | 360 | 153 | 0.34 | [12 empty] | 1098 |  |  |  |  | 2.85 | 749 |  |  |  |  | 1.17 | 20.4 | 5.2 | 1.71 | 3.06 | 0 | [21 empty] | 0.93 | 92.31 | 1.02 | 1.68 | 2.21 |  | 0 | [8 empty] | 1400 | 62.7 | 1098
60.82 | 20.4 | 5.2 | 1.71 | 3.06 |  | 52.5 | 513 | 205 | 0.4 |  | 0.3 | [10 empty] | 1094 | [10 empty] | 1.17 | 20.4 | 5.2 | 1.71 | 3.06 | 153 | [21 empty] | 0.93 | 92.31 | 1.02 | 1.68 | 2.21 |  | 0 | [8 empty] | 1250 | 52.3 | 1094
60.82 | 20.4 | 5.2 | 1.71 | 3.06 |  | 52.5 | 360 | 205 | 0.4 |  | 0 | [10 empty] | 1094 | [10 empty] | 1.17 | 20.4 | 5.2 | 1.71 | 3.06 | 0 | [21 empty] | 0.93 | 92.31 | 1.02 | 1.68 | 2.21 |  | 25 | [8 empty] | 350 | 58.4 | 1094
64.15 | 19.92 | 6.44 | 1.84 | 2.09 |  |  | 296 | 148 | 0.4 |  | 0.37 | [10 empty] | 1135 | [5 empty] | 695 |  |  |  |  | 9.92 | 43.12 | 30.49 | 1.23 | 7.4 | 0 |  |  | 41.22 | 30.3 | 13.46 | 6.49 | 1.17 | 0 | [13 empty] | 0.21 | 96.08 | 0.84 | 0.08 | 0.09 |  | 0 | [6 empty] | 6 |  | 2600 | 59 | 1135
64.08 | 20.51 | 4.26 | 1.36 | 2.83 |  |  | 450 | 157.5 | 0.35 | [12 empty] | 1076 |  |  |  |  | 2.5 | 717 |  |  |  |  | 9.92 | 43.12 | 30.49 | 1.23 | 7.4 | 0 |  |  | 41.22 | 30.3 | 13.46 | 6.49 | 1.17 | 0 | [13 empty] | 0.21 | 96.08 | 0.84 | 0.08 | 0.09 |  | 22.5 | [6 empty] | 3 |  | 480 | 64 | 1076
64.08 | 20.51 | 4.26 | 1.36 | 2.83 |  |  | 427.5 | 157.5 | 0.35 | [12 empty] | 1076 |  |  |  |  | 2.5 | 717 |  |  |  |  | 9.92 | 43.12 | 30.49 | 1.23 | 7.4 | 67.5 |  |  | 41.22 | 30.3 | 13.46 | 6.49 | 1.17 | 0 | [13 empty] | 0.21 | 96.08 | 0.84 | 0.08 | 0.09 |  | 0 | [6 empty] | 4 |  | 1600 | 55 | 1076
64.08 | 20.51 | 4.26 | 1.36 | 2.83 |  |  | 382.5 | 157.5 | 0.35 | [12 empty] | 1076 |  |  |  |  | 2.5 | 717 |  |  |  |  | 9.92 | 43.12 | 30.49 | 1.23 | 7.4 | 0 |  |  | 41.22 | 30.3 | 13.46 | 6.49 | 1.17 | 112.5 | [13 empty] | 0.21 | 96.08 | 0.84 | 0.08 | 0.09 |  | 0 | [6 empty] | 5 |  | 1000 | 62 | 1076
64.08 | 20.51 | 4.26 | 1.36 | 2.83 |  |  | 337.5 | 157.5 | 0.35 | [12 empty] | 1076 |  |  |  |  | 2.5 | 717 |  |  |  |  | 9.92 | 43.12 | 30.49 | 1.23 | 7.4 | 112.5 |  |  | 41.22 | 30.3 | 13.46 | 6.49 | 1.17 | 0 | [13 empty] | 0.21 | 96.08 | 0.84 | 0.08 | 0.09 |  | 0 | [6 empty] | 4 |  | 2300 | 52 | 1076
64.08 | 20.51 | 4.26 | 1.36 | 2.83 |  |  | 337.5 | 157.5 | 0.35 | [12 empty] | 1076 |  |  |  |  | 2.5 | 717 |  |  |  |  | 9.92 | 43.12 | 30.49 | 1.23 | 7.4 | 0 |  |  | 41.22 | 30.3 | 13.46 | 6.49 | 1.17 | 0 | [13 empty] | 0.21 | 96.08 | 0.84 | 0.08 | 0.09 |  | 0 | [6 empty] | 7 |  | 3600 | 55 | 1076
64.08 | 20.51 | 4.26 | 1.36 | 2.83 |  |  | 410 | 164 | 0.4 | [12 empty] | 1081 |  |  |  |  | 2.5 | 721 |  |  |  |  | 9.92 | 43.12 | 30.49 | 1.23 | 7.4 | 0 |  |  | 41.22 | 30.3 | 13.46 | 6.49 | 1.17 | 0 | [13 empty] | 0.21 | 96.08 | 0.84 | 0.08 | 0.09 |  | 0 | [6 empty] | 13 |  | 3700 | 48 | 1081
64.08 | 20.51 | 4.26 | 1.36 | 2.83 |  |  | 370 | 166.5 | 0.45 | [12 empty] | 1069 |  |  |  |  | 2.5 | 774 |  |  |  |  | 9.92 | 43.12 | 30.49 | 1.23 | 7.4 | 0 |  |  | 41.22 | 30.3 | 13.46 | 6.49 | 1.17 | 0 | [13 empty] | 0.21 | 96.08 | 0.84 | 0.08 | 0.09 |  | 18.5 | [6 empty] | 8 |  | 1300 | 51 | 1069
64.08 | 20.51 | 4.26 | 1.36 | 2.83 |  |  | 351.5 | 166.5 | 0.45 | [12 empty] | 1069 |  |  |  |  | 2.5 | 774 |  |  |  |  | 9.92 | 43.12 | 30.49 | 1.23 | 7.4 | 55.5 |  |  | 41.22 | 30.3 | 13.46 | 6.49 | 1.17 | 0 | [13 empty] | 0.21 | 96.08 | 0.84 | 0.08 | 0.09 |  | 0 | [6 empty] | 8 |  | 2400 | 47 | 1069
64.08 | 20.51 | 4.26 | 1.36 | 2.83 |  |  | 314.5 | 166.5 | 0.45 | [12 empty] | 1069 |  |  |  |  | 2.5 | 774 |  |  |  |  | 9.92 | 43.12 | 30.49 | 1.23 | 7.4 | 92.5 |  |  | 41.22 | 30.3 | 13.46 | 6.49 | 1.17 | 0 | [13 empty] | 0.21 | 96.08 | 0.84 | 0.08 | 0.09 |  | 0 | [6 empty] | 35 |  | 4300 | 37 | 1069
64.08 | 20.51 | 4.26 | 1.36 | 2.83 |  |  | 277.5 | 166.5 | 0.45 | [12 empty] | 1070 |  |  |  |  | 2.5 | 774 |  |  |  |  | 9.92 | 43.12 | 30.49 | 1.23 | 7.4 | 0 |  |  | 41.22 | 30.3 | 13.46 | 6.49 | 1.17 | 92.5 | [13 empty] | 0.21 | 96.08 | 0.84 | 0.08 | 0.09 |  | 0 | [6 empty] | 7 |  | 2100 | 48 | 1070
64.08 | 20.51 | 4.26 | 1.36 | 2.83 |  |  | 277.5 | 166.5 | 0.45 | [12 empty] | 1069 |  |  |  |  | 2.5 | 774 |  |  |  |  | 9.92 | 43.12 | 30.49 | 1.23 | 7.4 | 0 |  |  | 41.22 | 30.3 | 13.46 | 6.49 | 1.17 | 0 | [13 empty] | 0.21 | 96.08 | 0.84 | 0.08 | 0.09 |  | 0 | [6 empty] | 23 |  | 5100 | 43 | 1069
59.7 | 24.6 | 7.3 | 3.8 | 4 |  | 48.6 | 450 | 135 | 0.3 | 0.25 | 0.5 | 45 | [9 empty] | 1686.8 |  |  |  |  | 2.76 | 992.5 |  |  |  | 0.3704326 | [40 empty] | 0.83 |  |  | 57 | 1686.8
59.7 | 24.6 | 7.3 | 3.8 | 4 |  | 48.6 | 450 | 135 | 0.3 | 0.25 | 0.5 | 45 | [9 empty] | 1686.8 |  |  |  |  | 2.76 | 992.5 |  |  |  | 0.3704326 | [40 empty] | 0.79 |  |  | 56 | 1686.8
59.7 | 24.6 | 7.3 | 3.8 | 4 |  | 48.6 | 450 | 135 | 0.3 | 0.25 | 0.5 | 45 | [9 empty] | 1686.8 |  |  |  |  | 2.76 | 992.5 |  |  |  | 0.3704326 | [40 empty] | 0.85 |  |  | 61 | 1686.8
59.7 | 24.6 | 7.3 | 3.8 | 4 |  | 48.6 | 450 | 135 | 0.3 | 0.25 | 0.5 | 45 | [9 empty] | 1686.8 |  |  |  |  | 2.76 | 992.5 |  |  |  | 0.3704326 | [40 empty] | 1.11 |  |  | 53 | 1686.8
64.67 | 21.45 | 6.87 | 1.16 | 3.17 |  | 35.63 | 400 | 168 | 0.42 |  | 0.012 | [10 empty] | 760 |  |  |  |  | 2.19 | 960 |  |  |  | 0.5581395 | [6 empty] | 100 |  | 3.31 | 33.62 | 3.65 | 1.51 | 55.6 | 0 | [28 empty] | 1280 | 35.63 | 760
64.67 | 21.45 | 6.87 | 1.16 | 3.17 |  | 35.63 | 400 | 168 | 0.42 |  | 0.012 | [10 empty] | 760 |  |  |  |  | 2.19 | 864 | [10 empty] | 100 |  | 3.31 | 33.62 | 3.65 | 1.51 | 55.6 | 10 | [28 empty] | 1050 | 38.12 | 760
64.67 | 21.45 | 6.87 | 1.16 | 3.17 |  | 35.63 | 400 | 168 | 0.42 |  | 0.012 | [10 empty] | 760 |  |  |  |  | 2.19 | 768 | [10 empty] | 100 |  | 3.31 | 33.62 | 3.65 | 1.51 | 55.6 | 20 | [28 empty] | 920 | 38.55 | 760
64.67 | 21.45 | 6.87 | 1.16 | 3.17 |  | 35.63 | 400 | 168 | 0.42 |  | 0.012 | [10 empty] | 760 |  |  |  |  | 2.19 | 672 | [10 empty] | 100 |  | 3.31 | 33.62 | 3.65 | 1.51 | 55.6 | 30 | [28 empty] | 940 | 37.13 | 760
64.67 | 21.45 | 6.87 | 1.16 | 3.17 |  | 35.63 | 400 | 168 | 0.42 |  | 0.012 | [10 empty] | 760 |  |  |  |  | 2.19 | 576 | [10 empty] | 100 |  | 3.31 | 33.62 | 3.65 | 1.51 | 55.6 | 40 | [28 empty] | 1070 | 35.98 | 760
64.67 | 21.45 | 6.87 | 1.16 | 3.17 |  | 35.63 | 400 | 168 | 0.42 |  | 0.012 | [10 empty] | 760 |  |  |  |  | 2.19 | 480 | [10 empty] | 100 |  | 3.31 | 33.62 | 3.65 | 1.51 | 55.6 | 50 | [28 empty] | 1120 | 35.65 | 760
64.67 | 21.45 | 6.87 | 1.16 | 3.17 |  | 35.63 | 400 | 168 | 0.42 |  | 0.012 | [10 empty] | 760 |  |  |  |  | 2.19 | 384 | [10 empty] | 100 |  | 3.31 | 33.62 | 3.65 | 1.51 | 55.6 | 60 | [28 empty] | 1200 | 35.6 | 760
62.5 | 21.56 | 4.44 | 2.32 | 2.78 |  | 42.5 | 450 | 135 | 0.3 | [12 empty] | 1080 |  |  |  |  | 2.4 | 815 |  |  |  | 0.4300792 | [6 empty] | 0 | [6 empty] | 0 | [28 empty] | 1500 | 72 | 1080
62.5 | 21.56 | 4.44 | 2.32 | 2.78 |  | 42.5 | 360 | 135 | 0.375 | [12 empty] | 1080 |  |  |  |  | 2.4 | 815 |  |  |  | 0.4300792 | [6 empty] | 0 |  | 36.44 | 31.76 | 14.84 | 9.08 | 0.6 | 90 | [28 empty] | 1250 | 76 | 1080
62.5 | 21.56 | 4.44 | 2.32 | 2.78 |  | 42.5 | 292.5 | 135 | 0.4615385 | [12 empty] | 1080 |  |  |  |  | 2.4 | 815 |  |  |  | 0.4300792 | [6 empty] | 0 |  | 36.44 | 31.76 | 14.84 | 9.08 | 0.6 | 157.5 | [28 empty] | 1050 | 75 | 1080
62.5 | 21.56 | 4.44 | 2.32 | 2.78 |  | 42.5 | 360 | 135 | 0.375 | [12 empty] | 1080 |  |  |  |  | 2.4 | 815 |  |  |  | 0.4300792 | 2.86 | 53.33 | 27.65 | 1.35 | 6.04 |  | 75 | [6 empty] | 0 | [13 empty] | 1.35 | 92.14 | 0.84 | 1.4 | 1.45 |  | 15 | [8 empty] | 700 | 82 | 1080
62.5 | 21.56 | 4.44 | 2.32 | 2.78 |  | 42.5 | 292.5 | 135 | 0.4615385 | [12 empty] | 1080 |  |  |  |  | 2.4 | 815 |  |  |  | 0.4300792 | 2.86 | 53.33 | 27.65 | 1.35 | 6.04 |  | 132.5 | [6 empty] | 0 | [13 empty] | 1.35 | 92.14 | 0.84 | 1.4 | 1.45 |  | 25 | [8 empty] | 450 | 74 | 1080
62.5 | 21.56 | 4.44 | 2.32 | 2.78 |  | 42.5 | 450 | 135 | 0.3 | [12 empty] | 1080 |  |  |  |  | 2.4 | 815 |  |  |  | 0.4300792 | [6 empty] | 0 | [6 empty] | 0 | [19 empty] | 0 | [8 empty] | 1490 | 73 | 1080
62.5 | 21.56 | 4.44 | 2.32 | 2.78 |  | 42.5 | 292.5 | 135 | 0.4615385 | [12 empty] | 1080 |  |  |  |  | 2.4 | 815 |  |  |  | 0.4300792 | [6 empty] | 0 |  | 36.44 | 31.76 | 14.84 | 9.08 | 0.6 | 157.5 | [19 empty] | 0 | [8 empty] | 700 | 76 | 1080
62.5 | 21.56 | 4.44 | 2.32 | 2.78 |  | 42.5 | 292.5 | 135 | 0.4615385 | [12 empty] | 1080 |  |  |  |  | 2.4 | 815 |  |  |  | 0.4300792 | 2.86 | 53.33 | 27.65 | 1.35 | 6.04 |  | 132.5 | [6 empty] | 0 | [13 empty] | 1.35 | 92.14 | 0.84 | 1.4 | 1.45 |  | 25 | [8 empty] | 100 | 93 | 1080
62.5 | 21.56 | 4.44 | 2.32 | 2.78 |  | 42.5 | 450 | 135 | 0.3 | [12 empty] | 1080 |  |  |  |  | 2.4 | 815 |  |  |  | 0.4300792 | [6 empty] | 0 | [6 empty] | 0 | [19 empty] | 0 | [8 empty] | 1500 | 74 | 1080
62.5 | 21.56 | 4.44 | 2.32 | 2.78 |  | 42.5 | 292.5 | 135 | 0.4615385 | [12 empty] | 1080 |  |  |  |  | 2.4 | 815 |  |  |  | 0.4300792 | [6 empty] | 0 |  | 36.44 | 31.76 | 14.84 | 9.08 | 0.6 | 157.5 | [19 empty] | 0 | [8 empty] | 480 | 76 | 1080
62.5 | 21.56 | 4.44 | 2.32 | 2.78 |  | 42.5 | 292.5 | 135 | 0.4615385 | [12 empty] | 1080 |  |  |  |  | 2.4 | 815 |  |  |  | 0.4300792 | 2.86 | 53.33 | 27.65 | 1.35 | 6.04 |  | 132.5 | [6 empty] | 0 | [13 empty] | 1.35 | 92.14 | 0.84 | 1.4 | 1.45 |  | 25 | [8 empty] | 200 | 85 | 1080
54.86 | 21.1 | 6.33 | 2.6 | 4.22 |  | 42.5 | 350 | 161 | 0.46 | [9 empty] | 1077 | [8 empty] | 812 |  |  |  | 2.86 | 53.33 | 27.65 | 1.35 | 6.04 |  |  | 0 |  | 36.44 | 31.76 | 14.84 | 9.08 | 0.6 | 0 | [28 empty] | 7111 | 43.4 | 1077
54.86 | 21.1 | 6.33 | 2.6 | 4.22 |  | 42.5 | 245 | 161 | 0.46 | [9 empty] | 1077 | [8 empty] | 812 |  |  |  | 2.86 | 53.33 | 27.65 | 1.35 | 6.04 |  |  | 105 |  | 36.44 | 31.76 | 14.84 | 9.08 | 0.6 | 0 | [28 empty] | 1714 | 44.6 | 1077
54.86 | 21.1 | 6.33 | 2.6 | 4.22 |  | 42.5 | 245 | 161 | 0.46 | [9 empty] | 1077 | [8 empty] | 812 |  |  |  | 2.86 | 53.33 | 27.65 | 1.35 | 6.04 |  |  | 105 |  | 36.44 | 31.76 | 14.84 | 9.08 | 0.6 | 0 | [28 empty] | 644 | 38.3 | 1077
54.86 | 21.1 | 6.33 | 2.6 | 4.22 |  | 42.5 | 210 | 161 | 0.46 | [9 empty] | 1077 | [8 empty] | 812 |  |  |  | 2.86 | 53.33 | 27.65 | 1.35 | 6.04 |  |  | 140 |  | 36.44 | 31.76 | 14.84 | 9.08 | 0.6 | 0 | [28 empty] | 1707 | 41.4 | 1077
54.86 | 21.1 | 6.33 | 2.6 | 4.22 |  | 42.5 | 210 | 161 | 0.46 | [9 empty] | 1077 | [8 empty] | 812 |  |  |  | 2.86 | 53.33 | 27.65 | 1.35 | 6.04 |  |  | 140 |  | 36.44 | 31.76 | 14.84 | 9.08 | 0.6 | 0 | [28 empty] | 682 | 34.2 | 1077
54.86 | 21.1 | 6.33 | 2.6 | 4.22 |  | 42.5 | 175 | 161 | 0.46 | [9 empty] | 1077 | [8 empty] | 812 |  |  |  | 2.86 | 53.33 | 27.65 | 1.35 | 6.04 |  |  | 175 |  | 36.44 | 31.76 | 14.84 | 9.08 | 0.6 | 0 | [28 empty] | 1952 | 37.3 | 1077
54.86 | 21.1 | 6.33 | 2.6 | 4.22 |  | 42.5 | 175 | 161 | 0.46 | [9 empty] | 1077 | [8 empty] | 812 |  |  |  | 2.86 | 53.33 | 27.65 | 1.35 | 6.04 |  |  | 175 |  | 36.44 | 31.76 | 14.84 | 9.08 | 0.6 | 0 | [28 empty] | 518 | 34.4 | 1077
54.86 | 21.1 | 6.33 | 2.6 | 4.22 |  | 42.5 | 245 | 161 | 0.46 | [9 empty] | 1077 | [8 empty] | 812 |  |  |  | 2.86 | 53.33 | 27.65 | 1.35 | 6.04 |  |  | 0 |  | 36.44 | 31.76 | 14.84 | 9.08 | 0.6 | 105 | [28 empty] | 2094 | 53.7 | 1077
54.86 | 21.1 | 6.33 | 2.6 | 4.22 |  | 42.5 | 245 | 161 | 0.46 | [9 empty] | 1077 | [8 empty] | 812 |  |  |  | 2.86 | 53.33 | 27.65 | 1.35 | 6.04 |  |  | 0 |  | 36.44 | 31.76 | 14.84 | 9.08 | 0.6 | 105 | [28 empty] | 2628 | 50.2 | 1077
54.86 | 21.1 | 6.33 | 2.6 | 4.22 |  | 42.5 | 210 | 161 | 0.46 | [9 empty] | 1077 | [8 empty] | 812 |  |  |  | 2.86 | 53.33 | 27.65 | 1.35 | 6.04 |  |  | 0 |  | 36.44 | 31.76 | 14.84 | 9.08 | 0.6 | 140 | [28 empty] | 2424 | 49.9 | 1077
54.86 | 21.1 | 6.33 | 2.6 | 4.22 |  | 42.5 | 210 | 161 | 0.46 | [9 empty] | 1077 | [8 empty] | 812 |  |  |  | 2.86 | 53.33 | 27.65 | 1.35 | 6.04 |  |  | 0 |  | 36.44 | 31.76 | 14.84 | 9.08 | 0.6 | 140 | [28 empty] | 2765 | 46.6 | 1077
54.86 | 21.1 | 6.33 | 2.6 | 4.22 |  | 42.5 | 175 | 161 | 0.46 | [9 empty] | 1077 | [8 empty] | 812 |  |  |  | 2.86 | 53.33 | 27.65 | 1.35 | 6.04 |  |  | 0 |  | 36.44 | 31.76 | 14.84 | 9.08 | 0.6 | 175 | [28 empty] | 1668 | 59.5 | 1077
54.86 | 21.1 | 6.33 | 2.6 | 4.22 |  | 42.5 | 175 | 161 | 0.46 | [9 empty] | 1077 | [8 empty] | 812 |  |  |  | 2.86 | 53.33 | 27.65 | 1.35 | 6.04 |  |  | 0 |  | 36.44 | 31.76 | 14.84 | 9.08 | 0.6 | 175 | [28 empty] | 2075 | 51.3 | 1077
54.86 | 21.1 | 6.33 | 2.6 | 4.22 |  | 42.5 | 140 | 161 | 0.46 | [9 empty] | 1077 | [8 empty] | 812 |  |  |  | 2.86 | 53.33 | 27.65 | 1.35 | 6.04 |  |  | 0 |  | 36.44 | 31.76 | 14.84 | 9.08 | 0.6 | 210 | [28 empty] | 1515 | 54.4 | 1077
54.86 | 21.1 | 6.33 | 2.6 | 4.22 |  | 42.5 | 140 | 161 | 0.46 | [9 empty] | 1077 | [8 empty] | 812 |  |  |  | 2.86 | 53.33 | 27.65 | 1.35 | 6.04 |  |  | 0 |  | 36.44 | 31.76 | 14.84 | 9.08 | 0.6 | 210 | [28 empty] | 1150 | 55.7 | 1077
62.5 | 20.55 | 4.59 | 2.61 | 3.27 |  | 42.5 | 240 | 160 | 0.4 | [12 empty] | 1104 | [5 empty] | 736 |  |  |  | 3.87 | 57.6 | 21.9 | 1.68 | 7.7 | [38 empty] | 2466 | 45.8 | 1104
66 | 21.7 | 4.5 | 1.5 | 2.7 |  | 42.5 | 515 | 180 | 0.35 | [12 empty] | 1158 |  |  |  |  | 2.7 | 597 |  |  |  | 2.8 | 55.5 | 26.9 | 1.1 | 5.8 |  | 0 | [36 empty] | 2183 | 52.2 | 1158
66 | 21.7 | 4.5 | 1.5 | 2.7 |  | 42.5 | 400 | 180 | 0.45 | [12 empty] | 1201 |  |  |  |  | 2.7 | 619 |  |  |  | 2.8 | 55.5 | 26.9 | 1.1 | 5.8 |  | 0 | [36 empty] | 2935 | 41 | 1201
66 | 21.7 | 4.5 | 1.5 | 2.7 |  | 42.5 | 327 | 180 | 0.55 | [12 empty] | 1183 |  |  |  |  | 2.7 | 610 |  |  |  | 2.8 | 55.5 | 26.9 | 1.1 | 5.8 |  | 0 | [36 empty] | 3818 | 35.3 | 1183
66 | 21.7 | 4.5 | 1.5 | 2.7 |  | 42.5 | 320 | 180 | 0.45 | [12 empty] | 1201 |  |  |  |  | 2.7 | 619 |  |  |  | 2.8 | 55.5 | 26.9 | 1.1 | 5.8 |  | 0 | [36 empty] | 2462 | 37.2 | 1201
63 | 21.5 | 5.5 | 2 | 4.5 |  |  | 590 | 148 | 0.25 | [12 empty] | 841 | [5 empty] | 841 | [12 empty] | 44 | 36 | 9 | 8 | 1 | 0 | 35.1 | 31.2 | 9 | 11.8 | 1 | 0 | [7 empty] | 1 | 93 | 2 | 1 | 1 | 20.34 | 0 | [6 empty] | 3.91 |  |  | 107.8 | 841
63 | 21.5 | 5.5 | 2 | 4.5 |  |  | 409 | 146 | 0.25 | [12 empty] | 833 | [5 empty] | 833 | [12 empty] | 44 | 36 | 9 | 8 | 1 | 0 | 35.1 | 31.2 | 9 | 11.8 | 1 | 175 | [7 empty] | 1 | 93 | 2 | 1 | 1 | 20.34 | 0 | [6 empty] | 1.45 |  |  | 111.93 | 833
63 | 21.5 | 5.5 | 2 | 4.5 |  |  | 320 | 145 | 0.25 | [12 empty] | 829 | [5 empty] | 829 | [12 empty] | 44 | 36 | 9 | 8 | 1 | 87 | 35.1 | 31.2 | 9 | 11.8 | 1 | 175 | [7 empty] | 1 | 93 | 2 | 1 | 1 | 20.34 | 0 | [6 empty] | 1.25 |  |  | 112.23 | 829
63 | 21.5 | 5.5 | 2 | 4.5 |  |  | 527 | 146 | 0.25 | [12 empty] | 834 | [5 empty] | 834 | [12 empty] | 44 | 36 | 9 | 8 | 1 | 0 | 35.1 | 31.2 | 9 | 11.8 | 1 | 0 | [7 empty] | 1 | 93 | 2 | 1 | 1 | 20.34 | 59 | [6 empty] | 0.16 |  |  | 120.6 | 834
63 | 21.5 | 5.5 | 2 | 4.5 |  |  | 348 | 145 | 0.25 | [12 empty] | 826 | [5 empty] | 826 | [12 empty] | 44 | 36 | 9 | 8 | 1 | 0 | 35.1 | 31.2 | 9 | 11.8 | 1 | 174 | [7 empty] | 1 | 93 | 2 | 1 | 1 | 20.34 | 58 | [6 empty] | 0.11 |  |  | 135.43 | 826
63 | 21.5 | 5.5 | 2 | 4.5 |  |  | 320 | 145 | 0.25 | [12 empty] | 829 | [5 empty] | 829 | [12 empty] | 44 | 36 | 9 | 8 | 1 | 0 | 35.1 | 31.2 | 9 | 11.8 | 1 | 262 | [7 empty] | 1 | 93 | 2 | 1 | 1 | 20.34 | 0 | [6 empty] | 0.65 |  |  | 118.07 | 829
63 | 21.5 | 5.5 | 2 | 4.5 |  |  | 320 | 145 | 0.25 | [12 empty] | 829 | [5 empty] | 829 | [12 empty] | 44 | 36 | 9 | 8 | 1 | 262 | 35.1 | 31.2 | 9 | 11.8 | 1 | 0 | [7 empty] | 1 | 93 | 2 | 1 | 1 | 20.34 | 0 | [6 empty] | 2.35 |  |  | 109.87 | 829
63 | 21.5 | 5.5 | 2 | 4.5 |  |  | 232 | 145 | 0.25 | [12 empty] | 825 | [5 empty] | 825 | [12 empty] | 44 | 36 | 9 | 8 | 1 | 0 | 35.1 | 31.2 | 9 | 11.8 | 1 | 347 | [7 empty] | 1 | 93 | 2 | 1 | 1 | 20.34 | 0 | [6 empty] | 0.6 |  |  | 112.53 | 825
63 | 21.5 | 5.5 | 2 | 4.5 |  |  | 532 | 146 | 0.28 | [12 empty] | 876 | [5 empty] | 876 | [12 empty] | 44 | 36 | 9 | 8 | 1 | 0 | 35.1 | 31.2 | 9 | 11.8 | 1 | 0 | [7 empty] | 1 | 93 | 2 | 1 | 1 | 20.34 | 0 | [6 empty] | 7.91 |  |  | 91.63 | 876
63 | 21.5 | 5.5 | 2 | 4.5 |  |  | 363 | 145 | 0.28 | [12 empty] | 868 | [5 empty] | 868 | [12 empty] | 44 | 36 | 9 | 8 | 1 | 0 | 35.1 | 31.2 | 9 | 11.8 | 1 | 155 | [7 empty] | 1 | 93 | 2 | 1 | 1 | 20.34 | 0 | [6 empty] | 0.95 |  |  | 109.8 | 868
63 | 21.5 | 5.5 | 2 | 4.5 |  |  | 448 | 157 | 0.35 | [12 empty] | 896 | [5 empty] | 896 | [12 empty] | 44 | 36 | 9 | 8 | 1 | 0 | 35.1 | 31.2 | 9 | 11.8 | 1 | 0 | [7 empty] | 1 | 93 | 2 | 1 | 1 | 20.34 | 0 | [6 empty] | 10.61 |  |  | 76.24 | 896
63 | 21.5 | 5.5 | 2 | 4.5 |  |  | 312 | 156 | 0.35 | [12 empty] | 890 | [5 empty] | 890 | [12 empty] | 44 | 36 | 9 | 8 | 1 | 0 | 35.1 | 31.2 | 9 | 11.8 | 1 | 133 | [7 empty] | 1 | 93 | 2 | 1 | 1 | 20.34 | 0 | [6 empty] | 7.92 |  |  | 82.48 | 890
59 | 22.5 | 7 | 2.5 | 3.3 |  | 42.5 | 350 | 210 | 0.6 |  | 0.2 | [5 empty] | 1140 | [9 empty] | 2.42 | 700 |  |  |  |  | 2.7 | 54.5 | 32.8 | 0.75 | 4.1 |  | 0 | [33 empty] | 2.2729 |  |  | 32.41 | 1140
59 | 22.5 | 7 | 2.5 | 3.3 |  | 42.5 | 297.5 | 210 | 0.58 |  | 0.2 | [5 empty] | 1140 | [9 empty] | 2.42 | 690.7 |  |  |  |  | 2.7 | 54.5 | 32.8 | 0.75 | 4.1 |  | 63 | [33 empty] | 2.1662 |  |  | 28.8 | 1140
59 | 22.5 | 7 | 2.5 | 3.3 |  | 42.5 | 245 | 210 | 0.57 |  | 0.3 | [5 empty] | 1140 | [9 empty] | 2.42 | 681.4 |  |  |  |  | 2.7 | 54.5 | 32.8 | 0.75 | 4.1 |  | 126 | [33 empty] | 2.1149 |  |  | 26.13 | 1140
64.37 | 21.08 | 5.36 | 2 | 3.64 |  | 42.5 | 400 | 180 | 0.45 | [8 empty] | 871 | [9 empty] | 944 |  |  |  |  | 8.6 | 59.3 | 23.4 | 0.6 | 4.8 |  | 0 | [35 empty] | 3711 | 31 | 871
64.37 | 21.08 | 5.36 | 2 | 3.64 |  | 42.5 | 360 | 180 | 0.45 | [8 empty] | 868 | [9 empty] | 941 |  |  |  |  | 8.6 | 59.3 | 23.4 | 0.6 | 4.8 |  | 40 | [35 empty] | 3529 | 28 | 868
64.37 | 21.08 | 5.36 | 2 | 3.64 |  | 42.5 | 320 | 180 | 0.45 | [8 empty] | 865 | [9 empty] | 937 |  |  |  |  | 8.6 | 59.3 | 23.4 | 0.6 | 4.8 |  | 80 | [35 empty] | 3841 | 26 | 865
64.37 | 21.08 | 5.36 | 2 | 3.64 |  | 42.5 | 260 | 180 | 0.45 | [8 empty] | 852 | [9 empty] | 933 |  |  |  |  | 8.6 | 59.3 | 23.4 | 0.6 | 4.8 |  | 120 | [35 empty] | 4284 | 21 | 852
64.37 | 21.08 | 5.36 | 2 | 3.64 |  | 42.5 | 380 | 180 | 0.45 | [8 empty] | 869 | [9 empty] | 941 |  |  |  |  | 8.6 | 59.3 | 23.4 | 0.6 | 4.8 |  | 0 | [35 empty] | 1810 | 30 | 869
64.37 | 21.08 | 5.36 | 2 | 3.64 |  | 42.5 | 360 | 180 | 0.45 | [8 empty] | 865 | [9 empty] | 937 |  |  |  |  | 8.6 | 59.3 | 23.4 | 0.6 | 4.8 |  | 0 | [35 empty] | 1484 | 40 | 865
64.37 | 21.08 | 5.36 | 2 | 3.64 |  | 42.5 | 340 | 180 | 0.45 | [8 empty] | 863 | [9 empty] | 935 |  |  |  |  | 8.6 | 59.3 | 23.4 | 0.6 | 4.8 |  | 40 | [35 empty] | 2409 | 28 | 863
64.37 | 21.08 | 5.36 | 2 | 3.64 |  | 42.5 | 280 | 180 | 0.45 | [8 empty] | 861 | [9 empty] | 932 |  |  |  |  | 8.6 | 59.3 | 23.4 | 0.6 | 4.8 |  | 80 | [35 empty] | 2708 | 31.1 | 861
64.37 | 21.08 | 5.36 | 2 | 3.64 |  | 42.5 | 260 | 180 | 0.45 | [8 empty] | 858 | [9 empty] | 930 |  |  |  |  | 8.6 | 59.3 | 23.4 | 0.6 | 4.8 |  | 120 | [35 empty] | 3320 | 26 | 858
62.95 | 20.74 | 4.9 | 1.2 | 3.5 |  |  | 450 | 203 | 0.45 |  | 0.32 | [41 empty] | 51.22 | 2.8 | 0.35 | 1.8 | 0.5 |  | 150 | 1 | 94 | 1 | 0.6 | 0.1 |  | 0 | [6 empty] | 12.2 |  |  | 35.3 | 0
62.95 | 20.74 | 4.9 | 1.2 | 3.5 |  |  | 414 | 203 | 0.45 |  | 0.51 | [41 empty] | 51.22 | 2.8 | 0.35 | 1.8 | 0.5 |  | 150 | 1 | 94 | 1 | 0.6 | 0.1 |  | 36 | [6 empty] | 1.2 |  |  | 50.4 | 0
62.95 | 20.74 | 4.9 | 1.2 | 3.5 |  |  | 396 | 203 | 0.45 |  | 0.57 | [41 empty] | 51.22 | 2.8 | 0.35 | 1.8 | 0.5 |  | 150 | 1 | 94 | 1 | 0.6 | 0.1 |  | 54 | [6 empty] | 3.1 |  |  | 37.1 | 0
61.71 | 20.07 | 5.09 | 1.58 | 2.93 |  | 42.5 | 350 | 177 | 0.5 |  | 1.29 | [7 empty] | 1143 | [7 empty] | 2.72 | 762 |  |  |  |  | 2.41 | 57.36 | 28.68 | 1.28 | 4.29 | 0 |  |  | 43.51 | 34.11 | 14.56 | 5.54 | 0.28 | 0 | [26 empty] | 4.71 |  |  | 37.3 | 1143
61.71 | 20.07 | 5.09 | 1.58 | 2.93 |  | 42.5 | 175 | 177 | 0.5 |  | 1.29 | [7 empty] | 1143 | [7 empty] | 2.72 | 762 |  |  |  |  | 2.41 | 57.36 | 28.68 | 1.28 | 4.29 | 175 |  |  | 43.51 | 34.11 | 14.56 | 5.54 | 0.28 | 0 | [26 empty] | 3.9 |  |  | 18.8 | 1143
61.71 | 20.07 | 5.09 | 1.58 | 2.93 |  | 42.5 | 175 | 177 | 0.5 |  | 1.29 | [7 empty] | 1143 | [7 empty] | 2.72 | 762 |  |  |  |  | 2.41 | 57.36 | 28.68 | 1.28 | 4.29 | 0 |  |  | 43.51 | 34.11 | 14.56 | 5.54 | 0.28 | 175 | [26 empty] | 3.1 |  |  | 38.2 | 1143
58.95 | 21 | 5.71 | 3.44 | 3.83 |  | 42.5 | 400 | 180 | 0.45 | [9 empty] | 1044 | [8 empty] | 788 |  |  |  |  | 2.86 | 54.41 | 28.73 | 1.51 | 6.04 | 0 | [36 empty] | 3182 | 51.63 | 1044
58.95 | 21 | 5.71 | 3.44 | 3.83 |  | 42.5 | 250 | 180 | 0.72 | [9 empty] | 1032 | [8 empty] | 780 |  |  |  |  | 2.86 | 54.41 | 28.73 | 1.51 | 6.04 | 150 | [36 empty] | 2494 | 66.65 | 1032
58.95 | 21 | 5.71 | 3.44 | 3.83 |  | 42.5 | 200 | 180 | 0.9 | [9 empty] | 1038 | [8 empty] | 783 |  |  |  |  | 2.86 | 54.41 | 28.73 | 1.51 | 6.04 | 200 | [36 empty] | 2065 | 35.57 | 1038
58.95 | 21 | 5.71 | 3.44 | 3.83 |  | 42.5 | 400 | 140 | 0.35 | [9 empty] | 1072 | [8 empty] | 808 |  |  |  |  | 2.86 | 54.41 | 28.73 | 1.51 | 6.04 | 400 | [36 empty] | 2384 | 66.47 | 1072
58.95 | 21 | 5.71 | 3.44 | 3.83 |  | 42.5 | 250 | 140 | 0.56 | [9 empty] | 1060 | [8 empty] | 800 |  |  |  |  | 2.86 | 54.41 | 28.73 | 1.51 | 6.04 | 250 | [36 empty] | 1843 | 59.47 | 1060
58.95 | 21 | 5.71 | 3.44 | 3.83 |  | 42.5 | 200 | 140 | 0.7 | [9 empty] | 1055 | [8 empty] | 796 |  |  |  |  | 2.86 | 54.41 | 28.73 | 1.51 | 6.04 | 200 | [36 empty] | 1761 | 51.03 | 1055
58.95 | 21 | 5.71 | 3.44 | 3.83 |  | 42.5 | 400 | 180 | 0.45 | [9 empty] | 1044 | [8 empty] | 788 |  |  |  |  | 2.86 | 54.41 | 28.73 | 1.51 | 6.04 |  |  |  | 36.44 | 31.76 | 14.84 | 9.08 | 0.6 | 0 | [28 empty] | 3182 | 51.63 | 1044
58.95 | 21 | 5.71 | 3.44 | 3.83 |  | 42.5 | 250 | 180 | 0.72 | [9 empty] | 1038 | [8 empty] | 783 |  |  |  |  | 2.86 | 54.41 | 28.73 | 1.51 | 6.04 |  |  |  | 36.44 | 31.76 | 14.84 | 9.08 | 0.6 | 150 | [28 empty] | 1900 | 51.63 | 1038
58.95 | 21 | 5.71 | 3.44 | 3.83 |  | 42.5 | 200 | 180 | 0.9 | [9 empty] | 1027 | [8 empty] | 778 |  |  |  |  | 2.86 | 54.41 | 28.73 | 1.51 | 6.04 |  |  |  | 36.44 | 31.76 | 14.84 | 9.08 | 0.6 | 200 | [28 empty] | 2043 | 48.17 | 1027
58.95 | 21 | 5.71 | 3.44 | 3.83 |  | 42.5 | 400 | 140 | 0.35 | [9 empty] | 1072 | [8 empty] | 808 |  |  |  |  | 2.86 | 54.41 | 28.73 | 1.51 | 6.04 |  |  |  | 36.44 | 31.76 | 14.84 | 9.08 | 0.6 | 0 | [28 empty] | 2384 | 66.47 | 1072
58.95 | 21 | 5.71 | 3.44 | 3.83 |  | 42.5 | 250 | 140 | 0.56 | [9 empty] | 1066 | [8 empty] | 804 |  |  |  |  | 2.86 | 54.41 | 28.73 | 1.51 | 6.04 |  |  |  | 36.44 | 31.76 | 14.84 | 9.08 | 0.6 | 150 | [28 empty] | 1602 | 67.5 | 1066
58.95 | 21 | 5.71 | 3.44 | 3.83 |  | 42.5 | 200 | 140 | 0.7 | [9 empty] | 1044 | [8 empty] | 788 |  |  |  |  | 2.86 | 54.41 | 28.73 | 1.51 | 6.04 |  |  |  | 36.44 | 31.76 | 14.84 | 9.08 | 0.6 | 200 | [28 empty] | 1560 | 69.77 | 1044
58.95 | 21 | 5.71 | 3.44 | 3.83 |  | 42.5 | 400 | 180 | 0.45 | [9 empty] | 1044 | [8 empty] | 788 |  |  |  |  | 2.86 | 54.41 | 28.73 | 1.51 | 6.04 | [16 empty] | 7.25 | 1.88 | 2.96 | 1.18 |  | 0 | [15 empty] | 3182 | 51.63 | 1044
58.95 | 21 | 5.71 | 3.44 | 3.83 |  | 42.5 | 368 | 180 | 0.49 | [9 empty] | 1044 | [8 empty] | 788 |  |  |  |  | 2.86 | 54.41 | 28.73 | 1.51 | 6.04 | [16 empty] | 7.25 | 1.88 | 2.96 | 1.18 |  | 32 | [15 empty] | 3209 | 49.8 | 1044
58.95 | 21 | 5.71 | 3.44 | 3.83 |  | 42.5 | 336 | 180 | 0.53 | [9 empty] | 1044 | [8 empty] | 788 |  |  |  |  | 2.86 | 54.41 | 28.73 | 1.51 | 6.04 | [16 empty] | 7.25 | 1.88 | 2.96 | 1.18 |  | 64 | [15 empty] | 3857 | 45.47 | 1044
58.95 | 21 | 5.71 | 3.44 | 3.83 |  | 42.5 | 304 | 180 | 0.59 | [9 empty] | 1044 | [8 empty] | 788 |  |  |  |  | 2.86 | 54.41 | 28.73 | 1.51 | 6.04 | [16 empty] | 7.25 | 1.88 | 2.96 | 1.18 |  | 96 | [15 empty] | 4502 | 40.5 | 1044
58.95 | 21 | 5.71 | 3.44 | 3.83 |  | 42.5 | 368 | 172 | 0.46 | [9 empty] | 1051 | [8 empty] | 792 |  |  |  |  | 2.86 | 54.41 | 28.73 | 1.51 | 6.04 | [16 empty] | 7.25 | 1.88 | 2.96 | 1.18 |  | 32 | [15 empty] | 2937 | 51.37 | 1051
58.95 | 21 | 5.71 | 3.44 | 3.83 |  | 42.5 | 336 | 156 | 0.46 | [9 empty] | 1060 | [8 empty] | 799 |  |  |  |  | 2.86 | 54.41 | 28.73 | 1.51 | 6.04 | [16 empty] | 7.25 | 1.88 | 2.96 | 1.18 |  | 64 | [15 empty] | 2694 | 52.83 | 1060
58.95 | 21 | 5.71 | 3.44 | 3.83 |  | 42.5 | 304 | 140 | 0.46 | [9 empty] | 1069 | [8 empty] | 806 |  |  |  |  | 2.86 | 54.41 | 28.73 | 1.51 | 6.04 | [16 empty] | 7.25 | 1.88 | 2.96 | 1.18 |  | 96 | [15 empty] | 2760 | 52.1 | 1069
55.46 | 24.66 | 7.09 | 2.15 | 2.71 |  | 42.5 | 550 | 126.5 | 0.23 | 0.25 | [11 empty] | 1099.6 |  |  |  |  | 2.24 | 673.9 | [6 empty] | 30 |  | 4.3 | 0 | [21 empty] | 0.31 |  | 0.76 | 0.53 | 0.52 |  | 0 | [8 empty] | 92.9 | 93.8 | 1099.6
55.46 | 24.66 | 7.09 | 2.15 | 2.71 |  | 42.5 | 412.5 | 126.5 | 0.31 | [12 empty] | 1099.6 | [5 empty] | 673.9 | [6 empty] | 30 |  | 4.3 | 137.5 | [21 empty] | 0.31 |  | 0.76 | 0.53 | 0.52 |  | 0 | [8 empty] | 251.9 | 91.7 | 1099.6
55.46 | 24.66 | 7.09 | 2.15 | 2.71 |  | 42.5 | 413.5 | 126.5 | 0.31 | [12 empty] | 1099.6 | [5 empty] | 673.9 | [6 empty] | 30 |  | 4.3 | 121 | [21 empty] | 0.31 |  | 0.76 | 0.53 | 0.52 |  | 16.5 | [8 empty] | 171.5 | 90 | 1099.6
55.46 | 24.66 | 7.09 | 2.15 | 2.71 |  | 42.5 | 414.5 | 126.5 | 0.31 | [12 empty] | 1099.6 | [5 empty] | 673.9 | [6 empty] | 30 |  | 4.3 | 104.5 | [21 empty] | 0.31 |  | 0.76 | 0.53 | 0.52 |  | 33 | [8 empty] | 118.2 | 93.2 | 1099.6
55.46 | 24.66 | 7.09 | 2.15 | 2.71 |  | 42.5 | 415.5 | 126.5 | 0.31 | [12 empty] | 1099.6 | [5 empty] | 673.9 | [6 empty] | 30 |  | 4.3 | 88 | [21 empty] | 0.31 |  | 0.76 | 0.53 | 0.52 |  | 49.5 | [8 empty] | 109.9 | 94.3 | 1099.6
52.7 | 19.9 | 6.4 | 4.6 | 2.8 |  | 52.5 | 210 | 102.5 | 0.49 | 0.3 | 1.3 | [7 empty] | 1116 | [7 empty] | 2.6 | 744 |  |  |  |  | 8.2 | 48.8 | 24.2 | 1.3 | 6.5 | 70 |  |  | 36.4 | 29.1 | 14.3 | 8.9 | 0.3 | 70 | [13 empty] | 1.2 | 89.9 | 0.9 | 1.9 | 1.7 |  | 0 | [9 empty] | 50.3 | 1116
52.7 | 19.9 | 6.4 | 4.6 | 2.8 |  | 52.5 | 234 | 106.5 | 0.46 | 0.3 | 1.3 | [7 empty] | 1106 | [7 empty] | 2.6 | 737 |  |  |  |  | 8.2 | 48.8 | 24.2 | 1.3 | 6.5 | 78 |  |  | 36.4 | 29.1 | 14.3 | 8.9 | 0.3 | 78 | [13 empty] | 1.2 | 89.9 | 0.9 | 1.9 | 1.7 |  | 0 | [9 empty] | 56.8 | 1106
52.7 | 19.9 | 6.4 | 4.6 | 2.8 |  | 52.5 | 258 | 112.6 | 0.44 | 0.3 | 1.3 | [7 empty] | 1093 | [7 empty] | 2.6 | 729 |  |  |  |  | 8.2 | 48.8 | 24.2 | 1.3 | 6.5 | 86 |  |  | 36.4 | 29.1 | 14.3 | 8.9 | 0.3 | 86 | [13 empty] | 1.2 | 89.9 | 0.9 | 1.9 | 1.7 |  | 0 | [9 empty] | 62.1 | 1093
52.7 | 19.9 | 6.4 | 4.6 | 2.8 |  | 52.5 | 282 | 118.7 | 0.42 | 0.3 | 1.3 | [7 empty] | 1070 | [7 empty] | 2.6 | 714 |  |  |  |  | 8.2 | 48.8 | 24.2 | 1.3 | 6.5 | 94 |  |  | 36.4 | 29.1 | 14.3 | 8.9 | 0.3 | 94 | [13 empty] | 1.2 | 89.9 | 0.9 | 1.9 | 1.7 |  | 0 | [9 empty] | 65.1 | 1070
52.7 | 19.9 | 6.4 | 4.6 | 2.8 |  | 52.5 | 210 | 103.2 | 0.49 | 0.3 | 1.3 | [7 empty] | 1116 | [7 empty] | 2.6 | 744 |  |  |  |  | 8.2 | 48.8 | 24.2 | 1.3 | 6.5 | 59.5 |  |  | 36.4 | 29.1 | 14.3 | 8.9 | 0.3 | 70 | [13 empty] | 1.2 | 89.9 | 0.9 | 1.9 | 1.7 |  | 10.5 | [9 empty] | 57.1 | 1116
52.7 | 19.9 | 6.4 | 4.6 | 2.8 |  | 52.5 | 234 | 108.3 | 0.46 | 0.3 | 1.3 | [7 empty] | 1106 | [7 empty] | 2.6 | 737 |  |  |  |  | 8.2 | 48.8 | 24.2 | 1.3 | 6.5 | 66.3 |  |  | 36.4 | 29.1 | 14.3 | 8.9 | 0.3 | 78 | [13 empty] | 1.2 | 89.9 | 0.9 | 1.9 | 1.7 |  | 11.7 | [9 empty] | 63.1 | 1106
52.7 | 19.9 | 6.4 | 4.6 | 2.8 |  | 52.5 | 258 | 114.5 | 0.44 | 0.3 | 1.3 | [7 empty] | 1093 | [7 empty] | 2.6 | 729 |  |  |  |  | 8.2 | 48.8 | 24.2 | 1.3 | 6.5 | 73.1 |  |  | 36.4 | 29.1 | 14.3 | 8.9 | 0.3 | 86 | [13 empty] | 1.2 | 89.9 | 0.9 | 1.9 | 1.7 |  | 12.9 | [9 empty] | 67.9 | 1093
52.7 | 19.9 | 6.4 | 4.6 | 2.8 |  | 52.5 | 282 | 120.5 | 0.43 | 0.3 | 1.3 | [7 empty] | 1070 | [7 empty] | 2.6 | 714 |  |  |  |  | 8.2 | 48.8 | 24.2 | 1.3 | 6.5 | 79.9 |  |  | 36.4 | 29.1 | 14.3 | 8.9 | 0.3 | 94 | [13 empty] | 1.2 | 89.9 | 0.9 | 1.9 | 1.7 |  | 14.1 | [9 empty] | 72.7 | 1070
52.7 | 19.9 | 6.4 | 4.6 | 2.8 |  | 52.5 | 175 | 101.5 | 0.58 | 0.3 | 1.3 | [7 empty] | 1116 | [7 empty] | 2.6 | 744 |  |  |  |  | 8.2 | 48.8 | 24.2 | 1.3 | 6.5 | 87.5 |  |  | 36.4 | 29.1 | 14.3 | 8.9 | 0.3 | 87.5 | [13 empty] | 1.2 | 89.9 | 0.9 | 1.9 | 1.7 |  | 0 | [9 empty] | 47.4 | 1116
52.7 | 19.9 | 6.4 | 4.6 | 2.8 |  | 52.5 | 195 | 104.5 | 0.54 | 0.3 | 1.3 | [7 empty] | 1106 | [7 empty] | 2.6 | 737 |  |  |  |  | 8.2 | 48.8 | 24.2 | 1.3 | 6.5 | 97.5 |  |  | 36.4 | 29.1 | 14.3 | 8.9 | 0.3 | 97.5 | [13 empty] | 1.2 | 89.9 | 0.9 | 1.9 | 1.7 |  | 0 | [9 empty] | 55.2 | 1106
52.7 | 19.9 | 6.4 | 4.6 | 2.8 |  | 52.5 | 215 | 110.9 | 0.52 | 0.3 | 1.3 | [7 empty] | 1093 | [7 empty] | 2.6 | 729 |  |  |  |  | 8.2 | 48.8 | 24.2 | 1.3 | 6.5 | 107.5 |  |  | 36.4 | 29.1 | 14.3 | 8.9 | 0.3 | 107.5 | [13 empty] | 1.2 | 89.9 | 0.9 | 1.9 | 1.7 |  | 0 | [9 empty] | 60.8 | 1093
52.7 | 19.9 | 6.4 | 4.6 | 2.8 |  | 52.5 | 235 | 115.8 | 0.49 | 0.3 | 1.3 | [7 empty] | 1070 | [7 empty] | 2.6 | 714 |  |  |  |  | 8.2 | 48.8 | 24.2 | 1.3 | 6.5 | 117.5 |  |  | 36.4 | 29.1 | 14.3 | 8.9 | 0.3 | 117.5 | [13 empty] | 1.2 | 89.9 | 0.9 | 1.9 | 1.7 |  | 0 | [9 empty] | 62.9 | 1070
52.7 | 19.9 | 6.4 | 4.6 | 2.8 |  | 52.5 | 175 | 101.5 | 0.58 | 0.3 | 1.3 | [7 empty] | 1116 | [7 empty] | 2.6 | 744 |  |  |  |  | 8.2 | 48.8 | 24.2 | 1.3 | 6.5 | 77 |  |  | 36.4 | 29.1 | 14.3 | 8.9 | 0.3 | 87.5 | [13 empty] | 1.2 | 89.9 | 0.9 | 1.9 | 1.7 |  | 10.5 | [9 empty] | 52.2 | 1116
52.7 | 19.9 | 6.4 | 4.6 | 2.8 |  | 52.5 | 195 | 106.1 | 0.54 | 0.3 | 1.3 | [7 empty] | 1106 | [7 empty] | 2.6 | 737 |  |  |  |  | 8.2 | 48.8 | 24.2 | 1.3 | 6.5 | 85.8 |  |  | 36.4 | 29.1 | 14.3 | 8.9 | 0.3 | 97.5 | [13 empty] | 1.2 | 89.9 | 0.9 | 1.9 | 1.7 |  | 11.7 | [9 empty] | 59.5 | 1106
52.7 | 19.9 | 6.4 | 4.6 | 2.8 |  | 52.5 | 215 | 112.2 | 0.52 | 0.3 | 1.3 | [7 empty] | 1093 | [7 empty] | 2.6 | 729 |  |  |  |  | 8.2 | 48.8 | 24.2 | 1.3 | 6.5 | 94.6 |  |  | 36.4 | 29.1 | 14.3 | 8.9 | 0.3 | 107.5 | [13 empty] | 1.2 | 89.9 | 0.9 | 1.9 | 1.7 |  | 12.9 | [9 empty] | 65.7 | 1093
52.7 | 19.9 | 6.4 | 4.6 | 2.8 |  | 52.5 | 235 | 117.2 | 0.5 | 0.3 | 1.3 | [7 empty] | 1070 | [7 empty] | 2.6 | 714 |  |  |  |  | 8.2 | 48.8 | 24.2 | 1.3 | 6.5 | 103.4 |  |  | 36.4 | 29.1 | 14.3 | 8.9 | 0.3 | 117.5 | [13 empty] | 1.2 | 89.9 | 0.9 | 1.9 | 1.7 |  | 14.1 | [9 empty] | 67.2 | 1070
15.8 | 12.51 | 2.99 | 1.53 | 12.94 |  |  | 430 | 195 | 0.55 | [17 empty] | 3.02 | 668 | [47 empty] | 43.63 | 0
63.59 | 21.86 | 4.25 | 2.19 | 2.66 |  | 42.5 | 266 | 182.4 | 0.68 | 0.3 | 0.45 | [10 empty] | 1048 | [5 empty] | 790 | [12 empty] | 37.59 | 30.97 | 11.4 | 7.6 | 1.79 | 114 | [29 empty] | 50 | 1048
63.59 | 21.86 | 4.25 | 2.19 | 2.66 |  | 42.5 | 266 | 182.4 | 0.68 | 0.3 | 0.54 | [10 empty] | 1048 | [5 empty] | 790 | [46 empty] | 1456 | 47 | 1048
63.59 | 21.86 | 4.25 | 2.19 | 2.66 |  | 42.5 | 190 | 182.4 | 0.96 | 0.3 | 0.46 | [10 empty] | 1048 | [5 empty] | 790 | [46 empty] | 851 | 39 | 1048
65.4 | 20.9 | 4.8 | 1.2 | 3.8 |  |  | 475 | 190 | 0.4 |  | 0.5 | [10 empty] | 935 |  |  |  |  | 3.09 | 765 | [38 empty] | 0 | 92.3 | 0 | 0 | 0 |  |  |  | 3236 | 50.2 | 935
65.4 | 20.9 | 4.8 | 1.2 | 3.8 |  |  | 385 | 190 | 0.49 |  | 0.1 | [10 empty] | 1012 |  |  |  |  | 3.09 | 765 | [38 empty] | 0 | 92.3 | 0 | 0 | 0 |  |  |  | 4507 | 39.6 | 1012
63.45 | 21.6 | 5.19 | 0.92 | 4.31 |  | 42.5 | 400 | 200 | 0.5 | [8 empty] | 1260 | [8 empty] | 3 | 540 |  |  |  |  | 3.84 | 47.44 | 29.82 | 0.7 | 4.73 |  | 0 | [27 empty] | 0 | 92.3 | 0 | 0 | 0 |  | 13.55 |  |  | 39.2 | 1260
63.45 | 21.6 | 5.19 | 0.92 | 4.31 |  | 42.5 | 280 | 200 | 0.5 | [8 empty] | 1260 | [8 empty] | 3 | 540 |  |  |  |  | 3.84 | 47.44 | 29.82 | 0.7 | 4.73 |  | 120 | [27 empty] | 0 | 92.3 | 0 | 0 | 0 |  | 7.87 |  |  | 32.7 | 1260
63.45 | 21.6 | 5.19 | 0.92 | 4.31 |  | 42.5 | 200 | 200 | 0.5 | [8 empty] | 1260 | [8 empty] | 3 | 540 |  |  |  |  | 3.84 | 47.44 | 29.82 | 0.7 | 4.73 |  | 200 | [27 empty] | 0 | 92.3 | 0 | 0 | 0 |  | 7.33 |  |  | 22.5 | 1260
63.45 | 21.6 | 5.19 | 0.92 | 4.31 |  | 42.5 | 120 | 200 | 0.5 |  | 0.5 | [6 empty] | 1260 | [8 empty] | 3 | 540 |  |  |  |  | 3.84 | 47.44 | 29.82 | 0.7 | 4.73 |  | 280 | [27 empty] | 0 | 92.3 | 0 | 0 | 0 |  | 16.66 |  |  | 19.1 | 1260
63.45 | 21.6 | 5.19 | 0.92 | 4.31 |  | 42.5 | 400 | 200 | 0.5 | [8 empty] | 1260 | [8 empty] | 3 | 540 |  |  |  |  | 3.84 | 47.44 | 29.82 | 0.7 | 4.73 |  | 0 | [27 empty] | 0 | 92.3 | 0 | 0 | 0 |  | 14.87 |  |  | 37.6 | 1260
63.45 | 21.6 | 5.19 | 0.92 | 4.31 |  | 42.5 | 280 | 200 | 0.5 | [8 empty] | 1260 | [8 empty] | 3 | 540 |  |  |  |  | 3.84 | 47.44 | 29.82 | 0.7 | 4.73 |  | 120 | [27 empty] | 0 | 92.3 | 0 | 0 | 0 |  | 6.8 |  |  | 36.1 | 1260
63.45 | 21.6 | 5.19 | 0.92 | 4.31 |  | 42.5 | 200 | 200 | 0.5 | [8 empty] | 1260 | [8 empty] | 3 | 540 |  |  |  |  | 3.84 | 47.44 | 29.82 | 0.7 | 4.73 |  | 200 | [27 empty] | 0 | 92.3 | 0 | 0 | 0 |  | 5.1 |  |  | 27.1 | 1260
63.45 | 21.6 | 5.19 | 0.92 | 4.31 |  | 42.5 | 120 | 200 | 0.5 |  | 0.5 | [6 empty] | 1260 | [8 empty] | 3 | 540 |  |  |  |  | 3.84 | 47.44 | 29.82 | 0.7 | 4.73 |  | 280 | [33 empty] | 13.17 |  |  | 25.1 | 1260
63.45 | 21.6 | 5.19 | 0.92 | 4.31 |  | 42.5 | 400 | 200 | 0.5 | [8 empty] | 1260 | [8 empty] | 3 | 540 |  |  |  |  | 3.84 | 47.44 | 29.82 | 0.7 | 4.73 |  | 0 | [33 empty] | 14.09 |  |  | 36.9 | 1260
63.45 | 21.6 | 5.19 | 0.92 | 4.31 |  | 42.5 | 280 | 200 | 0.5 | [8 empty] | 1260 | [8 empty] | 3 | 540 |  |  |  |  | 3.84 | 47.44 | 29.82 | 0.7 | 4.73 |  | 120 | [33 empty] | 7.04 |  |  | 38.1 | 1260
63.45 | 21.6 | 5.19 | 0.92 | 4.31 |  | 42.5 | 200 | 200 | 0.5 | [8 empty] | 1260 | [8 empty] | 3 | 540 |  |  |  |  | 3.84 | 47.44 | 29.82 | 0.7 | 4.73 |  | 200 | [33 empty] | 6.56 |  |  | 32.2 | 1260
63.45 | 21.6 | 5.19 | 0.92 | 4.31 |  | 42.5 | 120 | 200 | 0.5 |  | 0.5 | [6 empty] | 1260 | [8 empty] | 3 | 540 |  |  |  |  | 3.84 | 47.44 | 29.82 | 0.7 | 4.73 |  | 280 | [33 empty] | 14.09 |  |  | 29.1 | 1260
63.45 | 21.6 | 5.19 | 0.92 | 4.31 |  | 42.5 | 400 | 200 | 0.5 | [8 empty] | 1260 | [8 empty] | 3 | 540 |  |  |  |  | 3.84 | 47.44 | 29.82 | 0.7 | 4.73 |  | 0 | [33 empty] | 14.62 |  |  | 37.4 | 1260
63.45 | 21.6 | 5.19 | 0.92 | 4.31 |  | 42.5 | 280 | 200 | 0.5 | [8 empty] | 1260 | [8 empty] | 3 | 540 |  |  |  |  | 3.84 | 47.44 | 29.82 | 0.7 | 4.73 |  | 120 | [33 empty] | 7.19 |  |  | 37.6 | 1260
63.45 | 21.6 | 5.19 | 0.92 | 4.31 |  | 42.5 | 200 | 200 | 0.5 | [8 empty] | 1260 | [8 empty] | 3 | 540 |  |  |  |  | 3.84 | 47.44 | 29.82 | 0.7 | 4.73 |  | 200 | [33 empty] | 5.93 |  |  | 30.3 | 1260
63.45 | 21.6 | 5.19 | 0.92 | 4.31 |  | 42.5 | 120 | 200 | 0.5 |  | 0.5 | [6 empty] | 1260 | [8 empty] | 3 | 540 |  |  |  |  | 3.84 | 47.44 | 29.82 | 0.7 | 4.73 |  | 280 | [33 empty] | 14.08 |  |  | 26.5 | 1260
63.31 | 20.42 | 4.25 | 2 | 4.05 |  |  | 395.5 | 213.6 | 0.45 |  | 0.18 |  |  |  |  | 727.8 | [11 empty] | 965.5 |  |  |  |  | 4.67 | 59.93 | 22.22 | 0 | 5.16 |  |  | 79.1 | [12 empty] | 54.67 | 0.71 | 0.32 | 0.46 | 0.13 |  | 0 | [13 empty] | 7.25 |  | 5665 | 11.7 | 727.8
63.31 | 20.42 | 4.25 | 2 | 4.05 |  |  | 375.6 | 202.9 | 0.45 |  | 0.22 |  |  |  |  | 739.6 | [11 empty] | 981.1 |  |  |  |  | 4.67 | 59.93 | 22.22 | 0 | 5.16 |  |  | 75.3 | [12 empty] | 54.67 | 0.71 | 0.32 | 0.46 | 0.13 |  | 23.7 | [13 empty] | 7.3 |  | 4673 | 14.4 | 739.6
63.31 | 20.42 | 4.25 | 2 | 4.05 |  |  | 355.8 | 192.2 | 0.45 |  | 0.26 |  |  |  |  | 751.4 | [11 empty] | 996.7 |  |  |  |  | 4.67 | 59.93 | 22.22 | 0 | 5.16 |  |  | 71.3 | [12 empty] | 54.67 | 0.71 | 0.32 | 0.46 | 0.13 |  | 47.5 | [13 empty] | 7.54 |  | 4421 | 20.1 | 751.4
63.31 | 20.42 | 4.25 | 2 | 4.05 |  |  | 336 | 181.5 | 0.45 |  | 0.3 |  |  |  |  | 763.1 | [11 empty] | 1012.3 |  |  |  |  | 4.67 | 59.93 | 22.22 | 0 | 5.16 |  |  | 67.4 | [12 empty] | 54.67 | 0.71 | 0.32 | 0.46 | 0.13 |  | 71.2 | [13 empty] | 7.99 |  | 3954 | 18.4 | 763.1
63.31 | 20.42 | 4.25 | 2 | 4.05 |  |  | 316.3 | 170.9 | 0.45 |  | 0.33 |  |  |  |  | 774.9 | [11 empty] | 1028 |  |  |  |  | 4.67 | 59.93 | 22.22 | 0 | 5.16 |  |  | 63.4 | [12 empty] | 54.67 | 0.71 | 0.32 | 0.46 | 0.13 |  | 94.9 | [13 empty] | 8.04 |  | 3547 | 19.8 | 774.9
63.31 | 20.42 | 4.25 | 2 | 4.05 |  |  | 296.5 | 160.2 | 0.45 |  | 0.33 |  |  |  |  | 786.7 | [11 empty] | 1043.6 |  |  |  |  | 4.67 | 59.93 | 22.22 | 0 | 5.16 |  |  | 59.4 | [12 empty] | 54.67 | 0.71 | 0.32 | 0.46 | 0.13 |  | 118.7 | [13 empty] | 7.95 |  | 3306 | 21.4 | 786.7
63.31 | 20.42 | 4.25 | 2 | 4.05 |  |  | 276.7 | 149.5 | 0.45 |  | 0.39 |  |  |  |  | 798.5 | [11 empty] | 1059.2 |  |  |  |  | 4.67 | 59.93 | 22.22 | 0 | 5.16 |  |  | 55.5 | [12 empty] | 54.67 | 0.71 | 0.32 | 0.46 | 0.13 |  | 142.4 | [13 empty] | 9.89 |  | 2911 | 19.5 | 798.5
62.2 | 21.7 | 5 | 1.3 | 2.8 |  | 32.5 | 400 | 200 | 0.5 |  | 1 | [5 empty] | 1468 | [10 empty] | 301 |  |  |  |  | 20.6 | 60.5 | 5.45 | 3.27 | 3.43 |  |  | 0 | [19 empty] | 0.3 | 92 | 0.7 | 0.2 | 1.2 | 2.24 | 0 | [6 empty] | 11.33 |  |  | 46.1 | 1468
62.2 | 21.7 | 5 | 1.3 | 2.8 |  | 32.5 | 300 | 200 | 0.4 |  | 0.8 | [5 empty] | 1367 | [10 empty] | 280 |  |  |  |  | 20.6 | 60.5 | 5.45 | 3.27 | 3.43 |  |  | 200 | [19 empty] | 0.3 | 92 | 0.7 | 0.2 | 1.2 | 2.24 | 0 | [6 empty] | 12.02 |  |  | 40.4 | 1367
62.2 | 21.7 | 5 | 1.3 | 2.8 |  | 32.5 | 300 | 200 | 0.4 |  | 0.8 | [5 empty] | 1327 | [10 empty] | 272 |  |  |  |  | 20.6 | 60.5 | 5.45 | 3.27 | 3.43 |  |  | 200 | [19 empty] | 0.3 | 92 | 0.7 | 0.2 | 1.2 | 2.24 | 40 | [6 empty] | 6.1 |  |  | 47.7 | 1327
62.2 | 21.7 | 5 | 1.3 | 2.8 |  | 32.5 | 400 | 200 | 0.5 |  | 1 | [5 empty] | 0 | [10 empty] | 584 |  |  |  |  | 20.6 | 60.5 | 5.45 | 3.27 | 3.43 |  |  | 0 | [19 empty] | 0.3 | 92 | 0.7 | 0.2 | 1.2 | 2.24 | 0 | [6 empty] | 20.91 |  |  | 44.4 | 0
62.2 | 21.7 | 5 | 1.3 | 2.8 |  | 32.5 | 300 | 200 | 0.4 |  | 0.8 | [5 empty] | 0 | [10 empty] | 543 |  |  |  |  | 20.6 | 60.5 | 5.45 | 3.27 | 3.43 |  |  | 200 | [19 empty] | 0.3 | 92 | 0.7 | 0.2 | 1.2 | 2.24 | 0 | [6 empty] | 19.52 |  |  | 39.1 | 0
62.2 | 21.7 | 5 | 1.3 | 2.8 |  | 32.5 | 300 | 200 | 0.4 |  | 0.8 | [5 empty] | 0 | [10 empty] | 527 |  |  |  |  | 20.6 | 60.5 | 5.45 | 3.27 | 3.43 |  |  | 200 | [19 empty] | 0.3 | 92 | 0.7 | 0.2 | 1.2 | 2.24 | 40 | [6 empty] | 6.04 |  |  | 43.7 | 0
63.1 | 21.3 | 4.7 | 2.9 | 3.1 | 3410 |  | 607 | 170 | 0.28 | [8 empty] | 910 | [8 empty] | 2.84 | 676 |  |  |  |  | 4.1 | 52.8 | 22.5 | 0.8 | 13.4 |  |  | 0 | 41.3 | 34.3 | 12.7 | 5.93 | 0.5 | 0 | [26 empty] | 10.04 |  |  | 78.2 | 910
63.1 | 21.3 | 4.7 | 2.9 | 3.1 | 3410 |  | 546 | 170 | 0.28 | [8 empty] | 898 | [8 empty] | 2.84 | 667 |  |  |  |  | 4.1 | 52.8 | 22.5 | 0.8 | 13.4 |  |  | 61 | 41.3 | 34.3 | 12.7 | 5.93 | 0.5 | 0 | [26 empty] | 9.3 |  |  | 65.1 | 898
63.1 | 21.3 | 4.7 | 2.9 | 3.1 | 3410 |  | 486 | 170 | 0.28 | [8 empty] | 885 | [8 empty] | 2.84 | 658 |  |  |  |  | 4.1 | 52.8 | 22.5 | 0.8 | 13.4 |  |  | 121 | 41.3 | 34.3 | 12.7 | 5.93 | 0.5 | 0 | [26 empty] | 23.65 |  |  | 50.5 | 885
63.1 | 21.3 | 4.7 | 2.9 | 3.1 | 3410 |  | 425 | 170 | 0.28 | [8 empty] | 900 | [8 empty] | 2.84 | 668 |  |  |  |  | 4.1 | 52.8 | 22.5 | 0.8 | 13.4 |  |  | 0 | 41.3 | 34.3 | 12.7 | 5.93 | 0.5 | 182 | [26 empty] | 7.95 |  |  | 86.6 | 900
63.1 | 21.3 | 4.7 | 2.9 | 3.1 | 3410 |  | 304 | 170 | 0.28 | [8 empty] | 892 | [8 empty] | 2.84 | 663 |  |  |  |  | 4.1 | 52.8 | 22.5 | 0.8 | 13.4 |  |  | 0 | 41.3 | 34.3 | 12.7 | 5.93 | 0.5 | 304 | [26 empty] | 5.12 |  |  | 87.4 | 892
63.1 | 21.3 | 4.7 | 2.9 | 3.1 | 3410 |  | 304 | 170 | 0.28 | [8 empty] | 879 | [8 empty] | 2.84 | 653 |  |  |  |  | 4.1 | 52.8 | 22.5 | 0.8 | 13.4 |  |  | 91 | 41.3 | 34.3 | 12.7 | 5.93 | 0.5 | 213 | [26 empty] | 3.98 |  |  | 72.1 | 879
62.48 | 21.18 | 4.73 | 2.53 | 3.41 |  | 42.5 | 400 | 140 | 0.35 | [8 empty] | 956 | [9 empty] | 667 |  |  |  |  | 10.19 | 59.21 | 12.95 | 1.03 | 9.64 |  |  | 0 | [19 empty] | 0 | 92.3 | 0 | 0 | 0 |  | 0 | [8 empty] | 3484 | 70.9 | 956
62.48 | 21.18 | 4.73 | 2.53 | 3.41 |  | 42.5 | 368 | 140 | 0.35 | [8 empty] | 956 | [9 empty] | 667 |  |  |  |  | 10.19 | 59.21 | 12.95 | 1.03 | 9.64 |  |  | 32 | [19 empty] | 0 | 92.3 | 0 | 0 | 0 |  | 0 | [8 empty] | 3361 | 75 | 956
62.48 | 21.18 | 4.73 | 2.53 | 3.41 |  | 42.5 | 340 | 140 | 0.35 | [8 empty] | 956 | [9 empty] | 667 |  |  |  |  | 10.19 | 59.21 | 12.95 | 1.03 | 9.64 |  |  | 60 | [19 empty] | 0 | 92.3 | 0 | 0 | 0 |  | 0 | [8 empty] | 2795 | 78.1 | 956
62.48 | 21.18 | 4.73 | 2.53 | 3.41 |  | 42.5 | 368 | 140 | 0.35 | [8 empty] | 956 | [9 empty] | 667 |  |  |  |  | 10.19 | 59.21 | 12.95 | 1.03 | 9.64 |  |  | 0 | [19 empty] | 0 | 92.3 | 0 | 0 | 0 |  | 32 | [8 empty] | 1861 | 76.7 | 956
62.48 | 21.18 | 4.73 | 2.53 | 3.41 |  | 42.5 | 340 | 140 | 0.35 | [8 empty] | 956 | [9 empty] | 667 |  |  |  |  | 10.19 | 59.21 | 12.95 | 1.03 | 9.64 |  |  | 0 | [19 empty] | 0 | 92.3 | 0 | 0 | 0 |  | 60 | [8 empty] | 1172 | 79 | 956
62.48 | 21.18 | 4.73 | 2.53 | 3.41 |  | 42.5 | 400 | 100 | 0.25 | [8 empty] | 956 | [9 empty] | 667 |  |  |  |  | 10.19 | 59.21 | 12.95 | 1.03 | 9.64 |  |  | 0 | [19 empty] | 0 | 92.3 | 0 | 0 | 0 |  | 0 | [8 empty] | 2607 | 92.4 | 956
62.48 | 21.18 | 4.73 | 2.53 | 3.41 |  | 42.5 | 368 | 100 | 0.25 | [8 empty] | 956 | [9 empty] | 667 |  |  |  |  | 10.19 | 59.21 | 12.95 | 1.03 | 9.64 |  |  | 32 | [19 empty] | 0 | 92.3 | 0 | 0 | 0 |  | 0 | [8 empty] | 2246 | 96.7 | 956
62.48 | 21.18 | 4.73 | 2.53 | 3.41 |  | 42.5 | 340 | 100 | 0.25 | [8 empty] | 956 | [9 empty] | 667 |  |  |  |  | 10.19 | 59.21 | 12.95 | 1.03 | 9.64 |  |  | 60 | [19 empty] | 0 | 92.3 | 0 | 0 | 0 |  | 0 | [8 empty] | 1934 | 100.2 | 956
62.48 | 21.18 | 4.73 | 2.53 | 3.41 |  | 42.5 | 368 | 100 | 0.25 | [8 empty] | 956 | [9 empty] | 667 |  |  |  |  | 10.19 | 59.21 | 12.95 | 1.03 | 9.64 |  |  | 0 | [19 empty] | 0 | 92.3 | 0 | 0 | 0 |  | 32 | [8 empty] | 1164 | 100 | 956
62.48 | 21.18 | 4.73 | 2.53 | 3.41 |  | 42.5 | 340 | 100 | 0.25 | [8 empty] | 956 | [9 empty] | 667 |  |  |  |  | 10.19 | 59.21 | 12.95 | 1.03 | 9.64 |  |  | 0 | [19 empty] | 0 | 92.3 | 0 | 0 | 0 |  | 60 | [8 empty] | 754 | 94.1 | 956
64.84 | 22.25 | 4.98 | 0.81 | 3.47 |  | 42.5 | 476.19 | 200 | 0.42 |  | 1 | [6 empty] | 1186.2 | [8 empty] | 2.7 | 589 | [44 empty] | 9 |  |  | 58.9 | 1186.2
66.1 | 19.4 | 4.29 | 1.74 | 3.49 |  | 42.5 | 340 | 163.2 | 0.48 | 0.4 | 0.85 | [10 empty] | 1139 |  |  |  |  | 2.6 | 758 | [12 empty] | 10.2 | 42.9 | 6.03 | 23.6 | 13.4 | 0 | [28 empty] | 1800 | 46 | 1139
66.1 | 19.4 | 4.29 | 1.74 | 3.49 |  | 42.5 | 306 | 163.2 | 0.48 | 0.4 | 0.9 | [10 empty] | 1139 |  |  |  |  | 2.6 | 758 | [12 empty] | 10.2 | 42.9 | 6.03 | 23.6 | 13.4 | 34 | [28 empty] | 1900 | 47 | 1139
66.1 | 19.4 | 4.29 | 1.74 | 3.49 |  | 42.5 | 272 | 156.4 | 0.46 | 0.4 | 0.97 | [10 empty] | 1139 |  |  |  |  | 2.6 | 758 | [12 empty] | 10.2 | 42.9 | 6.03 | 23.6 | 13.4 | 68 | [28 empty] | 2000 | 47 | 1139
66.1 | 19.4 | 4.29 | 1.74 | 3.49 |  | 42.5 | 238 | 149.6 | 0.44 | 0.4 | 1.1 | [10 empty] | 1139 |  |  |  |  | 2.6 | 758 | [12 empty] | 10.2 | 42.9 | 6.03 | 23.6 | 13.4 | 102 | [28 empty] | 2100 | 45 | 1139
62.27 | 19.61 | 5.86 | 0.95 | 3.4 | 3629 |  | 500 | 173.5 | 0.347 |  | 1.349541 | [6 empty] | 639 | [9 empty] | 967 |  |  |  |  | 10.07 | 48.08 | 25.87 | 1.46 | 4.54 | 150 | [14 empty] | 54.97 | 0.01 | 0.17 | 0.64 | 0.05 |  | 71 | [15 empty] | 3600 | 62.2 | 639
62.27 | 19.61 | 5.86 | 0.95 | 3.4 | 3629 |  | 350 | 173.5 | 0.4957143 |  | 1.927635 | [6 empty] | 621 | [9 empty] | 939 |  |  |  |  | 10.07 | 48.08 | 25.87 | 1.46 | 4.54 | 200 | [14 empty] | 54.97 | 0.01 | 0.17 | 0.64 | 0.05 |  | 69.2 | [15 empty] | 1000 | 57.3 | 621
62.27 | 19.61 | 5.86 | 0.95 | 3.4 | 3629 |  | 300 | 173.5 | 0.5783333 |  | 2.248726 | [6 empty] | 613 | [9 empty] | 927 |  |  |  |  | 10.07 | 48.08 | 25.87 | 1.46 | 4.54 | 250 | [14 empty] | 54.97 | 0.01 | 0.17 | 0.64 | 0.05 |  | 68.3 | [15 empty] | 800 | 59.1 | 613
62.27 | 19.61 | 5.86 | 0.95 | 3.4 | 3629 |  | 250 | 173.9 | 0.6956 |  | 2.698165 | [6 empty] | 608 | [9 empty] | 920 |  |  |  |  | 10.07 | 48.08 | 25.87 | 1.46 | 4.54 | 300 | [14 empty] | 54.97 | 0.01 | 0.17 | 0.64 | 0.05 |  | 67.8 | [15 empty] | 1300 | 40.8 | 608
62.27 | 19.61 | 5.86 | 0.95 | 3.4 | 3629 |  | 200 | 173.5 | 0.8675 |  | 3.372134 | [6 empty] | 603 | [9 empty] | 912 |  |  |  |  | 10.07 | 48.08 | 25.87 | 1.46 | 4.54 | 350 | [14 empty] | 54.97 | 0.01 | 0.17 | 0.64 | 0.05 |  | 67.1 | [15 empty] | 600 | 38.1 | 603
62.27 | 19.61 | 5.86 | 0.95 | 3.4 | 3629 |  | 150 | 173.5 | 1.156667 |  | 4.494906 | [6 empty] | 597 | [9 empty] | 902 |  |  |  |  | 2.21 | 54.13 | 25.73 | 2.12 | 6.43 | 150 | [14 empty] | 54.97 | 0.01 | 0.17 | 0.64 | 0.05 |  | 66.4 | [15 empty] | 1250 | 34.4 | 597
62.27 | 19.61 | 5.86 | 0.95 | 3.4 | 3629 |  | 350 | 169 | 0.4828571 |  | 1.927635 | [6 empty] | 620 | [9 empty] | 937 |  |  |  |  | 2.21 | 54.13 | 25.73 | 2.12 | 6.43 | 200 | [14 empty] | 54.97 | 0.01 | 0.17 | 0.64 | 0.05 |  | 69 | [15 empty] | 2100 | 52.4 | 620
62.27 | 19.61 | 5.86 | 0.95 | 3.4 | 3629 |  | 300 | 162 | 0.54 |  | 2.248726 | [6 empty] | 618 | [9 empty] | 935 |  |  |  |  | 2.21 | 54.13 | 25.73 | 2.12 | 6.43 | 250 | [14 empty] | 54.97 | 0.01 | 0.17 | 0.64 | 0.05 |  | 68.9 | [15 empty] | 1400 | 52.3 | 618
62.27 | 19.61 | 5.86 | 0.95 | 3.4 | 3629 |  | 250 | 149.5 | 0.598 |  | 2.698165 | [6 empty] | 622 | [9 empty] | 941 |  |  |  |  | 2.21 | 54.13 | 25.73 | 2.12 | 6.43 | 300 | [14 empty] | 54.97 | 0.01 | 0.17 | 0.64 | 0.05 |  | 69.3 | [15 empty] | 1500 | 47.5 | 622
62.27 | 19.61 | 5.86 | 0.95 | 3.4 | 3629 |  | 200 | 149.5 | 0.7475 |  | 3.372134 | [6 empty] | 614 | [9 empty] | 929 |  |  |  |  | 2.21 | 54.13 | 25.73 | 2.12 | 6.43 | 350 | [14 empty] | 54.97 | 0.01 | 0.17 | 0.64 | 0.05 |  | 68.4 | [15 empty] | 1200 | 39.9 | 614
62.27 | 19.61 | 5.86 | 0.95 | 3.4 | 3629 |  | 150 | 142.8 | 0.952 |  | 4.494906 | [6 empty] | 613 | [9 empty] | 927 | [24 empty] | 54.97 | 0.01 | 0.17 | 0.64 | 0.05 |  | 68.2 | [15 empty] | 1300 | 32.8 | 613
64.2 | 21.1 | 5.2 | 1.2 | 4.3 | 3500 |  | 450 | 171 | 0.38 |  | 7.3568 |  |  |  | 1110 | [12 empty] | 680 | [46 empty] | 2100 | 76.8 | 1110
64.2 | 21.1 | 5.2 | 1.2 | 4.3 | 3500 |  | 405 | 171 | 0.4222222 |  | 9.300813 |  |  |  | 1101 | [12 empty] | 675 |  |  |  |  | 1 | 67.5 | 23 | 1 | 4.5 | 112.5 | [21 empty] | 0.4 | 90 | 0.9 | 0.1 | 1.5 | 23.5 | 45 | [8 empty] | 1050 | 73.4 | 1101
64.2 | 21.1 | 5.2 | 1.2 | 4.3 | 3500 |  | 337.5 | 171 | 0.5066667 |  | 8.58156 |  |  |  | 1083 | [12 empty] | 664 |  |  |  |  | 1 | 67.5 | 23 | 1 | 4.5 | 112.5 | [21 empty] | 0.4 | 90 | 0.9 | 0.1 | 1.5 | [10 empty] | 3400 | 58.8 | 1083
64.2 | 21.1 | 5.2 | 1.2 | 4.3 | 3500 |  | 292.5 | 171 | 0.5846154 |  | 9.897751 |  |  |  | 1074 | [12 empty] | 658 |  |  |  |  | 1 | 67.5 | 23 | 1 | 4.5 | 225 | [21 empty] | 0.4 | 90 | 0.9 | 0.1 | 1.5 | 23.5 | 45 | [8 empty] | 1800 | 59.3 | 1074
64.2 | 21.1 | 5.2 | 1.2 | 4.3 | 3500 |  | 225 | 171 | 0.76 |  | 7.713147 |  |  |  | 1056 | [12 empty] | 646 |  |  |  |  | 1 | 67.5 | 23 | 1 | 4.5 | 225 | [21 empty] | 0.4 | 90 | 0.9 | 0.1 | 1.5 | [10 empty] | 3950 | 37.8 | 1056
64.2 | 21.1 | 5.2 | 1.2 | 4.3 | 3500 |  | 180 | 171 | 0.95 |  | 16.05307 |  |  |  | 1046 | [12 empty] | 642 |  |  |  |  | 1 | 67.5 | 23 | 1 | 4.5 | 315 | [21 empty] | 0.4 | 90 | 0.9 | 0.1 | 1.5 | 23.5 | 45 | [8 empty] | 3900 | 34.5 | 1046
64.2 | 21.1 | 5.2 | 1.2 | 4.3 | 3500 |  | 135 | 171 | 1.266667 |  | 17.09492 |  |  |  | 1034 | [12 empty] | 633 |  |  |  |  | 1 | 67.5 | 23 | 1 | 4.5 | 315 | [21 empty] | 0.4 | 90 | 0.9 | 0.1 | 1.5 | [10 empty] | 6100 | 15.6 | 1034
64.2 | 21.1 | 5.2 | 1.2 | 4.3 | 3500 |  | 90 | 171 | 1.9 |  | 31.94719 |  |  |  | 1025 | [12 empty] | 628 | [31 empty] | 0.4 | 90 | 0.9 | 0.1 | 1.5 | 23.5 | 45 | [8 empty] | 6300 | 11.6 | 1025
64.2 | 21.1 | 5.2 | 1.2 | 4.3 | 3500 |  | 337.5 | 171 | 0.5066667 |  | 7.530775 |  |  |  | 1105 | [12 empty] | 677 | [12 empty] | 41.8 | 34.1 | 13.2 | 6.3 | 0.7 | 112.5 | [13 empty] | 0.4 | 90 | 0.9 | 0.1 | 1.5 | [10 empty] | 1900 | 68.5 | 1105
64.2 | 21.1 | 5.2 | 1.2 | 4.3 | 3500 |  | 292.5 | 171 | 0.5846154 |  | 10.30122 |  |  |  | 1096 | [12 empty] | 672 | [12 empty] | 41.8 | 34.1 | 13.2 | 6.3 | 0.7 | 112.5 | [13 empty] | 0.4 | 90 | 0.9 | 0.1 | 1.5 | 23.5 | 45 | [8 empty] | 1000 | 64.3 | 1096
64.2 | 21.1 | 5.2 | 1.2 | 4.3 | 3500 |  | 225 | 171 | 0.76 |  | 9.542744 |  |  |  | 1100 | [12 empty] | 674 | [12 empty] | 41.8 | 34.1 | 13.2 | 6.3 | 0.7 | 225 | [13 empty] | 0.4 | 90 | 0.9 | 0.1 | 1.5 | [10 empty] | 1200 | 55.6 | 1100
64.2 | 21.1 | 5.2 | 1.2 | 4.3 | 3500 |  | 180 | 171 | 0.95 |  | 14.70093 |  |  |  | 1091 | [12 empty] | 669 | [12 empty] | 41.8 | 34.1 | 13.2 | 6.3 | 0.7 | 225 | [13 empty] | 0.4 | 90 | 0.9 | 0.1 | 1.5 | 23.5 | 45 | [8 empty] | 1100 | 53.2 | 1091
64.2 | 21.1 | 5.2 | 1.2 | 4.3 | 3500 |  | 135 | 171 | 1.266667 |  | 12.88839 |  |  |  | 1111 | [12 empty] | 681 | [12 empty] | 41.8 | 34.1 | 13.2 | 6.3 | 0.7 | 315 | [13 empty] | 0.4 | 90 | 0.9 | 0.1 | 1.5 | [10 empty] | 1600 | 58.6 | 1111
64.2 | 21.1 | 5.2 | 1.2 | 4.3 | 3500 |  | 90 | 171 | 1.9 |  | 22.63309 |  |  |  | 1102 | [12 empty] | 675 | [12 empty] | 41.8 | 34.1 | 13.2 | 6.3 | 0.7 | 315 | [13 empty] | 0.4 | 90 | 0.9 | 0.1 | 1.5 | 23.5 | 45 | [8 empty] | 1150 | 56.9 | 1102
64.2 | 21.1 | 5.2 | 1.2 | 4.3 | 3500 |  | 450 | 216 | 0.48 |  | 0 |  |  |  | 1051 | [12 empty] | 645 | [31 empty] | 0.4 | 90 | 0.9 | 0.1 | 1.5 |  | 0 | [8 empty] | 5600 | 55.7 | 1051
64.2 | 21.1 | 5.2 | 1.2 | 4.3 | 3500 |  | 405 | 216 | 0.5333333 |  | 0 |  |  |  | 1042 | [12 empty] | 639 |  |  |  |  | 1 | 67.5 | 23 | 1 | 4.5 | 112.5 | [21 empty] | 0.4 | 90 | 0.9 | 0.1 | 1.5 | 23.5 | 45 | [8 empty] | 2100 | 60.2 | 1042
64.2 | 21.1 | 5.2 | 1.2 | 4.3 | 3500 |  | 337.5 | 216 | 0.64 |  | 0 |  |  |  | 1024 | [12 empty] | 627 |  |  |  |  | 1 | 67.5 | 23 | 1 | 4.5 | 112.5 | [21 empty] | 0.4 | 90 | 0.9 | 0.1 | 1.5 |  | 0 | [8 empty] | 4900 | 45.7 | 1024
64.2 | 21.1 | 5.2 | 1.2 | 4.3 | 3500 |  | 292.5 | 216 | 0.7384615 |  | 0 |  |  |  | 1015 | [12 empty] | 621 |  |  |  |  | 1 | 67.5 | 23 | 1 | 4.5 | 225 | [21 empty] | 0.4 | 90 | 0.9 | 0.1 | 1.5 | 23.5 | 45 | [8 empty] | 3950 | 38.2 | 1015
64.2 | 21.1 | 5.2 | 1.2 | 4.3 | 3500 |  | 225 | 216 | 0.96 |  | 0 |  |  |  | 996 | [12 empty] | 611 |  |  |  |  | 1 | 67.5 | 23 | 1 | 4.5 | 225 | [21 empty] | 0.4 | 90 | 0.9 | 0.1 | 1.5 |  | 0 | [8 empty] | 4700 | 27.4 | 996
64.2 | 21.1 | 5.2 | 1.2 | 4.3 | 3500 |  | 180 | 216 | 1.2 |  | 0 |  |  |  | 987 | [12 empty] | 605 |  |  |  |  | 1 | 67.5 | 23 | 1 | 4.5 | 315 | [21 empty] | 0.4 | 90 | 0.9 | 0.1 | 1.5 | 23.5 | 45 | [8 empty] | 5300 | 21.8 | 987
64.2 | 21.1 | 5.2 | 1.2 | 4.3 | 3500 |  | 135 | 216 | 1.6 |  | 0 |  |  |  | 978 | [12 empty] | 600 |  |  |  |  | 1 | 67.5 | 23 | 1 | 4.5 | 315 | [21 empty] | 0.4 | 90 | 0.9 | 0.1 | 1.5 |  | 0 | [9 empty] | 10.3 | 978
64.2 | 21.1 | 5.2 | 1.2 | 4.3 | 3500 |  | 90 | 216 | 2.4 |  | 0 |  |  |  | 969 | [12 empty] | 594 | [31 empty] | 0.4 | 90 | 0.9 | 0.1 | 1.5 | 23.5 | 45 | [9 empty] | 6.1 | 969
64.2 | 21.1 | 5.2 | 1.2 | 4.3 | 3500 |  | 337.5 | 216 | 0.64 |  | 0 |  |  |  | 1047 | [12 empty] | 641 | [12 empty] | 41.8 | 34.1 | 13.2 | 6.3 | 0.7 | 112.5 | [13 empty] | 0.4 | 90 | 0.9 | 0.1 | 1.5 |  | 0 | [8 empty] | 4200 | 55.1 | 1047
64.2 | 21.1 | 5.2 | 1.2 | 4.3 | 3500 |  | 292.5 | 216 | 0.7384615 |  | 0 |  |  |  | 1037 | [12 empty] | 636 | [12 empty] | 41.8 | 34.1 | 13.2 | 6.3 | 0.7 | 112.5 | [13 empty] | 0.4 | 90 | 0.9 | 0.1 | 1.5 | 23.5 | 45 | [8 empty] | 2400 | 50.6 | 1037
64.2 | 21.1 | 5.2 | 1.2 | 4.3 | 3500 |  | 225 | 216 | 0.96 |  | 0 |  |  |  | 1041 | [12 empty] | 639 | [12 empty] | 41.8 | 34.1 | 13.2 | 6.3 | 0.7 | 225 | [13 empty] | 0.4 | 90 | 0.9 | 0.1 | 1.5 |  | 0 | [8 empty] | 4800 | 38.3 | 1041
64.2 | 21.1 | 5.2 | 1.2 | 4.3 | 3500 |  | 180 | 216 | 1.2 |  | 2.827103 |  |  |  | 1032 | [12 empty] | 633 | [12 empty] | 41.8 | 34.1 | 13.2 | 6.3 | 0.7 | 225 | [13 empty] | 0.4 | 90 | 0.9 | 0.1 | 1.5 | 23.5 | 45 | [8 empty] | 2200 | 36.3 | 1032
64.2 | 21.1 | 5.2 | 1.2 | 4.3 | 3500 |  | 135 | 216 | 1.6 |  | 3.839093 |  |  |  | 1042 | [12 empty] | 639 | [12 empty] | 41.8 | 34.1 | 13.2 | 6.3 | 0.7 | 315 | [13 empty] | 0.4 | 90 | 0.9 | 0.1 | 1.5 |  | 0 | [8 empty] | 2800 | 37.6 | 1042
64.2 | 21.1 | 5.2 | 1.2 | 4.3 | 3500 |  | 90 | 216 | 2.4 |  | 10.44604 |  |  |  | 1033 | [12 empty] | 633 | [12 empty] | 41.8 | 34.1 | 13.2 | 6.3 | 0.7 | 315 | [13 empty] | 0.4 | 90 | 0.9 | 0.1 | 1.5 | 23.5 | 45 | [8 empty] | 4100 | 36.2 | 1033
61.96 | 22.56 | 5.56 | 1.93 | 3.89 |  | 42.5 | 500 | 180 | 0.36 | 0.25 | 0.2 | [7 empty] | 986 | [7 empty] | 2.74 | 744 |  |  |  | 0.43 | [42 empty] | 1857 | 55.97 | 986
61.96 | 22.56 | 5.56 | 1.93 | 3.89 |  | 42.5 | 450 | 180 | 0.4 | 0.25 | 0.2 | [7 empty] | 986 | [7 empty] | 2.74 | 744 |  |  |  | 0.43 | [42 empty] | 1224 | 58.41 | 986
61.96 | 22.56 | 5.56 | 1.93 | 3.89 |  | 42.5 | 425 | 180 | 0.42 | 0.25 | 0.2 | [7 empty] | 986 | [7 empty] | 2.74 | 744 |  |  |  | 0.43 | [42 empty] | 986 | 63.72 | 986
61.96 | 22.56 | 5.56 | 1.93 | 3.89 |  | 42.5 | 400 | 180 | 0.45 | 0.25 | 0.2 | [7 empty] | 986 | [7 empty] | 2.74 | 744 |  |  |  | 0.43 | [42 empty] | 925 | 61.23 | 986
61.96 | 22.56 | 5.56 | 1.93 | 3.89 |  | 42.5 | 350 | 180 | 0.51 | 0.25 | 0.2 | [7 empty] | 986 | [7 empty] | 2.74 | 744 |  |  |  | 0.43 | [42 empty] | 894 | 55.18 | 986
61.96 | 22.56 | 5.56 | 1.93 | 3.89 |  | 42.5 | 250 | 180 | 0.72 | 0.25 | 0.2 | [7 empty] | 986 | [7 empty] | 2.74 | 744 |  |  |  | 0.43 | [42 empty] | 1056 | 47.35 | 986
61.96 | 22.56 | 5.56 | 1.93 | 3.89 |  | 42.5 | 330 | 180 | 0.54 | 0.25 | 0.2 | [7 empty] | 1002 | [7 empty] | 2.74 | 888 |  |  |  | 0.47 | [42 empty] | 2886 | 37.24 | 1002
61.96 | 22.56 | 5.56 | 1.93 | 3.89 |  | 42.5 | 237.9 | 180 | 0.76 | 0.25 | 0.2 | [7 empty] | 1002 | [7 empty] | 2.74 | 888 |  |  |  | 0.47 | [42 empty] | 1529 | 41.01 | 1002
61.96 | 22.56 | 5.56 | 1.93 | 3.89 |  | 42.5 | 264 | 180 | 0.68 | 0.25 | 0.2 | [7 empty] | 1002 | [7 empty] | 2.74 | 888 |  |  |  | 0.47 | [42 empty] | 1352 | 42.45 | 1002
61.96 | 22.56 | 5.56 | 1.93 | 3.89 |  | 42.5 | 430 | 170 | 0.4 | 0.25 | 0.2 | [7 empty] | 990 | [7 empty] | 2.74 | 810 |  |  |  | 0.45 | [42 empty] | 2063 | 48.26 | 990
61.96 | 22.56 | 5.56 | 1.93 | 3.89 |  | 42.5 | 356.9 | 170 | 0.48 | 0.25 | 0.2 | [7 empty] | 990 | [7 empty] | 2.74 | 810 |  |  |  | 0.45 | [42 empty] | 1145 | 56.5 | 990
61.96 | 22.56 | 5.56 | 1.93 | 3.89 |  | 42.5 | 344 | 170 | 0.49 | 0.25 | 0.2 | [7 empty] | 990 | [7 empty] | 2.74 | 810 |  |  |  | 0.45 | [42 empty] | 1097 | 59.46 | 990
61.96 | 22.56 | 5.56 | 1.93 | 3.89 |  | 42.5 | 500 | 180 | 0.36 | 0.25 | 0.2 | [7 empty] | 986 | [7 empty] | 2.74 | 744 |  |  |  | 0.43 | [42 empty] | 1258 | 68.5 | 986
61.96 | 22.56 | 5.56 | 1.93 | 3.89 |  | 42.5 | 415 | 180 | 0.43 | 0.25 | 0.2 | [7 empty] | 986 | [7 empty] | 2.74 | 744 |  |  |  | 0.43 | [42 empty] | 876 | 70 | 986
61.96 | 22.56 | 5.56 | 1.93 | 3.89 |  | 42.5 | 400 | 165 | 0.41 | 0.25 | 0.2 | [7 empty] | 986 | [7 empty] | 2.74 | 744 |  |  |  | 0.43 | [42 empty] | 825 | 72.5 | 986
61.96 | 22.56 | 5.56 | 1.93 | 3.89 |  | 42.5 | 430 | 170 | 0.4 | 0.25 | 0.2 | [7 empty] | 990 | [7 empty] | 2.74 | 810 | [46 empty] | 2360 | 54.28 | 990
61.96 | 22.56 | 5.56 | 1.93 | 3.89 |  | 42.5 | 344 | 170 | 0.49 | 0.25 | 0.2 | [7 empty] | 990 | [7 empty] | 2.74 | 810 | [46 empty] | 1842 | 52.24 | 990
61.96 | 22.56 | 5.56 | 1.93 | 3.89 |  | 42.5 | 344 | 170 | 49 | 0.25 | 0.2 | [7 empty] | 990 | [7 empty] | 2.74 | 810 | [46 empty] | 1776 | 61.17 | 990
61.96 | 22.56 | 5.56 | 1.93 | 3.89 |  | 42.5 | 500 | 165 | 0.33 | 0.25 | 0.2 | [7 empty] | 986 | [7 empty] | 2.74 | 744 | [46 empty] | 1129 | 66.54 | 986
61.96 | 22.56 | 5.56 | 1.93 | 3.89 |  | 42.5 | 400 | 165 | 0.41 | 0.25 | 0.2 | [7 empty] | 986 | [7 empty] | 2.74 | 744 | [46 empty] | 969 | 63.24 | 986
61.96 | 22.56 | 5.56 | 1.93 | 3.89 |  | 42.5 | 400 | 165 | 0.41 | 0.25 | 0.2 | [7 empty] | 986 | [7 empty] | 2.74 | 744 | [46 empty] | 926 | 69.47 | 986
65.03 | 22.46 | 4.88 | 1.78 | 3.53 |  | 42.5 | 226 | 120 | 0.53 |  | 0.6 | [6 empty] | 1158 | [8 empty] | 3.3 | 784 |  |  |  |  | 5.9 | 55.65 | 21 | 2.59 | 6.6 |  | 97 |  | 38.89 | 34.46 | 12.33 | 9.53 | 1.63 | [29 empty] | 1060 | 43.8 | 1158
65.03 | 22.46 | 4.88 | 1.78 | 3.53 |  | 42.5 | 165 | 132 | 0.8 |  | 0.6 | [6 empty] | 1100 | [8 empty] | 3.3 | 796 | [10 empty] | 165 |  | 38.89 | 34.46 | 12.33 | 9.53 | 1.63 | [29 empty] | 1089 | 37.1 | 1100
65.03 | 22.46 | 4.88 | 1.78 | 3.53 |  | 42.5 | 96 | 119 | 1.24 |  | 0.5 | [6 empty] | 1154 | [8 empty] | 3.3 | 782 | [10 empty] | 225 |  | 38.89 | 34.46 | 12.33 | 9.53 | 1.63 | [29 empty] | 1367 | 24.9 | 1154
65.03 | 22.46 | 4.88 | 1.78 | 3.53 |  | 42.5 | 257 | 119 | 0.46 |  | 0.6 | [6 empty] | 1125 | [8 empty] | 3.3 | 762 | [10 empty] | 110 |  | 38.89 | 34.46 | 12.33 | 9.53 | 1.63 | [29 empty] | 776 | 49.4 | 1125
65.03 | 22.46 | 4.88 | 1.78 | 3.53 |  | 42.5 | 189 | 133 | 0.7 |  | 0.6 | [6 empty] | 1077 | [8 empty] | 3.3 | 779 | [10 empty] | 189 |  | 38.89 | 34.46 | 12.33 | 9.53 | 1.63 | [29 empty] | 999 | 41.1 | 1077
65.03 | 22.46 | 4.88 | 1.78 | 3.53 |  | 42.5 | 113 | 145 | 1.28 |  | 0.6 | [6 empty] | 1085 | [8 empty] | 3.3 | 776 | [10 empty] | 264 |  | 38.89 | 34.46 | 12.33 | 9.53 | 1.63 | [29 empty] | 1105 | 24.3 | 1085
65.03 | 22.46 | 4.88 | 1.78 | 3.53 |  | 42.5 | 299 | 119 | 0.4 |  | 1.2 | [6 empty] | 1085 | [8 empty] | 3.3 | 735 | [10 empty] | 128 |  | 38.89 | 34.46 | 12.33 | 9.53 | 1.63 | [29 empty] | 577 | 57.4 | 1085
65.03 | 22.46 | 4.88 | 1.78 | 3.53 |  | 42.5 | 221 | 133 | 0.6 |  | 1.2 | [6 empty] | 1044 | [8 empty] | 3.3 | 755 | [10 empty] | 221 |  | 38.89 | 34.46 | 12.33 | 9.53 | 1.63 | [29 empty] | 700 | 44.2 | 1044
65.03 | 22.46 | 4.88 | 1.78 | 3.53 |  | 42.5 | 127 | 119 | 0.94 |  | 1.1 | [6 empty] | 1079 | [8 empty] | 3.3 | 731 | [10 empty] | 297 |  | 38.89 | 34.46 | 12.33 | 9.53 | 1.63 | [29 empty] | 1048 | 31.6 | 1079
65.03 | 22.46 | 4.88 | 1.78 | 3.53 |  | 42.5 | 225 | 119 | 0.53 |  | 1 | [6 empty] | 1153 | [8 empty] | 3.3 | 781 | [12 empty] | 38.89 | 34.46 | 12.33 | 9.53 | 1.63 | 96 | [28 empty] | 752 | 54.8 | 1153
65.03 | 22.46 | 4.88 | 1.78 | 3.53 |  | 42.5 | 166 | 133 | 0.8 |  | 1 | [6 empty] | 1109 | [8 empty] | 3.3 | 803 | [12 empty] | 38.89 | 34.46 | 12.33 | 9.53 | 1.63 | 166 | [28 empty] | 1071 | 50.9 | 1109
65.03 | 22.46 | 4.88 | 1.78 | 3.53 |  | 42.5 | 99 | 134 | 1.35 |  | 0.8 | [6 empty] | 1098 | [8 empty] | 3.3 | 792 | [12 empty] | 38.89 | 34.46 | 12.33 | 9.53 | 1.63 | 230 | [28 empty] | 1284 | 46.9 | 1098
65.03 | 22.46 | 4.88 | 1.78 | 3.53 |  | 42.5 | 256 | 129 | 0.5 |  | 1 | [6 empty] | 1118 | [8 empty] | 3.3 | 745 | [12 empty] | 38.89 | 34.46 | 12.33 | 9.53 | 1.63 | 110 | [28 empty] | 611 | 62.6 | 1118
65.03 | 22.46 | 4.88 | 1.78 | 3.53 |  | 42.5 | 193 | 136 | 0.7 |  | 1 | [6 empty] | 1101 | [8 empty] | 3.3 | 797 | [12 empty] | 38.89 | 34.46 | 12.33 | 9.53 | 1.63 | 193 | [28 empty] | 1050 | 57.2 | 1101
65.03 | 22.46 | 4.88 | 1.78 | 3.53 |  | 42.5 | 112 | 134 | 1.2 |  | 1 | [6 empty] | 1065 | [8 empty] | 3.3 | 768 | [12 empty] | 38.89 | 34.46 | 12.33 | 9.53 | 1.63 | 262 | [28 empty] | 1185 | 51.7 | 1065
65.03 | 22.46 | 4.88 | 1.78 | 3.53 |  | 42.5 | 310 | 131 | 0.42 |  | 1.3 | [6 empty] | 1119 | [8 empty] | 3.3 | 688 | [12 empty] | 38.89 | 34.46 | 12.33 | 9.53 | 1.63 | 133 | [28 empty] | 581 | 71.9 | 1119
65.03 | 22.46 | 4.88 | 1.78 | 3.53 |  | 42.5 | 222 | 134 | 0.6 |  | 1.3 | [6 empty] | 1047 | [8 empty] | 3.3 | 758 | [12 empty] | 38.89 | 34.46 | 12.33 | 9.53 | 1.63 | 222 | [28 empty] | 717 | 69.3 | 1047
65.03 | 22.46 | 4.88 | 1.78 | 3.53 |  | 42.5 | 134 | 132 | 0.96 |  | 0.8 | [6 empty] | 1132 | [8 empty] | 3.3 | 696 | [12 empty] | 38.89 | 34.46 | 12.33 | 9.53 | 1.63 | 314 | [28 empty] | 902 | 62.2 | 1132
65.03 | 22.46 | 4.88 | 1.78 | 3.53 |  | 42.5 | 233 | 131 | 0.56 |  | 1 | [6 empty] | 1188 | [8 empty] | 3.3 | 731 | [10 empty] | 75 |  | 38.89 | 34.46 | 12.33 | 9.53 | 1.63 | 25 | [28 empty] | 1021 | 45.7 | 1188
65.03 | 22.46 | 4.88 | 1.78 | 3.53 |  | 42.5 | 234 | 131 | 0.56 |  | 1 | [6 empty] | 1196 | [8 empty] | 3.3 | 736 | [10 empty] | 67 |  | 38.89 | 34.46 | 12.33 | 9.53 | 1.63 | 33 | [28 empty] | 1003 | 47.1 | 1196
65.03 | 22.46 | 4.88 | 1.78 | 3.53 |  | 42.5 | 233 | 131 | 0.56 |  | 0.8 | [6 empty] | 1193 | [8 empty] | 3.3 | 734 | [10 empty] | 50 |  | 38.89 | 34.46 | 12.33 | 9.53 | 1.63 | 50 | [28 empty] | 959 | 48.1 | 1193
65.03 | 22.46 | 4.88 | 1.78 | 3.53 |  | 42.5 | 167 | 134 | 0.8 |  | 1 | [6 empty] | 1116 | [8 empty] | 3.3 | 807 | [10 empty] | 125 |  | 38.89 | 34.46 | 12.33 | 9.53 | 1.63 | 42 | [28 empty] | 1221 | 43.1 | 1116
65.03 | 22.46 | 4.88 | 1.78 | 3.53 |  | 42.5 | 167 | 136 | 0.81 |  | 0.9 | [6 empty] | 1112 | [8 empty] | 3.3 | 802 | [10 empty] | 111 |  | 38.89 | 34.46 | 12.33 | 9.53 | 1.63 | 56 | [28 empty] | 1195 | 43.6 | 1112
65.03 | 22.46 | 4.88 | 1.78 | 3.53 |  | 42.5 | 167 | 134 | 0.8 |  | 0.8 | [6 empty] | 1115 | [8 empty] | 3.3 | 806 | [10 empty] | 83 |  | 38.89 | 34.46 | 12.33 | 9.53 | 1.63 | 83 | [28 empty] | 1020 | 44.6 | 1115
65.03 | 22.46 | 4.88 | 1.78 | 3.53 |  | 42.5 | 98 | 134 | 1.37 |  | 0.9 | [6 empty] | 1096 | [8 empty] | 3.3 | 790 | [10 empty] | 172 |  | 38.89 | 34.46 | 12.33 | 9.53 | 1.63 | 57 | [28 empty] | 1337 | 31.6 | 1096
65.03 | 22.46 | 4.88 | 1.78 | 3.53 |  | 42.5 | 99 | 134 | 1.35 |  | 0.8 | [6 empty] | 1097 | [8 empty] | 3.3 | 791 | [10 empty] | 153 |  | 38.89 | 34.46 | 12.33 | 9.53 | 1.63 | 77 | [28 empty] | 1425 | 31.9 | 1097
65.03 | 22.46 | 4.88 | 1.78 | 3.53 |  | 42.5 | 100 | 136 | 1.36 |  | 0.5 | [6 empty] | 1111 | [8 empty] | 3.3 | 801 | [10 empty] | 116 |  | 38.89 | 34.46 | 12.33 | 9.53 | 1.63 | 116 | [28 empty] | 1102 | 38.5 | 1111
65.03 | 22.46 | 4.88 | 1.78 | 3.53 |  | 42.5 | 267 | 125 | 0.47 |  | 0.8 | [6 empty] | 1163 | [8 empty] | 3.3 | 721 | [10 empty] | 86 |  | 38.89 | 34.46 | 12.33 | 9.53 | 1.63 | 29 | [28 empty] | 887 | 55.7 | 1163
65.03 | 22.46 | 4.88 | 1.78 | 3.53 |  | 42.5 | 313 | 137 | 0.44 |  | 1.3 | [6 empty] | 1091 | [8 empty] | 3.3 | 724 | [10 empty] | 101 |  | 38.89 | 34.46 | 12.33 | 9.53 | 1.63 | 34 | [28 empty] | 749 | 59.6 | 1091
65.03 | 22.46 | 4.88 | 1.78 | 3.53 |  | 42.5 | 262 | 130 | 0.5 |  | 0.8 | [6 empty] | 1142 | [8 empty] | 3.3 | 763 | [10 empty] | 56 |  | 38.89 | 34.46 | 12.33 | 9.53 | 1.63 | 56 | [28 empty] | 747 | 59.8 | 1142
65.03 | 22.46 | 4.88 | 1.78 | 3.53 |  | 42.5 | 189 | 133 | 0.7 |  | 0.8 | [6 empty] | 1078 | [8 empty] | 3.3 | 780 | [10 empty] | 142 |  | 38.89 | 34.46 | 12.33 | 9.53 | 1.63 | 47 | [28 empty] | 996 | 48.8 | 1078
65.03 | 22.46 | 4.88 | 1.78 | 3.53 |  | 42.5 | 191 | 138 | 0.72 |  | 0.8 | [6 empty] | 1047 | [8 empty] | 3.3 | 825 | [10 empty] | 127 |  | 38.89 | 34.46 | 12.33 | 9.53 | 1.63 | 64 | [28 empty] | 819 | 51.1 | 1047
65.03 | 22.46 | 4.88 | 1.78 | 3.53 |  | 42.5 | 191 | 138 | 0.72 |  | 0.8 | [6 empty] | 1044 | [8 empty] | 3.3 | 823 | [10 empty] | 95 |  | 38.89 | 34.46 | 12.33 | 9.53 | 1.63 | 95 | [28 empty] | 902 | 56.1 | 1044
65.03 | 22.46 | 4.88 | 1.78 | 3.53 |  | 42.5 | 113 | 134 | 1.19 |  | 0.8 | [6 empty] | 1073 | [8 empty] | 3.3 | 775 | [10 empty] | 198 |  | 38.89 | 34.46 | 12.33 | 9.53 | 1.63 | 66 | [28 empty] | 1276 | 46.5 | 1073
65.03 | 22.46 | 4.88 | 1.78 | 3.53 |  | 42.5 | 114 | 136 | 1.19 |  | 0.8 | [6 empty] | 1082 | [8 empty] | 3.3 | 780 | [10 empty] | 177 |  | 38.89 | 34.46 | 12.33 | 9.53 | 1.63 | 89 | [28 empty] | 1288 | 47.9 | 1082
65.03 | 22.46 | 4.88 | 1.78 | 3.53 |  | 42.5 | 114 | 135 | 1.18 |  | 0.7 | [6 empty] | 1080 | [8 empty] | 3.3 | 780 | [10 empty] | 133 |  | 38.89 | 34.46 | 12.33 | 9.53 | 1.63 | 133 | [28 empty] | 1188 | 50.7 | 1080
65.03 | 22.46 | 4.88 | 1.78 | 3.53 |  | 42.5 | 267 | 135 | 0.51 |  | 0.8 | [6 empty] | 1086 | [8 empty] | 3.3 | 784 | [10 empty] | 76 |  | 38.89 | 34.46 | 12.33 | 9.53 | 1.63 | 38 | [28 empty] | 497 | 62.1 | 1086
65.03 | 22.46 | 4.88 | 1.78 | 3.53 |  | 42.5 | 306 | 130 | 0.42 |  | 1.3 | [6 empty] | 1104 | [8 empty] | 3.3 | 737 | [10 empty] | 87 |  | 38.89 | 34.46 | 12.33 | 9.53 | 1.63 | 44 | [28 empty] | 590 | 65.4 | 1104
65.03 | 22.46 | 4.88 | 1.78 | 3.53 |  | 42.5 | 308 | 131 | 0.43 |  | 1.3 | [6 empty] | 1110 | [8 empty] | 3.3 | 741 | [10 empty] | 66 |  | 38.89 | 34.46 | 12.33 | 9.53 | 1.63 | 66 | [28 empty] | 477 | 66 | 1110
65.03 | 22.46 | 4.88 | 1.78 | 3.53 |  | 42.5 | 219 | 125 | 0.57 |  | 1.3 | [6 empty] | 1034 | [8 empty] | 3.3 | 755 | [10 empty] | 164 |  | 38.89 | 34.46 | 12.33 | 9.53 | 1.63 | 55 | [28 empty] | 611 | 55.1 | 1034
65.03 | 22.46 | 4.88 | 1.78 | 3.53 |  | 42.5 | 221 | 139 | 0.63 |  | 1.3 | [6 empty] | 1001 | [8 empty] | 3.3 | 787 | [10 empty] | 147 |  | 38.89 | 34.46 | 12.33 | 9.53 | 1.63 | 74 | [28 empty] | 617 | 55.8 | 1001
65.03 | 22.46 | 4.88 | 1.78 | 3.53 |  | 42.5 | 222 | 137 | 0.62 |  | 1.2 | [6 empty] | 1008 | [8 empty] | 3.3 | 794 | [10 empty] | 111 |  | 38.89 | 34.46 | 12.33 | 9.53 | 1.63 | 111 | [28 empty] | 507 | 57.9 | 1008
65.03 | 22.46 | 4.88 | 1.78 | 3.53 |  | 42.5 | 129 | 128 | 0.99 |  | 1 | [6 empty] | 1090 | [8 empty] | 3.3 | 728 | [10 empty] | 227 |  | 38.89 | 34.46 | 12.33 | 9.53 | 1.63 | 76 | [28 empty] | 1044 | 51.5 | 1090
65.03 | 22.46 | 4.88 | 1.78 | 3.53 |  | 42.5 | 128 | 127 | 0.99 |  | 0.9 | [6 empty] | 1078 | [8 empty] | 3.3 | 720 | [10 empty] | 199 |  | 38.89 | 34.46 | 12.33 | 9.53 | 1.63 | 100 | [28 empty] | 942 | 52.2 | 1078
65.03 | 22.46 | 4.88 | 1.78 | 3.53 |  | 42.5 | 129 | 128 | 0.99 |  | 0.8 | [6 empty] | 1087 | [8 empty] | 3.3 | 726 | [10 empty] | 151 |  | 38.89 | 34.46 | 12.33 | 9.53 | 1.63 | 151 | [28 empty] | 966 | 52.3 | 1087
65.03 | 22.46 | 4.88 | 1.78 | 3.53 |  | 42.5 | 224 | 134 | 0.6 |  | 0.6 |  |  | 0.1 |  |  |  | 1068 | [8 empty] | 3.3 | 767 | [10 empty] | 96 |  | 38.89 | 34.46 | 12.33 | 9.53 | 1.63 | [30 empty] | 40.8 | 1068
65.03 | 22.46 | 4.88 | 1.78 | 3.53 |  | 42.5 | 159 | 133 | 0.84 |  | 0.6 |  |  | 0.1 |  |  |  | 1063 | [8 empty] | 3.3 | 764 | [10 empty] | 159 |  | 38.89 | 34.46 | 12.33 | 9.53 | 1.63 | [30 empty] | 33.6 | 1063
65.03 | 22.46 | 4.88 | 1.78 | 3.53 |  | 42.5 | 95 | 132 | 1.39 |  | 0.5 |  |  | 0.1 |  |  |  | 1056 | [8 empty] | 3.3 | 759 | [10 empty] | 222 |  | 38.89 | 34.46 | 12.33 | 9.53 | 1.63 | [30 empty] | 20.2 | 1056
65.03 | 22.46 | 4.88 | 1.78 | 3.53 |  | 42.5 | 254 | 133 | 0.52 |  | 0.6 |  |  | 0.1 |  |  |  | 1034 | [8 empty] | 3.3 | 743 | [10 empty] | 109 |  | 38.89 | 34.46 | 12.33 | 9.53 | 1.63 | [30 empty] | 46.4 | 1034
65.03 | 22.46 | 4.88 | 1.78 | 3.53 |  | 42.5 | 181 | 132 | 0.73 |  | 0.6 |  |  | 0.1 |  |  |  | 1029 | [8 empty] | 3.3 | 739 | [10 empty] | 181 |  | 38.89 | 34.46 | 12.33 | 9.53 | 1.63 | [30 empty] | 37.2 | 1029
65.03 | 22.46 | 4.88 | 1.78 | 3.53 |  | 42.5 | 107 | 131 | 1.22 |  | 0.6 |  |  | 0.1 |  |  |  | 1020 | [8 empty] | 3.3 | 732 | [10 empty] | 251 |  | 38.89 | 34.46 | 12.33 | 9.53 | 1.63 | [30 empty] | 21.7 | 1020
65.03 | 22.46 | 4.88 | 1.78 | 3.53 |  | 42.5 | 299 | 134 | 0.45 |  | 1.2 |  |  | 0.1 |  |  |  | 1007 | [8 empty] | 3.3 | 723 | [10 empty] | 128 |  | 38.89 | 34.46 | 12.33 | 9.53 | 1.63 | [30 empty] | 52.9 | 1007
65.03 | 22.46 | 4.88 | 1.78 | 3.53 |  | 42.5 | 212 | 132 | 0.62 |  | 1.2 |  |  | 0.1 |  |  |  | 998 | [8 empty] | 3.3 | 717 | [10 empty] | 212 |  | 38.89 | 34.46 | 12.33 | 9.53 | 1.63 | [30 empty] | 40.8 | 998
65.03 | 22.46 | 4.88 | 1.78 | 3.53 |  | 42.5 | 128 | 134 | 1.05 |  | 1.1 |  |  | 0.1 |  |  |  | 1009 | [8 empty] | 3.3 | 724 | [10 empty] | 128 |  | 38.89 | 34.46 | 12.33 | 9.53 | 1.63 | [30 empty] | 28.6 | 1009
65.03 | 22.46 | 4.88 | 1.78 | 3.53 |  | 42.5 | 226 | 120 | 0.53 |  | 0.6 | [6 empty] | 1158 | [8 empty] | 3.3 | 784 | [10 empty] | 97 |  | 38.89 | 34.46 | 12.33 | 9.53 | 1.63 | [30 empty] | 43.8 | 1158
65.03 | 22.46 | 4.88 | 1.78 | 3.53 |  | 42.5 | 257 | 119 | 0.46 |  | 0.6 | [6 empty] | 1125 | [8 empty] | 3.3 | 762 | [10 empty] | 110 |  | 38.89 | 34.46 | 12.33 | 9.53 | 1.63 | [30 empty] | 49.4 | 1125
65.03 | 22.46 | 4.88 | 1.78 | 3.53 |  | 42.5 | 299 | 119 | 0.4 |  | 1.2 | [6 empty] | 1085 | [8 empty] | 3.3 | 735 | [10 empty] | 128 |  | 38.89 | 34.46 | 12.33 | 9.53 | 1.63 | [30 empty] | 57.4 | 1085
65.03 | 22.46 | 4.88 | 1.78 | 3.53 |  | 42.5 | 165 | 132 | 0.8 |  | 0.6 | [6 empty] | 1100 | [8 empty] | 3.3 | 796 | [10 empty] | 165 |  | 38.89 | 34.46 | 12.33 | 9.53 | 1.63 | [30 empty] | 37.1 | 1100
65.03 | 22.46 | 4.88 | 1.78 | 3.53 |  | 42.5 | 189 | 133 | 0.7 |  | 0.6 | [6 empty] | 1077 | [8 empty] | 3.3 | 779 | [10 empty] | 189 |  | 38.89 | 34.46 | 12.33 | 9.53 | 1.63 | [30 empty] | 41.1 | 1077
65.03 | 22.46 | 4.88 | 1.78 | 3.53 |  | 42.5 | 221 | 133 | 0.6 |  | 1.2 | [6 empty] | 1044 | [8 empty] | 3.3 | 755 | [10 empty] | 221 |  | 38.89 | 34.46 | 12.33 | 9.53 | 1.63 | [30 empty] | 44.2 | 1044
65.03 | 22.46 | 4.88 | 1.78 | 3.53 |  | 42.5 | 96 | 119 | 1.24 |  | 0.5 | [6 empty] | 1154 | [8 empty] | 3.3 | 782 | [10 empty] | 225 |  | 38.89 | 34.46 | 12.33 | 9.53 | 1.63 | [30 empty] | 24.9 | 1154
65.03 | 22.46 | 4.88 | 1.78 | 3.53 |  | 42.5 | 113 | 145 | 1.28 |  | 0.6 | [6 empty] | 1085 | [8 empty] | 3.3 | 776 | [10 empty] | 264 |  | 38.89 | 34.46 | 12.33 | 9.53 | 1.63 | [30 empty] | 24.3 | 1085
65.03 | 22.46 | 4.88 | 1.78 | 3.53 |  | 42.5 | 127 | 119 | 0.94 |  | 1.1 | [6 empty] | 1079 | [8 empty] | 3.3 | 731 | [10 empty] | 297 |  | 38.89 | 34.46 | 12.33 | 9.53 | 1.63 | [30 empty] | 31.6 | 1079
65.03 | 22.46 | 4.88 | 1.78 | 3.53 |  | 42.5 | 225 | 119 | 0.53 |  | 1 | [6 empty] | 1153 | [8 empty] | 3.3 | 781 | [12 empty] | 38.89 | 34.46 | 12.33 | 9.53 | 1.63 | 96 | [29 empty] | 54.8 | 1153
65.03 | 22.46 | 4.88 | 1.78 | 3.53 |  | 42.5 | 256 | 129 | 0.5 |  | 1 | [6 empty] | 1118 | [8 empty] | 3.3 | 745 | [12 empty] | 38.89 | 34.46 | 12.33 | 9.53 | 1.63 | 110 | [29 empty] | 62.6 | 1118
65.03 | 22.46 | 4.88 | 1.78 | 3.53 |  | 42.5 | 310 | 131 | 0.42 |  | 1.3 | [6 empty] | 1119 | [8 empty] | 3.3 | 688 | [12 empty] | 38.89 | 34.46 | 12.33 | 9.53 | 1.63 | 133 | [29 empty] | 71.9 | 1119
65.03 | 22.46 | 4.88 | 1.78 | 3.53 |  | 42.5 | 166 | 133 | 0.8 |  | 1 | [6 empty] | 1109 | [8 empty] | 3.3 | 803 | [12 empty] | 38.89 | 34.46 | 12.33 | 9.53 | 1.63 | 166 | [29 empty] | 50.9 | 1109
65.03 | 22.46 | 4.88 | 1.78 | 3.53 |  | 42.5 | 193 | 136 | 0.7 |  | 1 | [6 empty] | 1101 | [8 empty] | 3.3 | 797 | [12 empty] | 38.89 | 34.46 | 12.33 | 9.53 | 1.63 | 193 | [29 empty] | 57.2 | 1101
65.03 | 22.46 | 4.88 | 1.78 | 3.53 |  | 42.5 | 222 | 134 | 0.6 |  | 1.3 | [6 empty] | 1047 | [8 empty] | 3.3 | 758 | [12 empty] | 38.89 | 34.46 | 12.33 | 9.53 | 1.63 | 222 | [29 empty] | 69.3 | 1047
65.03 | 22.46 | 4.88 | 1.78 | 3.53 |  | 42.5 | 99 | 134 | 1.35 |  | 0.8 | [6 empty] | 1098 | [8 empty] | 3.3 | 792 | [12 empty] | 38.89 | 34.46 | 12.33 | 9.53 | 1.63 | 230 | [29 empty] | 46.9 | 1098
65.03 | 22.46 | 4.88 | 1.78 | 3.53 |  | 42.5 | 112 | 134 | 1.2 |  | 1 | [6 empty] | 1065 | [8 empty] | 3.3 | 768 | [12 empty] | 38.89 | 34.46 | 12.33 | 9.53 | 1.63 | 262 | [29 empty] | 51.7 | 1065
65.03 | 22.46 | 4.88 | 1.78 | 3.53 |  | 42.5 | 134 | 132 | 0.99 |  | 0.8 | [6 empty] | 1132 | [8 empty] | 3.3 | 696 | [12 empty] | 38.89 | 34.46 | 12.33 | 9.53 | 1.63 | 314 | [29 empty] | 62.2 | 1132
59.53 | 20.58 | 5.86 | 3.75 | 4.85 |  | 42.5 | 398 | 195 | 0.49 | [12 empty] | 1192 |  |  |  |  | 2.58 | 615 |  |  |  | 0.34 | [42 empty] | 2142 | 45.8 | 1192
59.53 | 20.58 | 5.86 | 3.75 | 4.85 |  | 42.5 | 375 | 195 | 0.52 | [12 empty] | 1199 |  |  |  |  | 2.58 | 645 |  |  |  | 0.35 | [42 empty] | 2348 | 43.3 | 1199
59.53 | 20.58 | 5.86 | 3.75 | 4.85 |  | 42.5 | 361 | 195 | 0.54 | [12 empty] | 1199 |  |  |  |  | 2.58 | 645 |  |  |  | 0.35 | [42 empty] | 2210 | 37.1 | 1199
63.47 | 20.31 | 4.68 | 0.87 | 4.61 |  | 42.5 | 543 | 190 | 0.35 | [12 empty] | 1000 | [18 empty] | 0.68 | 58.78 | 29.35 | 0.51 | 1.44 | 667 | [28 empty] | 3180 | 58 | 1000
63.47 | 20.31 | 4.68 | 0.87 | 4.61 |  | 42.5 | 475 | 190 | 0.4 | [12 empty] | 1041 | [18 empty] | 0.68 | 58.78 | 29.35 | 0.51 | 1.44 | 694 | [28 empty] | 3300 | 47 | 1041
63.47 | 20.31 | 4.68 | 0.87 | 4.61 |  | 42.5 | 422 | 190 | 0.45 | [12 empty] | 1073 | [18 empty] | 0.68 | 58.78 | 29.35 | 0.51 | 1.44 | 715 | [28 empty] | 3380 | 42 | 1073
63.47 | 20.31 | 4.68 | 0.87 | 4.61 |  | 42.5 | 380 | 190 | 0.5 | [12 empty] | 1098 | [18 empty] | 0.68 | 58.78 | 29.35 | 0.51 | 1.44 | 732 | [28 empty] | 3600 | 34 | 1098
62.65 | 21.13 | 4.83 | 3.38 | 2.57 |  | 42.5 | 310 | 192 | 0.62 | [8 empty] | 1169 | [9 empty] | 779 |  |  |  |  | 3.38 | 51.51 | 35.34 | 0.68 | 3.79 | 0 | [21 empty] | 1.35 | 92.14 | 0.84 | 1.4 | 1.45 |  | 0 | [6 empty] | 16 |  | 3900 | 25 | 1169
62.65 | 21.13 | 4.83 | 3.38 | 2.57 |  | 42.5 | 342 | 165 | 0.48 | [8 empty] | 1116 | [9 empty] | 776 |  |  |  |  | 3.38 | 51.51 | 35.34 | 0.68 | 3.79 | 0 | [21 empty] | 1.35 | 92.14 | 0.84 | 1.4 | 1.45 |  | 0 | [6 empty] | 15 |  | 3100 | 19 | 1116
62.65 | 21.13 | 4.83 | 3.38 | 2.57 |  | 42.5 | 469 | 147 | 0.31 | [8 empty] | 1101 | [9 empty] | 734 |  |  |  |  | 3.38 | 51.51 | 35.34 | 0.68 | 3.79 | 0 | [21 empty] | 1.35 | 92.14 | 0.84 | 1.4 | 1.45 |  | 0 | [6 empty] | 3 |  | 1200 | 22 | 1101
62.65 | 21.13 | 4.83 | 3.38 | 2.57 |  | 42.5 | 600 | 130 | 0.22 | [8 empty] | 1100 | [9 empty] | 630 |  |  |  |  | 3.38 | 51.51 | 35.34 | 0.68 | 3.79 | 0 | [21 empty] | 1.35 | 92.14 | 0.84 | 1.4 | 1.45 |  | 0 | [8 empty] | 3600 | 39 | 1100
62.65 | 21.13 | 4.83 | 3.38 | 2.57 |  | 42.5 | 217 | 192 | 0.62 | [8 empty] | 1169 | [9 empty] | 779 |  |  |  |  | 3.38 | 51.51 | 35.34 | 0.68 | 3.79 | 93 | [21 empty] | 1.35 | 92.14 | 0.84 | 1.4 | 1.45 |  | 0 | [6 empty] | 13 |  | 2800 | 29 | 1169
62.65 | 21.13 | 4.83 | 3.38 | 2.57 |  | 42.5 | 239 | 165 | 0.48 | [8 empty] | 1116 | [9 empty] | 776 |  |  |  |  | 3.38 | 51.51 | 35.34 | 0.68 | 3.79 | 103 | [21 empty] | 1.35 | 92.14 | 0.84 | 1.4 | 1.45 |  | 0 | [6 empty] | 2 |  | 1000 | 35 | 1116
62.65 | 21.13 | 4.83 | 3.38 | 2.57 |  | 42.5 | 328 | 147 | 0.31 | [8 empty] | 1101 | [9 empty] | 734 |  |  |  |  | 3.38 | 51.51 | 35.34 | 0.68 | 3.79 | 141 | [21 empty] | 1.35 | 92.14 | 0.84 | 1.4 | 1.45 |  | 0 | [6 empty] | 4 |  | 2700 | 68 | 1101
62.65 | 21.13 | 4.83 | 3.38 | 2.57 |  | 42.5 | 420 | 130 | 0.22 | [8 empty] | 1100 | [9 empty] | 630 |  |  |  |  | 3.38 | 51.51 | 35.34 | 0.68 | 3.79 | 180 | [21 empty] | 1.35 | 92.14 | 0.84 | 1.4 | 1.45 |  | 0 | [6 empty] | 3 |  | 2500 | 64 | 1100
62.65 | 21.13 | 4.83 | 3.38 | 2.57 |  | 42.5 | 186 | 192 | 0.62 | [8 empty] | 1169 | [9 empty] | 779 |  |  |  |  | 3.38 | 51.51 | 35.34 | 0.68 | 3.79 | 93 | [21 empty] | 1.35 | 92.14 | 0.84 | 1.4 | 1.45 |  | 31 | [6 empty] | 1 |  | 500 | 67 | 1169
62.65 | 21.13 | 4.83 | 3.38 | 2.57 |  | 42.5 | 205 | 165 | 0.48 | [8 empty] | 1116 | [9 empty] | 776 |  |  |  |  | 3.38 | 51.51 | 35.34 | 0.68 | 3.79 | 103 | [21 empty] | 1.35 | 92.14 | 0.84 | 1.4 | 1.45 |  | 34 | [6 empty] | 2 |  | 1000 | 77 | 1116
62.65 | 21.13 | 4.83 | 3.38 | 2.57 |  | 42.5 | 281 | 147 | 0.31 | [8 empty] | 1101 | [9 empty] | 734 |  |  |  |  | 3.38 | 51.51 | 35.34 | 0.68 | 3.79 | 141 | [21 empty] | 1.35 | 92.14 | 0.84 | 1.4 | 1.45 |  | 47 | [6 empty] | 1 |  | 900 | 74 | 1101
62.65 | 21.13 | 4.83 | 3.38 | 2.57 |  | 42.5 | 360 | 130 | 0.22 | [8 empty] | 1100 | [9 empty] | 630 |  |  |  |  | 3.38 | 51.51 | 35.34 | 0.68 | 3.79 | 180 | [21 empty] | 1.35 | 92.14 | 0.84 | 1.4 | 1.45 |  | 60 | [6 empty] | 0.5 |  | 1400 | 75 | 1100
57.46 | 22.92 | 7.35 | 4.07 | 3.1 |  | 42.5 | 380 | 152 | 0.4 |  | 1 | [7 empty] | 1269 | [7 empty] | 2.9 | 579 |  |  |  |  | 3.84 | 49.44 | 29.62 | 0.71 | 6.82 |  | 0 |  | 30.97 | 34.99 | 15.21 | 6.94 | 4.99 | 0 | [29 empty] | 59.1 | 1269
57.46 | 22.92 | 7.35 | 4.07 | 3.1 |  | 42.5 | 320 | 160 | 0.5 |  | 1 | [7 empty] | 1267 | [7 empty] | 2.9 | 653 |  |  |  |  | 3.84 | 49.44 | 29.62 | 0.71 | 6.82 |  | 0 |  | 30.97 | 34.99 | 15.21 | 6.94 | 4.99 | 0 | [29 empty] | 51.2 | 1267
57.46 | 22.92 | 7.35 | 4.07 | 3.1 |  | 42.5 | 304 | 38 | 0.4 |  | 1 | [7 empty] | 1269 | [7 empty] | 2.9 | 579 |  |  |  |  | 3.84 | 49.44 | 29.62 | 0.71 | 6.82 |  | 38 |  | 30.97 | 34.99 | 15.21 | 6.94 | 4.99 | 38 | [29 empty] | 65.9 | 1269
63.22 | 18.96 | 6.05 | 1.21 | 3.42 |  | 42.5 | 409 | 192 | 0.47 | [8 empty] | 720 | [8 empty] | 2.61 | 1079 | [40 empty] | 0.7622 | 0.16 | 0.0778 |  | 2.014 |  |  | 45.5 | 720
63.22 | 18.96 | 6.05 | 1.21 | 3.42 |  | 42.5 | 409 | 192 | 0.47 | [8 empty] | 720 | [8 empty] | 2.61 | 1079 | [40 empty] | 0.4378 | 0.3333 | 0.2289 |  | 2.014 |  |  | 45.5 | 720
63.22 | 18.96 | 6.05 | 1.21 | 3.42 |  | 42.5 | 454 | 173 | 0.38 | [8 empty] | 729 | [8 empty] | 2.61 | 10940 | [40 empty] | 0.7341 | 0.1556 | 0.1103 |  | 2.014 |  |  | 58.2 | 729
63.22 | 18.96 | 6.05 | 1.21 | 3.42 |  | 42.5 | 454 | 173 | 0.38 | [8 empty] | 729 | [8 empty] | 2.61 | 10940 | [40 empty] | 0.1617 | 0.4615 | 0.3768 |  | 2.014 |  |  | 58.2 | 729
63.11 | 22.6 | 5.03 | 1.46 | 4.38 |  | 42.5 | 470 | 151 | 0.32 |  | 1.2 | [6 empty] | 1101 | [8 empty] | 2.4 | 764 |  |  |  |  | 4.77 | 54.88 | 26.89 | 1.31 | 6.49 | 0 | [34 empty] | 3.667 |  |  | 61.7 | 1101
63.11 | 22.6 | 5.03 | 1.46 | 4.38 |  | 42.5 | 405 | 142 | 0.35 |  | 1.2 | [6 empty] | 1167 | [8 empty] | 2.4 | 715 |  |  |  |  | 4.77 | 54.88 | 26.89 | 1.31 | 6.49 | 0 | [34 empty] | 4.771 |  |  | 52.8 | 1167
63.11 | 22.6 | 5.03 | 1.46 | 4.38 |  | 42.5 | 400 | 160 | 0.4 |  | 1 | [6 empty] | 1103 | [8 empty] | 2.4 | 697 |  |  |  |  | 4.77 | 54.88 | 26.89 | 1.31 | 6.49 | 0 | [34 empty] | 7.718 |  |  | 41.6 | 1103
63.11 | 22.6 | 5.03 | 1.46 | 4.38 |  | 42.5 | 324 | 142 | 0.35 |  | 1.2 | [6 empty] | 1167 | [8 empty] | 2.4 | 715 |  |  |  |  | 4.77 | 54.88 | 26.89 | 1.31 | 6.49 | 81 | [34 empty] | 2.701 |  |  | 49.3 | 1167
63.11 | 22.6 | 5.03 | 1.46 | 4.38 |  | 42.5 | 283.5 | 142 | 0.35 |  | 1.2 | [6 empty] | 1167 | [8 empty] | 2.4 | 715 |  |  |  |  | 4.77 | 54.88 | 26.89 | 1.31 | 6.49 | 121.5 | [34 empty] | 1.079 |  |  | 44.7 | 1167
63.11 | 22.6 | 5.03 | 1.46 | 4.38 |  | 42.5 | 243 | 142 | 0.35 |  | 1.2 | [6 empty] | 1167 | [8 empty] | 2.4 | 715 |  |  |  |  | 4.77 | 54.88 | 26.89 | 1.31 | 6.49 | 162 | [34 empty] | 1.1 |  |  | 42.5 | 1167
53.26 | 22.39 | 7.16 | 4.32 | 2.49 |  | 32.5 | 400 | 160 | 0.4 | 0.2 | 0.025 | [10 empty] | 1252 |  |  |  |  | 2.7 | 536 | [44 empty] | 4.991 |  |  | 33.8 | 1252
53.26 | 22.39 | 7.16 | 4.32 | 2.49 |  | 32.5 | 400 | 180 | 0.45 | 0.2 | 0.025 | [10 empty] | 1040 |  |  |  |  | 2.7 | 584 | [44 empty] | 5.245 |  |  | 30.5 | 1040
53.26 | 22.39 | 7.16 | 4.32 | 2.49 |  | 32.5 | 380 | 190 | 0.5 | 0.2 | 0.025 | [10 empty] | 1083 |  |  |  |  | 2.7 | 665 | [44 empty] | 5.56 |  |  | 25.5 | 1083
53.26 | 22.39 | 7.16 | 4.32 | 2.49 |  | 32.5 | 346 | 190 | 0.55 | 0.2 | 0.025 | [10 empty] | 1119 |  |  |  |  | 2.7 | 684 | [44 empty] | 5.8942 |  |  | 25 | 1119
53.26 | 22.39 | 7.16 | 4.32 | 2.49 |  | 32.5 | 330 | 195 | 0.59 | 0.2 | 0.025 | [10 empty] | 1322 |  |  |  |  | 2.7 | 621 | [44 empty] | 6.401 |  |  | 21.1 | 1322
53.26 | 22.39 | 7.16 | 4.32 | 2.49 |  | 32.5 | 319 | 195 | 0.61 | 0.2 | 0.025 | [10 empty] | 1327 |  |  |  |  | 2.7 | 623 | [44 empty] | 6.689 |  |  | 21 | 1327
59.43 | 20.48 | 5.76 | 3.65 | 4.75 |  | 42.5 | 450 | 158 | 0.35 |  | 1 |  |  | 0 |  |  | 1161 | [9 empty] | 2.65 | 572 | [17 empty] | 0 | [26 empty] | 3.043 |  |  | 58.4 | 1161
59.43 | 20.48 | 5.76 | 3.65 | 4.75 |  | 42.5 | 315 | 158 | 0.35 |  | 1 |  |  | 0 |  |  | 1152 | [9 empty] | 2.65 | 620 | [17 empty] | 0.35 | [26 empty] | 2.958 |  |  | 54.9 | 1152
59.43 | 20.48 | 5.76 | 3.65 | 4.75 |  | 42.5 | 248 | 158 | 0.35 |  | 1 |  |  | 0 |  |  | 1167 | [9 empty] | 2.65 | 575 | [17 empty] | 0.45 | [26 empty] | 2.658 |  |  | 48.1 | 1167
59.43 | 20.48 | 5.76 | 3.65 | 4.75 |  | 42.5 | 315 | 158 | 0.35 |  | 1 |  |  | 1 |  |  | 1118 | [9 empty] | 2.65 | 602 | [17 empty] | 0.3 | [26 empty] | 2.589 |  |  | 54.1 | 1118
59.43 | 20.48 | 5.76 | 3.65 | 4.75 |  | 42.5 | 315 | 180 | 0.4 |  | 1 |  |  | 1 |  |  | 1116 | [9 empty] | 2.65 | 601 | [17 empty] | 0.3 | [26 empty] | 2.739 |  |  | 52.1 | 1116
59.43 | 20.48 | 5.76 | 3.65 | 4.75 |  | 42.5 | 315 | 203 | 0.45 |  | 1 |  |  | 1 |  |  | 1077 | [9 empty] | 2.65 | 580 | [17 empty] | 0.3 | [26 empty] | 2.83 |  |  | 48.6 | 1077
59.43 | 20.48 | 5.76 | 3.65 | 4.75 |  | 42.5 | 248 | 180 | 0.4 |  | 1 |  |  | 1 |  |  | 1112 | [9 empty] | 2.65 | 599 | [17 empty] | 0.45 | [26 empty] | 2.353 |  |  | 50 | 1112
59.43 | 20.48 | 5.76 | 3.65 | 4.75 |  | 42.5 | 180 | 180 | 0.4 |  | 1 |  |  | 1 |  |  | 1109 | [9 empty] | 2.65 | 597 | [17 empty] | 0.6 | [26 empty] | 2.022 |  |  | 48.9 | 1109
59.43 | 20.48 | 5.76 | 3.65 | 4.75 |  | 42.5 | 315 | 158 | 0.35 |  | 1 |  |  | 2.5 |  |  | 1103 | [9 empty] | 2.65 | 594 | [17 empty] | 0.3 | [26 empty] | 2.482 |  |  | 43.4 | 1103
63.8 | 20.9 | 5.4 | 2.1 | 2.3 |  | 52.5 | 400 | 115 | 0.3 |  |  |  |  | 0 |  |  |  | 1272 | [8 empty] | 2.91 | 656 |  |  |  |  | 6.1 | 51.2 | 30.2 | 1.59 | 4.84 | 0 | [37 empty] | 66.06 | 1272
63.8 | 20.9 | 5.4 | 2.1 | 2.3 |  | 52.5 | 320 | 115 | 0.4 | [8 empty] | 1189 | [8 empty] | 2.91 | 612 |  |  |  |  | 6.1 | 51.2 | 30.2 | 1.59 | 4.84 | 80 | [37 empty] | 66.06 | 1189
63.8 | 20.9 | 5.4 | 2.1 | 2.3 |  | 52.5 | 260 | 115 | 0.5 | [8 empty] | 1104 | [8 empty] | 2.91 | 569 |  |  |  |  | 6.1 | 51.2 | 30.2 | 1.59 | 4.84 | 140 | [37 empty] | 66.06 | 1104
63.8 | 20.9 | 5.4 | 2.1 | 2.3 |  | 52.5 | 260 | 115 | 0.3 | [8 empty] | 1206 | [8 empty] | 2.91 | 622 |  |  |  |  | 6.1 | 51.2 | 30.2 | 1.59 | 4.84 | 140 | [37 empty] | 66.06 | 1206
63.8 | 20.9 | 5.4 | 2.1 | 2.3 |  | 52.5 | 400 | 115 | 0.4 | [8 empty] | 1148 | [8 empty] | 2.91 | 592 |  |  |  |  | 6.1 | 51.2 | 30.2 | 1.59 | 4.84 | 0 | [37 empty] | 66.06 | 1148
63.8 | 20.9 | 5.4 | 2.1 | 2.3 |  | 52.5 | 320 | 115 | 0.5 |  |  |  |  | 0 |  |  |  | 1212 | [8 empty] | 2.91 | 624 |  |  |  |  | 6.1 | 51.2 | 30.2 | 1.59 | 4.84 | 80 | [37 empty] | 66.06 | 1212
63.8 | 20.9 | 5.4 | 2.1 | 2.3 |  | 52.5 | 320 | 115 | 0.3 | [8 empty] | 1170 | [8 empty] | 2.91 | 602 |  |  |  |  | 6.1 | 51.2 | 30.2 | 1.59 | 4.84 | 80 | [37 empty] | 66.06 | 1170
63.8 | 20.9 | 5.4 | 2.1 | 2.3 |  | 52.5 | 260 | 115 | 0.4 |  |  |  |  | 0 |  |  |  | 1228 | [8 empty] | 2.91 | 632 |  |  |  |  | 6.1 | 51.2 | 30.2 | 1.59 | 4.84 | 140 | [37 empty] | 66.06 | 1228
63.8 | 20.9 | 5.4 | 2.1 | 2.3 |  | 52.5 | 400 | 115 | 0.5 | [8 empty] | 1173 | [8 empty] | 2.91 | 604 |  |  |  |  | 6.1 | 51.2 | 30.2 | 1.59 | 4.84 | 0 | [37 empty] | 66.06 | 1173
59.17 | 23.95 | 5.2 | 2.64 | 2.28 |  | 42.5 | 460 | 175 | 0.38 | 0.35 | 1.04 | [6 empty] | 1147 | [8 empty] | 2.9 | 618 |  |  |  |  | 18.4 | 39.59 | 22.8 | 4.97 | 1.98 | 0 | [34 empty] | 240 |  |  | 55.3 | 1147
59.17 | 23.95 | 5.2 | 2.64 | 2.28 |  | 42.5 | 322 | 175 | 0.38 | 0.35 | 1.75 | [6 empty] | 1147 | [8 empty] | 2.9 | 618 |  |  |  |  | 18.4 | 39.59 | 22.8 | 4.97 | 1.98 | 0 | [34 empty] | 120 |  |  | 51.6 | 1147
64.11 | 20.6 | 5.03 | 1.46 | 4.38 | 1.6 | 42.5 | 291 | 195 | 0.67 |  | 0 | [6 empty] | 1148 | [8 empty] | 2.6 | 766 |  |  |  |  | 57.66 | 29.84 | 2.29 | 2.52 | 5.85 | 0 | [37 empty] | 27.6 | 1148
64.11 | 20.6 | 5.03 | 1.46 | 4.38 | 1.6 | 42.5 | 382 | 195 | 0.51 |  | 0 | [6 empty] | 1184 | [8 empty] | 2.6 | 639 |  |  |  |  | 57.66 | 29.84 | 2.29 | 2.52 | 5.85 | 0 | [35 empty] | 3.4 |  | 39.8 | 1184
64.11 | 20.6 | 5.03 | 1.46 | 4.38 | 1.6 | 42.5 | 327 | 144 | 0.44 |  | 0.8 | [6 empty] | 1182 | [8 empty] | 2.6 | 638 |  |  |  |  | 57.66 | 29.84 | 2.29 | 2.52 | 5.85 | 109 | [35 empty] | 1.8 |  | 62.1 | 1182
64.11 | 20.6 | 5.03 | 1.46 | 4.38 | 1.6 | 42.5 | 410 | 146 | 0.36 |  | 0.73 | [6 empty] | 1116 | [8 empty] | 2.6 | 628 |  |  |  |  | 57.66 | 29.84 | 2.29 | 2.52 | 5.85 | 150 | [35 empty] | 0.8 |  | 82.3 | 1116
64.11 | 20.6 | 5.03 | 1.46 | 4.38 | 1.6 | 42.5 | 450 | 138 | 0.31 |  | 0.8 | [6 empty] | 1180 | [8 empty] | 2.6 | 581 |  |  |  |  | 57.66 | 29.84 | 2.29 | 2.52 | 5.85 | 150 | [35 empty] | 0.4 |  | 102.6 | 1180
64.09 | 20.43 | 5.33 | 1.09 | 3.96 |  | 42.5 | 500 | 165 | 0.33 |  | 1 | [10 empty] | 1075 |  |  |  |  | 2.67 | 679 |  |  |  |  | 5.15 | 53.82 | 27.34 | 0.55 | 6.51 | 0 | [36 empty] | 2005 | 62.37 | 1075
64.09 | 20.43 | 5.33 | 1.09 | 3.96 |  | 42.5 | 350 | 155 | 0.31 |  | 1 | [10 empty] | 1075 |  |  |  |  | 2.67 | 679 |  |  |  |  | 5.15 | 53.82 | 27.34 | 0.55 | 6.51 | 150 | [36 empty] | 1633 | 55.96 | 1075
64.09 | 20.43 | 5.33 | 1.09 | 3.96 |  | 42.5 | 300 | 180 | 0.31 |  | 1 | [10 empty] | 1075 |  |  |  |  | 2.67 | 679 |  |  |  |  | 5.15 | 53.82 | 27.34 | 0.55 | 6.51 | 200 | [36 empty] | 1091 | 55.11 | 1075
64.09 | 20.43 | 5.33 | 1.09 | 3.96 |  | 42.5 | 450 | 162 | 0.4 |  | 1 | [10 empty] | 1076 |  |  |  |  | 2.67 | 681 |  |  |  |  | 5.15 | 53.82 | 27.34 | 0.55 | 6.51 | 0 | [36 empty] | 3280 | 52.59 | 1076
64.09 | 20.43 | 5.33 | 1.09 | 3.96 |  | 42.5 | 360 | 162 | 0.36 |  | 1 | [10 empty] | 1076 |  |  |  |  | 2.67 | 681 |  |  |  |  | 5.15 | 53.82 | 27.34 | 0.55 | 6.51 | 90 | [36 empty] | 2191 | 52.1 | 1076
64.09 | 20.43 | 5.33 | 1.09 | 3.96 |  | 42.5 | 315 | 162 | 0.36 |  | 1 | [10 empty] | 1076 |  |  |  |  | 2.67 | 681 |  |  |  |  | 5.15 | 53.82 | 27.34 | 0.55 | 6.51 | 135 | [36 empty] | 1300 | 56.3 | 1076
64.09 | 20.43 | 5.33 | 1.09 | 3.96 |  | 42.5 | 270 | 162 | 0.36 |  | 1 | [10 empty] | 1076 |  |  |  |  | 2.67 | 681 |  |  |  |  | 5.15 | 53.82 | 27.34 | 0.55 | 6.51 | 180 | [36 empty] | 1401 | 47.35 | 1076
64.09 | 20.43 | 5.33 | 1.09 | 3.96 |  | 42.5 | 225 | 162 | 0.36 |  | 1 | [10 empty] | 1076 |  |  |  |  | 2.67 | 681 |  |  |  |  | 5.15 | 53.82 | 27.34 | 0.55 | 6.51 | 225 | [36 empty] | 1633 | 40.27 | 1076
64.09 | 20.43 | 5.33 | 1.09 | 3.96 |  | 42.5 | 400 | 192 | 0.48 |  | 1 | [10 empty] | 1103 |  |  |  |  | 2.67 | 697 |  |  |  |  | 5.15 | 53.82 | 27.34 | 0.55 | 6.51 | 0 | [36 empty] | 5498 | 43.26 | 1103
64.09 | 20.43 | 5.33 | 1.09 | 3.96 |  | 42.5 | 280 | 160 | 0.4 |  | 1 | [10 empty] | 1103 |  |  |  |  | 2.67 | 697 |  |  |  |  | 5.15 | 53.82 | 27.34 | 0.55 | 6.51 | 120 | [36 empty] | 3010 | 43.91 | 1103
64.09 | 20.43 | 5.33 | 1.09 | 3.96 |  | 42.5 | 240 | 160 | 0.4 |  | 1 | [10 empty] | 1103 |  |  |  |  | 2.67 | 697 |  |  |  |  | 5.15 | 53.82 | 27.34 | 0.55 | 6.51 | 160 | [36 empty] | 3058 | 39.59 | 1103
46.14 | 21.089 | 8.625 | 4.755 | 7.596 | 1527 |  | 500 | 155 | 0.31 |  | 2.032 | [7 empty] | 1064 | [7 empty] | 2.68 | 682 | [44 empty] | 4.9 |  |  | 52.7 | 1064
63.9 | 21.2 | 5.4 | 1.4 | 3.4 | 3000 |  | 520 | 156 | 0.3 |  | 1 | [6 empty] | 886 | [8 empty] | 3.4 | 860 | [44 empty] | 7.25 |  |  | 71.8 | 886
63.9 | 21.2 | 5.4 | 1.4 | 3.4 | 3000 |  | 468 | 156 | 0.3333333 |  | 1 | [6 empty] | 877 | [8 empty] | 3.4 | 877 | [31 empty] | 0.3 | 93 | 1.7 | 1 | 1.2 | 14 | 52 | [6 empty] | 1.75 |  |  | 78.5 | 877
65.1 | 21.1 | 5.96 | 0.65 | 4.34 | 3750 |  | 500 | 150 | 0.3 | [5 empty] | 2511 | [11 empty] | 2.51 | 467 | [46 empty] | 1700 | 84 | 2511
65.1 | 21.1 | 5.96 | 0.65 | 4.34 | 3750 |  | 450 | 150 | 0.3333333 | [5 empty] | 245 | [11 empty] | 2.51 | 455 | [31 empty] | 0.69 | 92.9 | 0.3 | 0.15 | 0.05 | 18.75 | 50 | [8 empty] | 490 | 90 | 245
65.1 | 21.1 | 5.96 | 0.65 | 4.34 | 3750 |  | 425 | 150 | 0.3529412 | [5 empty] | 242 | [11 empty] | 2.51 | 449 | [24 empty] | 54.59 | 10.12 | 1.98 | 0.45 | 0.79 | 16.9 | 25 | 0.69 | 92.9 | 0.3 | 0.15 | 0.05 | 18.75 | 50 | [8 empty] | 550 | 80 | 242
65.1 | 21.1 | 5.96 | 0.65 | 4.34 | 3750 |  | 400 | 150 | 0.375 | [5 empty] | 239 | [11 empty] | 2.51 | 444 | [24 empty] | 54.59 | 10.12 | 1.98 | 0.45 | 0.79 | 16.9 | 50 | 0.69 | 92.9 | 0.3 | 0.15 | 0.05 | 18.75 | 50 | [8 empty] | 540 | 78 | 239
65.1 | 21.1 | 5.96 | 0.65 | 4.34 | 3750 |  | 375 | 150 | 0.4 | [5 empty] | 236 | [11 empty] | 2.51 | 438 | [24 empty] | 54.59 | 10.12 | 1.98 | 0.45 | 0.79 | 16.9 | 75 | 0.69 | 92.9 | 0.3 | 0.15 | 0.05 | 18.75 | 50 | [8 empty] | 530 | 76 | 236
65.1 | 21.1 | 5.96 | 0.65 | 4.34 | 3750 |  | 350 | 150 | 0.4285714 | [5 empty] | 232 | [11 empty] | 2.51 | 432 |  |  |  |  | 6 | 51.1 | 27.2 | 4 | 10.9 | 100 | [21 empty] | 0.69 | 92.9 | 0.3 | 0.15 | 0.05 | 18.75 | 50 | [8 empty] | 400 | 78 | 232
59.3 | 21.9 | 6.28 | 1.65 | 3.77 |  | 42.5 | 300 | 140 | 0.47 |  | 1 | [8 empty] | 974 | [6 empty] | 2.12 | 735 | [9 empty] | 134 | [21 empty] | 1.94 | 92.1 |  | 0.28 | 0.78 |  | 14 | [8 empty] | 745 | 72.2 | 974
64.78 | 22.3 | 5.05 | 0.92 | 3.16 |  | 42.5 | 398 | 215 | 0.54 |  | 1.88 | [5 empty] | 1157 | [9 empty] | 2.63 | 680 |  |  |  |  | 2.77 | 40.57 | 25.64 | 3.21 | 19.52 | 0 |  |  | 38.46 | 32.62 | 13.43 | 8.73 | 2.75 | 0 | [13 empty] | 0.25 | 95.54 | 0.82 | 0.68 | 0.63 |  | 0 | [8 empty] | 2935.2 | 41 | 1157
64.78 | 22.3 | 5.05 | 0.92 | 3.16 |  | 42.5 | 279 | 215 | 0.77 | [7 empty] | 1157 | [9 empty] | 2.63 | 680 |  |  |  |  | 2.77 | 40.57 | 25.64 | 3.21 | 19.52 | 119 |  |  | 38.46 | 32.62 | 13.43 | 8.73 | 2.75 | 0 | [13 empty] | 0.25 | 95.54 | 0.82 | 0.68 | 0.63 |  | 0 | [8 empty] | 1697.93 | 33.58 | 1157
64.78 | 22.3 | 5.05 | 0.92 | 3.16 |  | 42.5 | 238 | 215 | 0.9 | [7 empty] | 1157 | [9 empty] | 2.63 | 680 |  |  |  |  | 2.77 | 40.57 | 25.64 | 3.21 | 19.52 | 80 |  |  | 38.46 | 32.62 | 13.43 | 8.73 | 2.75 | 80 | [13 empty] | 0.25 | 95.54 | 0.82 | 0.68 | 0.63 |  | 0 | [8 empty] | 1500 | 41.04 | 1157
64.78 | 22.3 | 5.05 | 0.92 | 3.16 |  | 42.5 | 218 | 215 | 0.99 | [7 empty] | 1157 | [9 empty] | 2.63 | 680 |  |  |  |  | 2.77 | 40.57 | 25.64 | 3.21 | 19.52 | 80 |  |  | 38.46 | 32.62 | 13.43 | 8.73 | 2.75 | 80 | [13 empty] | 0.25 | 95.54 | 0.82 | 0.68 | 0.63 |  | 20 | [8 empty] | 599.61 | 40.86 | 1157
59.7 | 24.6 | 7.3 | 3.8 | 4 |  | 42.5 | 190 | 209 | 1.1 | 0.3 | 0.5 | [10 empty] | 1080 |  |  |  |  | 2.62 | 660 |  |  |  |  | 3.7 | 52.3 | 26.3 | 1.2 | 9.7 |  | 190 |  | 26.8 | 34.2 | 14.1 | 8.15 | 15.2 | 0 | [26 empty] | 1.171 |  | 1856 | 31 | 1080
59.7 | 24.6 | 7.3 | 3.8 | 4 |  | 42.5 | 190 | 209 | 1.1 | 0.3 | 0.5 | [10 empty] | 1080 |  |  |  |  | 2.62 | 660 |  |  |  |  | 3.7 | 52.3 | 26.3 | 1.2 | 9.7 |  | 152 |  | 26.8 | 34.2 | 14.1 | 8.15 | 15.2 | 38 | [26 empty] | 0.7 |  | 899 | 32.5 | 1080
59.7 | 24.6 | 7.3 | 3.8 | 4 |  | 42.5 | 190 | 209 | 1.1 | 0.3 | 0.5 | [10 empty] | 1080 |  |  |  |  | 2.62 | 660 |  |  |  |  | 3.7 | 52.3 | 26.3 | 1.2 | 9.7 |  | 114 |  | 26.8 | 34.2 | 14.1 | 8.15 | 15.2 | 76 | [26 empty] | 0.583 |  | 661 | 34 | 1080
59.7 | 24.6 | 7.3 | 3.8 | 4 |  | 42.5 | 190 | 209 | 1.1 | 0.3 | 0.5 | [10 empty] | 1080 |  |  |  |  | 2.62 | 660 |  |  |  |  | 3.7 | 52.3 | 26.3 | 1.2 | 9.7 |  | 76 |  | 26.8 | 34.2 | 14.1 | 8.15 | 15.2 | 114 | [26 empty] | 0.582 |  | 660 | 34.5 | 1080
59.7 | 24.6 | 7.3 | 3.8 | 4 |  | 42.5 | 190 | 209 | 1.1 | 0.3 | 0.5 | [10 empty] | 1080 |  |  |  |  | 2.62 | 660 |  |  |  |  | 3.7 | 52.3 | 26.3 | 1.2 | 9.7 |  | 38 |  | 26.8 | 34.2 | 14.1 | 8.15 | 15.2 | 152 | [26 empty] | 0.553 |  | 601 | 36 | 1080
59.7 | 24.6 | 7.3 | 3.8 | 4 |  | 42.5 | 190 | 209 | 1.1 | 0.3 | 0.5 | [10 empty] | 1080 |  |  |  |  | 2.62 | 660 |  |  |  |  | 3.7 | 52.3 | 26.3 | 1.2 | 9.7 |  | 0 |  | 26.8 | 34.2 | 14.1 | 8.15 | 15.2 | 190 | [26 empty] | 0.552 |  | 599 | 36.3 | 1080
59.81 | 21.5 | 5.86 | 2.23 | 2.85 |  | 42.5 | 420 | 168 | 0.4 | 0.25 | 0.35 | [7 empty] | 1154.4 | [8 empty] | 707.6 | [46 empty] | 1574 | 53 | 1154.4
63.08 | 21.21 | 6.34 | 1.62 | 3.45 |  | 42.5 | 375 | 185 | 0.49 | [8 empty] | 1193 | [8 empty] | 2.69 | 642 | [39 empty] | 84.36 | 15.64 |  |  |  | 5.7 |  |  | 48.64 | 1193
60.13 | 20.11 | 6.74 | 3.32 | 3.55 |  | 52.5 | 438 | 214 | 0.49 | 0.28 | 1 | [6 empty] | 1095 | [8 empty] | 2.5 | 609 | 0 | 0 | 0 |  | 3.71 | 52.35 | 29.12 | 1.21 | 2.97 |  | 88 | [20 empty] | 0.25 | 88.12 | 1.03 | 0.9 | 1.02 |  | 58 | 0.09 | [5 empty] | 2.8 |  |  | 82 | 1095
60.13 | 20.11 | 6.74 | 3.32 | 3.55 |  | 52.5 | 438 | 214 | 0.49 | 0.28 | 1 | [6 empty] | 1095 | [8 empty] | 2.5 | 304 | 2.8 | 0.07 | 318 |  | 3.71 | 52.35 | 29.12 | 1.21 | 2.97 |  | 88 | [20 empty] | 0.25 | 88.12 | 1.03 | 0.9 | 1.02 |  | 58 | 0.087 | [5 empty] | 2.6 |  |  | 86 | 1095
60.13 | 20.11 | 6.74 | 3.32 | 3.55 |  | 52.5 | 438 | 214 | 0.49 | 0.28 | 1 | [6 empty] | 1095 | [8 empty] | 2.5 | 0 | 2.8 | 0.07 | 636 |  | 3.71 | 52.35 | 29.12 | 1.21 | 2.97 |  | 88 | [20 empty] | 0.25 | 88.12 | 1.03 | 0.9 | 1.02 |  | 58 | 0.104 | [5 empty] | 3.2 |  |  | 90 | 1095
60.13 | 20.11 | 6.74 | 3.32 | 3.55 |  | 52.5 | 438 | 214 | 0.49 | 0.28 | 1 | [6 empty] | 1095 | [8 empty] | 2.5 | 304 | 3.2 | 0.102 | 319 |  | 3.71 | 52.35 | 29.12 | 1.21 | 2.97 |  | 88 | [20 empty] | 0.25 | 88.12 | 1.03 | 0.9 | 1.02 |  | 58 | 0.118 | [5 empty] | 3.3 |  |  | 83 | 1095
60.13 | 20.11 | 6.74 | 3.32 | 3.55 |  | 52.5 | 438 | 214 | 0.49 | 0.28 | 1 | [6 empty] | 1095 | [8 empty] | 2.5 | 152 | 3.2 | 0.102 | 478 |  | 3.71 | 52.35 | 29.12 | 1.21 | 2.97 |  | 88 | [20 empty] | 0.25 | 88.12 | 1.03 | 0.9 | 1.02 |  | 58 | 0.111 | [5 empty] | 3 |  |  | 85 | 1095
60.13 | 20.11 | 6.74 | 3.32 | 3.55 |  | 52.5 | 438 | 214 | 0.49 | 0.28 | 1 | [6 empty] | 1095 | [8 empty] | 2.5 | 0 | 3.2 | 0.102 | 638 |  | 3.71 | 52.35 | 29.12 | 1.21 | 2.97 |  | 88 | [20 empty] | 0.25 | 88.12 | 1.03 | 0.9 | 1.02 |  | 58 | 0.12 | [5 empty] | 3.4 |  |  | 78 | 1095
60.13 | 20.11 | 6.74 | 3.32 | 3.55 |  | 52.5 | 438 | 214 | 0.49 | 0.28 | 1 | [6 empty] | 1095 | [8 empty] | 2.5 | 456 | 2.3 | 0.156 | 154 |  | 3.71 | 52.35 | 29.12 | 1.21 | 2.97 |  | 88 | [20 empty] | 0.25 | 88.12 | 1.03 | 0.9 | 1.02 |  | 58 | 0.111 | [5 empty] | 3 |  |  | 82 | 1095
60.13 | 20.11 | 6.74 | 3.32 | 3.55 |  | 52.5 | 438 | 214 | 0.49 | 0.28 | 1 | [6 empty] | 1095 | [8 empty] | 2.5 | 304 | 2.3 | 0.156 | 308 |  | 3.71 | 52.35 | 29.12 | 1.21 | 2.97 |  | 88 | [20 empty] | 0.25 | 88.12 | 1.03 | 0.9 | 1.02 |  | 58 | 0.104 | [5 empty] | 3.2 |  |  | 84 | 1095
60.13 | 20.11 | 6.74 | 3.32 | 3.55 |  | 52.5 | 438 | 214 | 0.49 | 0.28 | 1 | [6 empty] | 1095 | [8 empty] | 2.5 | 152 | 2.3 | 0.156 | 462 |  | 3.71 | 52.35 | 29.12 | 1.21 | 2.97 |  | 88 | [20 empty] | 0.25 | 88.12 | 1.03 | 0.9 | 1.02 |  | 58 | 0.118 | [5 empty] | 3.3 |  |  | 78 | 1095
60.13 | 20.11 | 6.74 | 3.32 | 3.55 |  | 52.5 | 438 | 214 | 0.49 | 0.28 | 1 | [6 empty] | 1095 | [8 empty] | 2.5 | 0 | 2.3 | 0.156 | 616 |  | 3.71 | 52.35 | 29.12 | 1.21 | 2.97 |  | 88 | [20 empty] | 0.25 | 88.12 | 1.03 | 0.9 | 1.02 |  | 58 | 0.132 | [5 empty] | 4.2 |  |  | 70 | 1095
63.56 | 21.86 | 4.44 | 1.71 | 2.43 |  | 42.5 | 299 | 180 | 0.6 |  | 0.2 | [6 empty] | 1249 | [9 empty] | 672 | [44 empty] | 24.6 |  |  | 44.512 | 1249
63.56 | 21.86 | 4.44 | 1.71 | 2.43 |  | 42.5 | 368 | 180 | 0.5 |  | 0.2 | [6 empty] | 1204 | [9 empty] | 648 | [44 empty] | 22.32 |  |  | 55.088 | 1204
63.56 | 21.86 | 4.44 | 1.71 | 2.43 |  | 42.5 | 448 | 180 | 0.4 |  | 0.2 | [6 empty] | 1152 | [9 empty] | 620 | [44 empty] | 14.59 |  |  | 70.77 | 1152
58.24 | 24.14 | 5.82 | 4.37 | 3.22 |  | 42.5 | 450 | 155 | 0.34 | 0.25 | 0.2 | [6 empty] | 1095 | [8 empty] | 2.85 | 700 | [44 empty] | 7.12 |  |  | 65.3 | 1095
31.31 | 1.94 | 0.9 | 0.29 | 0.23 |  | 42.5 | 389 | 210 | 0.54 | [7 empty] | 1103 | [9 empty] | 2.7 | 648 | [46 empty] | 3229.8 | 44.3 | 1103
56.4 | 21.6 | 4.9 | 3.4 | 3.3 |  | 42.5 | 425 | 145 | 0.33 | 0.27 | 2.6 |  |  | 0 |  |  |  | 1227.6 | [8 empty] | 2.86 | 721 |  |  |  |  | 6.6 | 55.9 | 17.3 | 3.8 | 5.9 |  | 0 |  | 41.4 | 25.9 | 8.4 | 4.5 | 2.6 | 0 | [13 empty] | 1.2 | 88.3 | 0.9 | 0.2 | 0.7 |  | 14 | [6 empty] | 1.13 |  | 589.8 | 87 | 1227.6
56.4 | 21.6 | 4.9 | 3.4 | 3.3 |  | 42.5 | 425 | 145 | 0.33 | 0.27 | 1.6 |  |  | 0 |  |  |  | 1253.2 | [8 empty] | 2.86 | 674.8 |  |  |  |  | 6.6 | 55.9 | 17.3 | 3.8 | 5.9 |  | 0 |  | 41.4 | 25.9 | 8.4 | 4.5 | 2.6 | 14 | [13 empty] | 1.2 | 88.3 | 0.9 | 0.2 | 0.7 |  | 0 | [8 empty] | 1756.3 | 62.8 | 1253.2
56.4 | 21.6 | 4.9 | 3.4 | 3.3 |  | 42.5 | 385 | 145 | 0.33 | 0.27 | 2.4 |  |  | 0 |  |  |  | 1217.5 | [8 empty] | 2.86 | 715.1 |  |  |  |  | 6.6 | 55.9 | 17.3 | 3.8 | 5.9 |  | 0 |  | 41.4 | 25.9 | 8.4 | 4.5 | 2.6 | 40 | [13 empty] | 1.2 | 88.3 | 0.9 | 0.2 | 0.7 |  | 14 | [6 empty] | 0.96 |  | 499.9 | 82.3 | 1217.5
56.4 | 21.6 | 4.9 | 3.4 | 3.3 |  | 42.5 | 425 | 145 | 0.29 | 0.27 | 2.2 |  |  | 0 |  |  |  | 1187 | [8 empty] | 2.86 | 697.1 |  |  |  |  | 6.6 | 55.9 | 17.3 | 3.8 | 5.9 |  | 35 |  | 41.4 | 25.9 | 8.4 | 4.5 | 2.6 | 0 | [13 empty] | 1.2 | 88.3 | 0.9 | 0.2 | 0.7 |  | 40 | [6 empty] | 0.12 |  | 41.8 | 83.7 | 1187
56.4 | 21.6 | 4.9 | 3.4 | 3.3 |  | 42.5 | 425 | 145 | 0.29 | 0.27 | 1.8 |  |  | 0 |  |  |  | 1211.8 | [8 empty] | 2.86 | 652.5 |  |  |  |  | 6.6 | 55.9 | 17.3 | 3.8 | 5.9 |  | 35 |  | 41.4 | 25.9 | 8.4 | 4.5 | 2.6 | 40 | [13 empty] | 1.2 | 88.3 | 0.9 | 0.2 | 0.7 |  | 0 | [8 empty] | 1193.3 | 65.4 | 1211.8
56.4 | 21.6 | 4.9 | 3.4 | 3.3 |  | 42.5 | 385 | 145 | 0.29 | 0.27 | 2.2 |  |  | 0 |  |  |  | 1177 | [8 empty] | 2.86 | 691.2 |  |  |  |  | 6.6 | 55.9 | 17.3 | 3.8 | 5.9 |  | 35 |  | 41.4 | 25.9 | 8.4 | 4.5 | 2.6 | 40 | [13 empty] | 1.2 | 88.3 | 0.9 | 0.2 | 0.7 |  | 40 | [6 empty] | 0.77 |  | 182.4 | 82.4 | 1177
56.4 | 21.6 | 4.9 | 3.4 | 3.3 |  | 42.5 | 425 | 145 | 0.25 | 0.27 | 2.2 |  |  | 0 |  |  |  | 1138 | [8 empty] | 2.86 | 668.3 |  |  |  |  | 6.6 | 55.9 | 17.3 | 3.8 | 5.9 |  | 55 |  | 41.4 | 25.9 | 8.4 | 4.5 | 2.6 | 0 | [13 empty] | 1.2 | 88.3 | 0.9 | 0.2 | 0.7 |  | 100 | [6 empty] | 0.15 |  | 48.3 | 102.5 | 1138
56.4 | 21.6 | 4.9 | 3.4 | 3.3 |  | 42.5 | 425 | 145 | 0.25 | 0.27 | 1.8 |  |  | 0 |  |  |  | 1161.8 | [8 empty] | 2.86 | 625.6 |  |  |  |  | 6.6 | 55.9 | 17.3 | 3.8 | 5.9 |  | 55 |  | 41.4 | 25.9 | 8.4 | 4.5 | 2.6 | 100 | [13 empty] | 1.2 | 88.3 | 0.9 | 0.2 | 0.7 |  | 0 | [8 empty] | 708.3 | 77 | 1161.8
56.4 | 21.6 | 4.9 | 3.4 | 3.3 |  | 42.5 | 385 | 145 | 0.25 | 0.27 | 2.4 |  |  | 0 |  |  |  | 1127.9 | [8 empty] | 2.86 | 662.4 |  |  |  |  | 6.6 | 55.9 | 17.3 | 3.8 | 5.9 |  | 55 |  | 41.4 | 25.9 | 8.4 | 4.5 | 2.6 | 40 | [13 empty] | 1.2 | 88.3 | 0.9 | 0.2 | 0.7 |  | 100 | [6 empty] | 0.62 |  | 164.6 | 89.5 | 1127.9
56.4 | 21.6 | 4.9 | 3.4 | 3.3 |  | 42.5 | 375 | 145 | 0.29 | 0.27 | 3 |  |  | 50 |  |  |  | 1221.5 | [8 empty] | 2.86 | 657.7 |  |  |  |  | 6.6 | 55.9 | 17.3 | 3.8 | 5.9 |  | 35 |  | 41.4 | 25.9 | 8.4 | 4.5 | 2.6 | 0 | [13 empty] | 1.2 | 88.3 | 0.9 | 0.2 | 0.7 |  | 40 | [6 empty] | 0.13 |  | 31.3 | 96.3 | 1221.5
56.4 | 21.6 | 4.9 | 3.4 | 3.3 |  | 42.5 | 375 | 145 | 0.29 | 0.27 | 2 |  |  | 50 |  |  |  | 1207.4 | [8 empty] | 2.86 | 650.1 |  |  |  |  | 6.6 | 55.9 | 17.3 | 3.8 | 5.9 |  | 35 |  | 41.4 | 25.9 | 8.4 | 4.5 | 2.6 | 40 | [13 empty] | 1.2 | 88.3 | 0.9 | 0.2 | 0.7 |  | 0 | [8 empty] | 221 | 64 | 1207.4
56.4 | 21.6 | 4.9 | 3.4 | 3.3 |  | 42.5 | 335 | 145 | 0.29 | 0.27 | 2.8 |  |  | 50 |  |  |  | 1211.1 | [8 empty] | 2.86 | 652.1 |  |  |  |  | 6.6 | 55.9 | 17.3 | 3.8 | 5.9 |  | 35 |  | 41.4 | 25.9 | 8.4 | 4.5 | 2.6 | 40 | [13 empty] | 1.2 | 88.3 | 0.9 | 0.2 | 0.7 |  | 40 | [6 empty] | 0.12 |  | 27.4 | 102 | 1211.1
56.4 | 21.6 | 4.9 | 3.4 | 3.3 |  | 42.5 | 365 | 145 | 0.29 | 0.27 | 2.8 |  |  | 60 |  |  |  | 1220.6 | [8 empty] | 2.86 | 657.2 |  |  |  |  | 6.6 | 55.9 | 17.3 | 3.8 | 5.9 |  | 35 |  | 41.4 | 25.9 | 8.4 | 4.5 | 2.6 | 0 | [13 empty] | 1.2 | 88.3 | 0.9 | 0.2 | 0.7 |  | 40 | [6 empty] | 0.1 |  | 27.3 | 98.1 | 1220.6
56.4 | 21.6 | 4.9 | 3.4 | 3.3 |  | 42.5 | 365 | 145 | 0.29 | 0.27 | 2.2 |  |  | 60 |  |  |  | 1206.5 | [8 empty] | 2.86 | 649.6 |  |  |  |  | 6.6 | 55.9 | 17.3 | 3.8 | 5.9 |  | 35 |  | 41.4 | 25.9 | 8.4 | 4.5 | 2.6 | 40 | [13 empty] | 1.2 | 88.3 | 0.9 | 0.2 | 0.7 |  | 0 | [8 empty] | 184.2 | 75.2 | 1206.5
56.4 | 21.6 | 4.9 | 3.4 | 3.3 |  | 42.5 | 325 | 145 | 0.29 | 0.27 | 2.8 |  |  | 60 |  |  |  | 1210.2 | [8 empty] | 2.86 | 651.6 |  |  |  |  | 6.6 | 55.9 | 17.3 | 3.8 | 5.9 |  | 35 |  | 41.4 | 25.9 | 8.4 | 4.5 | 2.6 | 40 | [13 empty] | 1.2 | 88.3 | 0.9 | 0.2 | 0.7 |  | 40 | [6 empty] | 0.1 |  | 24.9 | 91.3 | 1210.2
63.41 | 20.08 | 5.09 | 2.06 | 3.81 |  | 42.5 | 360 | 215 | 0.6 | 0.25 | [7 empty] | 1095 | [8 empty] | 2.68 | 730 | [39 empty] | 0.1456 | 0.3261 | 0.2572 | 0.2711 |  | 7.8 |  |  | 38.34 | 1095
63.41 | 20.08 | 5.09 | 2.06 | 3.81 |  | 42.5 | 360 | 215 | 0.6 | 0.25 | [7 empty] | 1095 | [8 empty] | 2.68 | 730 | [44 empty] | 7.85 |  |  | 37.71 | 1095
63.41 | 20.08 | 5.09 | 2.06 | 3.81 |  | 42.5 | 360 | 215 | 0.6 | 0.25 | [7 empty] | 1095 | [8 empty] | 2.68 | 730 | [44 empty] | 7.9 |  |  | 35.07 | 1095
62.73 | 17.8 | 6.38 | 1.94 | 5.83 |  | 42.5 | 400 | 172 | 0.43 | 0.3 | 1.2 | [7 empty] | 859 | [7 empty] | 2.53 | 870 |  |  |  |  | 2.41 | 57.36 | 28.68 | 1.28 | 4.29 |  | 0 | [33 empty] | 0.78 |  |  | 35.4 | 859
62.73 | 17.8 | 6.38 | 1.94 | 5.83 |  | 42.5 | 340 | 172 | 0.43 | 0.3 | 1.2 | [7 empty] | 859 | [7 empty] | 2.53 | 870 |  |  |  |  | 2.41 | 57.36 | 28.68 | 1.28 | 4.29 |  | 60 | [33 empty] | 0.73 |  |  | 38.6 | 859
62.73 | 17.8 | 6.38 | 1.94 | 5.83 |  | 42.5 | 280 | 172 | 0.43 | 0.3 | 1.2 | [7 empty] | 859 | [7 empty] | 2.53 | 870 |  |  |  |  | 2.41 | 57.36 | 28.68 | 1.28 | 4.29 |  | 120 | [33 empty] | 0.7 |  |  | 40.3 | 859
62.73 | 17.8 | 6.38 | 1.94 | 5.83 |  | 42.5 | 220 | 172 | 0.43 | 0.3 | 1.2 | [7 empty] | 859 | [7 empty] | 2.53 | 870 |  |  |  |  | 2.41 | 57.36 | 28.68 | 1.28 | 4.29 |  | 180 | [33 empty] | 0.83 |  |  | 28.5 | 859
62.73 | 17.8 | 6.38 | 1.94 | 5.83 |  | 42.5 | 440 | 163 | 0.37 | 0.3 | 1.2 | [7 empty] | 861 | [7 empty] | 2.53 | 843 |  |  |  |  | 2.41 | 57.36 | 28.68 | 1.28 | 4.29 |  | 0 | [33 empty] | 0.73 |  |  | 40.7 | 861
62.73 | 17.8 | 6.38 | 1.94 | 5.83 |  | 42.5 | 374 | 163 | 0.37 | 0.3 | 1.2 | [7 empty] | 861 | [7 empty] | 2.53 | 843 |  |  |  |  | 2.41 | 57.36 | 28.68 | 1.28 | 4.29 |  | 66 | [33 empty] | 0.7 |  |  | 42.1 | 861
62.73 | 17.8 | 6.38 | 1.94 | 5.83 |  | 42.5 | 308 | 163 | 0.37 | 0.3 | 1.2 | [7 empty] | 861 | [7 empty] | 2.53 | 843 |  |  |  |  | 2.41 | 57.36 | 28.68 | 1.28 | 4.29 |  | 132 | [33 empty] | 0.62 |  |  | 44.3 | 861
62.73 | 17.8 | 6.38 | 1.94 | 5.83 |  | 42.5 | 242 | 163 | 0.37 | 0.3 | 1.2 | [7 empty] | 861 | [7 empty] | 2.53 | 843 |  |  |  |  | 2.41 | 57.36 | 28.68 | 1.28 | 4.29 |  | 198 | [33 empty] | 0.83 |  |  | 34.5 | 861
62.73 | 17.8 | 6.38 | 1.94 | 5.83 |  | 42.5 | 460 | 157 | 0.34 | 0.3 | 1.2 | [7 empty] | 852 | [7 empty] | 2.53 | 840 |  |  |  |  | 2.41 | 57.36 | 28.68 | 1.28 | 4.29 |  | 0 | [33 empty] | 0.7 |  |  | 45.2 | 852
62.73 | 17.8 | 6.38 | 1.94 | 5.83 |  | 42.5 | 391 | 157 | 0.34 | 0.3 | 1.2 | [7 empty] | 852 | [7 empty] | 2.53 | 840 |  |  |  |  | 2.41 | 57.36 | 28.68 | 1.28 | 4.29 |  | 69 | [33 empty] | 0.65 |  |  | 49.7 | 852
62.73 | 17.8 | 6.38 | 1.94 | 5.83 |  | 42.5 | 322 | 157 | 0.34 | 0.3 | 1.2 | [7 empty] | 852 | [7 empty] | 2.53 | 840 |  |  |  |  | 2.41 | 57.36 | 28.68 | 1.28 | 4.29 |  | 138 | [33 empty] | 0.59 |  |  | 52.3 | 852
62.73 | 17.8 | 6.38 | 1.94 | 5.83 |  | 42.5 | 253 | 157 | 0.34 | 0.3 | 1.2 | [7 empty] | 852 | [7 empty] | 2.53 | 840 |  |  |  |  | 2.41 | 57.36 | 28.68 | 1.28 | 4.29 |  | 207 | [33 empty] | 0.77 |  |  | 39.3 | 852
49.8 | 27.5 | 8.59 | 4.67 | 2.16 |  |  | 470 | 165 | 0.35 | 0.3 | 0.1 | [6 empty] | 1075 | [9 empty] | 700 | [46 empty] | 1380 | 52 | 1075
61.71 | 20.07 | 5.09 | 1.58 | 2.93 |  | 42.5 | 350 | 132.37 | 0.378 |  | 1.5 | [7 empty] | 1125 | [7 empty] | 2.4 | 750 |  |  |  |  | 7.01 | 45.19 | 17.82 | 1.12 | 8.18 |  | 0 |  | 39.02 | 36.87 | 12.51 | 9.23 | 1.48 | 0 | [26 empty] | 9.71 |  |  | 37.22 | 1125
61.71 | 20.07 | 5.09 | 1.58 | 2.93 |  | 42.5 | 390 | 138.67 | 0.355 |  | 1.5 | [7 empty] | 1101 | [7 empty] | 2.4 | 734 |  |  |  |  | 7.01 | 45.19 | 17.82 | 1.12 | 8.18 |  | 0 |  | 39.02 | 36.87 | 12.51 | 9.23 | 1.48 | 0 | [26 empty] | 9.29 |  |  | 41.88 | 1101
61.71 | 20.07 | 5.09 | 1.58 | 2.93 |  | 42.5 | 430 | 141 | 0.33 |  | 1.5 | [7 empty] | 1077 | [7 empty] | 2.4 | 718 |  |  |  |  | 7.01 | 45.19 | 17.82 | 1.12 | 8.18 |  | 0 |  | 39.02 | 36.87 | 12.51 | 9.23 | 1.48 | 0 | [26 empty] | 8.1 |  |  | 45.44 | 1077
61.71 | 20.07 | 5.09 | 1.58 | 2.93 |  | 42.5 | 470 | 149.33 | 0.318 |  | 1.5 | [7 empty] | 1053 | [7 empty] | 2.4 | 702 |  |  |  |  | 7.01 | 45.19 | 17.82 | 1.12 | 8.18 |  | 0 |  | 39.02 | 36.87 | 12.51 | 9.23 | 1.48 | 0 | [26 empty] | 6.01 |  |  | 50.54 | 1053
61.71 | 20.07 | 5.09 | 1.58 | 2.93 |  | 42.5 | 175 | 143.84 | 0.822 |  | 1.5 | [7 empty] | 1125 | [7 empty] | 2.4 | 750 |  |  |  |  | 7.01 | 45.19 | 17.82 | 1.12 | 8.18 |  | 0 |  | 39.02 | 36.87 | 12.51 | 9.23 | 1.48 | 175 | [26 empty] | 3.84 |  |  | 33.78 | 1125
61.71 | 20.07 | 5.09 | 1.58 | 2.93 |  | 42.5 | 195 | 141.53 | 0.726 |  | 1.5 | [7 empty] | 1101 | [7 empty] | 2.4 | 734 |  |  |  |  | 7.01 | 45.19 | 17.82 | 1.12 | 8.18 |  | 0 |  | 39.02 | 36.87 | 12.51 | 9.23 | 1.48 | 195 | [26 empty] | 3.65 |  |  | 37.45 | 1101
61.71 | 20.07 | 5.09 | 1.58 | 2.93 |  | 42.5 | 215 | 142.69 | 0.664 |  | 1.5 | [7 empty] | 1077 | [7 empty] | 2.4 | 718 |  |  |  |  | 7.01 | 45.19 | 17.82 | 1.12 | 8.18 |  | 0 |  | 39.02 | 36.87 | 12.51 | 9.23 | 1.48 | 215 | [26 empty] | 3.52 |  |  | 40.42 | 1077
61.71 | 20.07 | 5.09 | 1.58 | 2.93 |  | 42.5 | 235 | 151.15 | 0.643 |  | 1.5 | [7 empty] | 1053 | [7 empty] | 2.4 | 702 |  |  |  |  | 7.01 | 45.19 | 17.82 | 1.12 | 8.18 |  | 0 |  | 39.02 | 36.87 | 12.51 | 9.23 | 1.48 | 235 | [26 empty] | 3.32 |  |  | 42.65 | 1053
61.71 | 20.07 | 5.09 | 1.58 | 2.93 |  | 42.5 | 175 | 140.52 | 0.803 |  | 1.5 | [7 empty] | 1125 | [7 empty] | 2.4 | 750 |  |  |  |  | 7.01 | 45.19 | 17.82 | 1.12 | 8.18 |  | 175 |  | 39.02 | 36.87 | 12.51 | 9.23 | 1.48 | 0 | [26 empty] | 6.16 |  |  | 28.52 | 1125
61.71 | 20.07 | 5.09 | 1.58 | 2.93 |  | 42.5 | 195 | 141.53 | 0.726 |  | 1.5 | [7 empty] | 1101 | [7 empty] | 2.4 | 734 |  |  |  |  | 7.01 | 45.19 | 17.82 | 1.12 | 8.18 |  | 195 |  | 39.02 | 36.87 | 12.51 | 9.23 | 1.48 | 0 | [26 empty] | 5.77 |  |  | 33.35 | 1101
61.71 | 20.07 | 5.09 | 1.58 | 2.93 |  | 42.5 | 215 | 142.69 | 0.664 |  | 1.5 | [7 empty] | 1077 | [7 empty] | 2.4 | 718 |  |  |  |  | 7.01 | 45.19 | 17.82 | 1.12 | 8.18 |  | 215 |  | 39.02 | 36.87 | 12.51 | 9.23 | 1.48 | 0 | [26 empty] | 5.28 |  |  | 36.52 | 1077
61.71 | 20.07 | 5.09 | 1.58 | 2.93 |  | 42.5 | 235 | 145.26 | 0.618 |  | 1.5 | [7 empty] | 1053 | [7 empty] | 2.4 | 702 |  |  |  |  | 7.01 | 45.19 | 17.82 | 1.12 | 8.18 |  | 235 |  | 39.02 | 36.87 | 12.51 | 9.23 | 1.48 | 0 | [26 empty] | 5.3 |  |  | 39.82 | 1053
56.64 | 21.47 | 5.8 | 3.24 | 4.04 |  | 32.5 | 372 | 175 | 0.47 | [9 empty] | 1204 | [7 empty] | 2.5 | 649 | [37 empty] | 25 | [8 empty] | 965.81 | 27 | 1204
63.9 | 21.57 | 4.45 | 1.88 | 2.76 |  | 42.5 | 320 | 162 | 0.50625 | 0.25 | 0.5 | [6 empty] | 1075 | [8 empty] | 2.3 | 810 | [44 empty] | 2.9 |  | 1225 | 38.5 | 1075
62.08 | 22.52 | 5.8 | 1.55 | 3.52 |  |  | 560 | 168 | 0.3 |  | 1.610714 | [10 empty] | 695 |  |  |  |  | 2.44 | 725 | [46 empty] | 528.67 | 86.81 | 695
62.08 | 22.52 | 5.8 | 1.55 | 3.52 |  |  | 532 | 168 | 0.3157895 |  | 1.695489 | [10 empty] | 695 |  |  |  |  | 2.44 | 725 | [31 empty] | 0.12 | 94 | 0.21 | 0.33 | 0.09 | 21.08 | 28 | [8 empty] | 493.28 | 91.33 | 695
62.08 | 22.52 | 5.8 | 1.55 | 3.52 |  |  | 504 | 168 | 0.3333333 |  | 1.695489 | [10 empty] | 695 |  |  |  |  | 2.44 | 725 | [31 empty] | 0.12 | 94 | 0.21 | 0.33 | 0.09 | 21.08 | 56 | [8 empty] | 212.44 | 105.82 | 695
62.08 | 22.52 | 5.8 | 1.55 | 3.52 |  |  | 476 | 168 | 0.3529412 |  | 1.695489 | [10 empty] | 695 |  |  |  |  | 2.44 | 725 | [31 empty] | 0.12 | 94 | 0.21 | 0.33 | 0.09 | 21.08 | 84 | [8 empty] | 198.36 | 101.62 | 695
62.08 | 22.52 | 5.8 | 1.55 | 3.52 |  |  | 448 | 168 | 0.375 |  | 1.695489 | [10 empty] | 695 |  |  |  |  | 2.44 | 725 | [31 empty] | 0.12 | 94 | 0.21 | 0.33 | 0.09 | 21.08 | 112 | [8 empty] | 188.63 | 101.48 | 695
62.08 | 22.52 | 5.8 | 1.55 | 3.52 |  |  | 420 | 168 | 0.4 |  | 1.695489 | [10 empty] | 695 |  |  |  |  | 2.44 | 725 | [31 empty] | 0.12 | 94 | 0.21 | 0.33 | 0.09 | 21.08 | 140 | [8 empty] | 273.28 | 100.25 | 695
62.08 | 22.52 | 5.8 | 1.55 | 3.52 |  |  | 392 | 168 | 0.4285714 |  | 1.695489 | [10 empty] | 695 |  |  |  |  | 2.44 | 725 | [31 empty] | 0.12 | 94 | 0.21 | 0.33 | 0.09 | 21.08 | 168 | [8 empty] | 292.6 | 95.88 | 695
63.68 | 17.67 | 4.72 | 1.2 | 2.26 |  |  | 400 | 159.4 | 0.3985 | [8 empty] | 613.5 | [9 empty] | 1195.8 | [44 empty] | 11.2 |  |  | 49.2 | 613.5
63.68 | 17.67 | 4.72 | 1.2 | 2.26 |  |  | 280 | 159.4 | 0.5692857 | [8 empty] | 594.2 | [9 empty] | 1158.1 |  |  |  |  | 1.76 | 67.48 | 23.94 | 1.16 | 4.63 | 120 | [34 empty] | 7.5 |  |  | 39.5 | 594.2
63.68 | 17.67 | 4.72 | 1.2 | 2.26 |  |  | 380 | 159.4 | 0.4194737 | [8 empty] | 611.3 | [9 empty] | 1191.5 | [31 empty] | 0.41 | 94.93 | 0.76 | 0.36 | 0.05 | 0.929 | 20 | [6 empty] | 7.9 |  |  | 50.2 | 611.3
59.7 | 24.6 | 7.3 | 3.8 | 4 |  | 42.5 | 327 | 170 | 0.5198777 | 0.3 | 0.5 | [6 empty] | 1054 | [9 empty] | 740 |  |  |  |  | 3.6 | 52.1 | 26.5 | 1.2 | 9.6 |  | 113 | [20 empty] | 0.3 | 90.6 | 0.6 | 0.6 |  | 17.8 | 14 | [6 empty] | 0.864 |  | 1232 | 43.8 | 1054
59.7 | 24.6 | 7.3 | 3.8 | 4 |  | 42.5 | 386 | 200 | 0.5181347 | 0.3 | 0.8 | [6 empty] | 795 | [9 empty] | 795 |  |  |  |  | 3.6 | 52.1 | 26.5 | 1.2 | 9.6 |  | 134 | [20 empty] | 0.3 | 90.6 | 0.6 | 0.6 |  | 17.8 | 16 | [6 empty] | 9.01 |  | 1308 | 44.8 | 795
62.03 | 21.89 | 4.18 | 2.57 | 3.45 |  | 42.5 | 360 | 245 | 0.6805556 | 0.3 | 0 |  |  |  | 412.6 |  |  |  |  | 618.9 | [6 empty] | 2.7 | 810.5 | [46 empty] | 4138 | 31.1 | 1031.5
62.03 | 21.89 | 4.18 | 2.57 | 3.45 |  | 42.5 | 360 | 245 | 0.6805556 | 0.3 | 0 |  |  |  | 412.6 |  |  |  |  | 618.9 | [6 empty] | 2.7 | 810.5 | [46 empty] | 4570 | 26.4 | 1031.5
62.03 | 21.89 | 4.18 | 2.57 | 3.45 |  | 42.5 | 360 | 170 | 0.4722222 | 0.3 | 1.1 |  |  |  | 412.6 |  |  |  |  | 618.9 | [6 empty] | 2.7 | 810.5 | [46 empty] | 3513 | 41 | 1031.5
62.03 | 21.89 | 4.18 | 2.57 | 3.45 |  | 42.5 | 360 | 170 | 0.4722222 | 0.3 | 1.1 |  |  |  | 412.6 |  |  |  |  | 618.9 | [6 empty] | 2.7 | 810.5 | [46 empty] | 2470 | 46.8 | 1031.5
61.39 | 23.62 | 4.86 | 1.68 | 3.33 |  | 42.5 | 315 | 170 | 0.5396825 |  | 1.4 | [6 empty] | 1003 | [8 empty] | 2.23 | 756.65 |  |  |  |  | 6.28 | 48.33 | 34.79 | 1.08 | 5.96 | 135 | [34 empty] | 0.8207 |  | 1305.45 | 50.22 | 1003
68.3 | 19.37 | 3.92 | 1.61 | 3.69 |  | 42.5 | 250 | 205.6 | 0.8224 | 0.291 | 0.5 | [7 empty] | 986 | [7 empty] | 3 | 714 |  |  |  |  | 2.39 | 54.38 | 30.18 | 0.37 | 4.92 |  | 250 | [36 empty] | 35 | 986
68.3 | 19.37 | 3.92 | 1.61 | 3.69 |  | 42.5 | 450 | 135 | 0.3 | 0.291 | 0.8 | [7 empty] | 1105 | [7 empty] | 3 | 715 |  |  |  |  | 2.39 | 54.38 | 30.18 | 0.37 | 4.92 |  | 250 | [33 empty] | 0.93 |  | 800 | 64 | 1105
63.22 | 22.57 | 4.12 | 2.7 | 3.51 |  |  | 420 | 159.6 | 0.38 |  | 0.44 | [10 empty] | 876 | [5 empty] | 876 | [46 empty] | 5500 | 64 | 876
63.22 | 22.57 | 4.12 | 2.7 | 3.51 |  |  | 409.5 | 159.6 | 0.3897436 |  | 0.48 | [10 empty] | 874 | [5 empty] | 874 | [31 empty] | 0.49 | 94.3 | 1.1 | 0.87 | 0.7 | 19.2 | 10.5 | [8 empty] | 3200 | 72 | 874
63.22 | 22.57 | 4.12 | 2.7 | 3.51 |  |  | 399 | 159.6 | 0.4 |  | 0.51 | [10 empty] | 872 | [5 empty] | 872 | [31 empty] | 0.49 | 94.3 | 1.1 | 0.87 | 0.7 | 19.2 | 21 | [8 empty] | 2100 | 77 | 872
63.22 | 22.57 | 4.12 | 2.7 | 3.51 |  |  | 388.5 | 159.6 | 0.4108108 |  | 0.54 | [10 empty] | 870 | [5 empty] | 870 | [31 empty] | 0.49 | 94.3 | 1.1 | 0.87 | 0.7 | 19.2 | 31.5 | [8 empty] | 1500 | 78 | 870
63.22 | 22.57 | 4.12 | 2.7 | 3.51 |  |  | 378 | 159.6 | 0.4222222 |  | 0.56 | [10 empty] | 869 | [5 empty] | 869 | [31 empty] | 0.49 | 94.3 | 1.1 | 0.87 | 0.7 | 19.2 | 42 | [8 empty] | 1100 | 80 | 869
63.22 | 22.57 | 4.12 | 2.7 | 3.51 |  |  | 357 | 159.6 | 0.4470588 |  | 0.4 | [10 empty] | 873 | [5 empty] | 873 | [12 empty] | 38.1 | 36 | 13 | 6.6 | 0.6 | 63 | [28 empty] | 6100 | 61 | 873
63.22 | 22.57 | 4.12 | 2.7 | 3.51 |  |  | 294 | 159.6 | 0.5428571 |  | 0.37 | [10 empty] | 870 | [5 empty] | 870 | [12 empty] | 38.1 | 36 | 13 | 6.6 | 0.6 | 126 | [28 empty] | 5900 | 54 | 870
63.22 | 22.57 | 4.12 | 2.7 | 3.51 |  |  | 210 | 159.6 | 0.76 |  | 0.33 | [10 empty] | 866 | [5 empty] | 866 | [12 empty] | 38.1 | 36 | 13 | 6.6 | 0.6 | 210 | [28 empty] | 5100 | 39 | 866
63.22 | 22.57 | 4.12 | 2.7 | 3.51 |  |  | 346.5 | 159.6 | 0.4606061 |  | 0.42 | [10 empty] | 872 | [5 empty] | 872 | [12 empty] | 38.1 | 36 | 13 | 6.6 | 0.6 | 63 | [13 empty] | 0.49 | 94.3 | 1.1 | 0.87 | 0.7 | 19.2 | 10.5 | [8 empty] | 4600 | 63 | 872
63.22 | 22.57 | 4.12 | 2.7 | 3.51 |  |  | 336 | 159.6 | 0.475 |  | 0.44 | [10 empty] | 870 | [5 empty] | 870 | [12 empty] | 38.1 | 36 | 13 | 6.6 | 0.6 | 63 | [13 empty] | 0.49 | 94.3 | 1.1 | 0.87 | 0.7 | 19.2 | 21 | [8 empty] | 5050 | 66 | 870
63.22 | 22.57 | 4.12 | 2.7 | 3.51 |  |  | 325.5 | 159.6 | 0.4903226 |  | 0.46 | [10 empty] | 867 | [5 empty] | 867 | [12 empty] | 38.1 | 36 | 13 | 6.6 | 0.6 | 63 | [13 empty] | 0.49 | 94.3 | 1.1 | 0.87 | 0.7 | 19.2 | 31.5 | [8 empty] | 2200 | 67 | 867
63.22 | 22.57 | 4.12 | 2.7 | 3.51 |  |  | 283.5 | 159.6 | 0.562963 |  | 0.38 | [10 empty] | 869 | [5 empty] | 869 | [12 empty] | 38.1 | 36 | 13 | 6.6 | 0.6 | 126 | [13 empty] | 0.49 | 94.3 | 1.1 | 0.87 | 0.7 | 19.2 | 10.5 | [8 empty] | 3900 | 56 | 869
63.22 | 22.57 | 4.12 | 2.7 | 3.51 |  |  | 273 | 159.6 | 0.5846154 |  | 0.4 | [10 empty] | 867 | [5 empty] | 867 | [12 empty] | 38.1 | 36 | 13 | 6.6 | 0.6 | 126 | [13 empty] | 0.49 | 94.3 | 1.1 | 0.87 | 0.7 | 19.2 | 21 | [8 empty] | 3600 | 52 | 867
63.22 | 22.57 | 4.12 | 2.7 | 3.51 |  |  | 262.5 | 159.6 | 0.608 |  | 0.42 | [10 empty] | 865 | [5 empty] | 865 | [12 empty] | 38.1 | 36 | 13 | 6.6 | 0.6 | 126 | [13 empty] | 0.49 | 94.3 | 1.1 | 0.87 | 0.7 | 19.2 | 31.5 | [8 empty] | 2100 | 57 | 865
63.22 | 22.57 | 4.12 | 2.7 | 3.51 |  |  | 199.5 | 159.6 | 0.8 |  | 0.34 | [10 empty] | 865 | [5 empty] | 865 | [12 empty] | 38.1 | 36 | 13 | 6.6 | 0.6 | 210 | [13 empty] | 0.49 | 94.3 | 1.1 | 0.87 | 0.7 | 19.2 | 10.5 | [8 empty] | 3300 | 37 | 865
63.22 | 22.57 | 4.12 | 2.7 | 3.51 |  |  | 189 | 159.6 | 0.8444444 |  | 0.36 | [10 empty] | 863 | [5 empty] | 863 | [12 empty] | 38.1 | 36 | 13 | 6.6 | 0.6 | 210 | [13 empty] | 0.49 | 94.3 | 1.1 | 0.87 | 0.7 | 19.2 | 21 | [8 empty] | 2200 | 40 | 863
63.22 | 22.57 | 4.12 | 2.7 | 3.51 |  |  | 178.5 | 159.6 | 0.8941176 |  | 0.38 | [10 empty] | 861 | [5 empty] | 861 | [12 empty] | 38.1 | 36 | 13 | 6.6 | 0.6 | 210 | [13 empty] | 0.49 | 94.3 | 1.1 | 0.87 | 0.7 | 19.2 | 31.5 | [8 empty] | 1950 | 39 | 861
62.48 | 21.18 | 4.73 | 2.53 | 3.41 |  | 42.5 | 400 | 140 | 0.35 | [8 empty] | 956 | [9 empty] | 667 | [46 empty] | 3500 | 70 | 956
62.48 | 21.18 | 4.73 | 2.53 | 3.41 |  | 42.5 | 368 | 140 | 0.3804348 | [8 empty] | 956 | [9 empty] | 667 |  |  |  |  | 10.19 | 59.21 | 12.95 | 1.03 | 9.64 | 32 | [36 empty] | 3400 | 75 | 956
62.48 | 21.18 | 4.73 | 2.53 | 3.41 |  | 42.5 | 340 | 140 | 0.4117647 | [8 empty] | 956 | [9 empty] | 667 |  |  |  |  | 10.19 | 59.21 | 12.95 | 1.03 | 9.64 | 60 | [36 empty] | 2800 | 78 | 956
62.48 | 21.18 | 4.73 | 2.53 | 3.41 |  | 42.5 | 368 | 140 | 0.3804348 | [8 empty] | 956 | [9 empty] | 667 | [31 empty] | 0 | 92.3 | 0 | 0 | 0 |  | 32 | [8 empty] | 1900 | 77 | 956
62.48 | 21.18 | 4.73 | 2.53 | 3.41 |  | 42.5 | 340 | 140 | 0.4117647 | [8 empty] | 956 | [9 empty] | 667 | [31 empty] | 0 | 92.3 | 0 | 0 | 0 |  | 60 | [8 empty] | 1100 | 79 | 956
62.48 | 21.18 | 4.73 | 2.53 | 3.41 |  | 42.5 | 400 | 100 | 0.25 | [8 empty] | 956 | [9 empty] | 667 | [46 empty] | 2600 | 86 | 956
62.48 | 21.18 | 4.73 | 2.53 | 3.41 |  | 42.5 | 368 | 100 | 0.2717391 | [8 empty] | 956 | [9 empty] | 667 |  |  |  |  | 10.19 | 59.21 | 12.95 | 1.03 | 9.64 | 32 | [36 empty] | 300 | 98 | 956
62.48 | 21.18 | 4.73 | 2.53 | 3.41 |  | 42.5 | 340 | 100 | 0.2941176 | [8 empty] | 956 | [9 empty] | 667 |  |  |  |  | 10.19 | 59.21 | 12.95 | 1.03 | 9.64 | 60 | [36 empty] | 1900 | 100 | 956
62.48 | 21.18 | 4.73 | 2.53 | 3.41 |  | 42.5 | 368 | 100 | 0.2717391 | [8 empty] | 956 | [9 empty] | 667 | [31 empty] | 0 | 92.3 | 0 | 0 | 0 |  | 32 | [8 empty] | 1200 | 99 | 956
62.48 | 21.18 | 4.73 | 2.53 | 3.41 |  | 42.5 | 340 | 100 | 0.2941176 | [8 empty] | 956 | [9 empty] | 667 | [31 empty] | 0 | 92.3 | 0 | 0 | 0 |  | 60 | [8 empty] | 800 | 87 | 956
62.78 | 19.25 | 5.33 | 2.36 | 2.41 |  |  | 427.5 | 150.3 | 0.3515789 |  | 6.10369 | [10 empty] | 950 |  |  |  |  | 2.72 | 842.5 | [31 empty] | 0.8 | 92.1 | 0.3 | 0.7 | 0.6 |  | 22.5 | [8 empty] | 6200 | 72 | 950
61.6 | 19.1 | 5.18 | 2.35 | 2.35 |  |  | 427.5 | 150.3 | 0.3515789 |  | 6.781878 | [10 empty] | 950 |  |  |  |  | 2.72 | 842.5 | [31 empty] | 0.8 | 92.1 | 0.3 | 0.7 | 0.6 |  | 22.5 | [8 empty] | 4800 | 71 | 950
62.21 | 21.46 | 4.6 | 3.57 | 3.39 |  |  | 395 | 177.75 | 0.45 |  | 0.2987342 | [6 empty] | 803.5 | [9 empty] | 919.7 | [46 empty] | 5800 | 48 | 803.5
62.21 | 21.46 | 4.6 | 3.57 | 3.39 |  |  | 383.1 | 177.75 | 0.4639781 |  | 0.3072917 | [6 empty] | 801.5 | [9 empty] | 917.5 | [31 empty] | 1.6 | 92.3 | 1.3 | 0.9 | 1 | 21 | 11.85 | [8 empty] | 2600 | 54.5 | 801.5
62.21 | 21.46 | 4.6 | 3.57 | 3.39 |  |  | 375.2 | 177.75 | 0.4737473 |  | 0.3350173 | [6 empty] | 800.2 | [9 empty] | 916 | [31 empty] | 1.6 | 92.3 | 1.3 | 0.9 | 1 | 21 | 19.8 | [8 empty] | 2100 | 56.5 | 800.2
62.21 | 21.46 | 4.6 | 3.57 | 3.39 |  |  | 365.4 | 177.75 | 0.4864532 |  | 0.3767404 | [6 empty] | 798.5 | [9 empty] | 914 | [31 empty] | 1.6 | 92.3 | 1.3 | 0.9 | 1 | 21 | 29.6 | [8 empty] | 1600 | 57.5 | 798.5
61.13 | 21.45 | 5.24 | 2.08 | 2.89 |  | 42.5 | 452 | 190 | 0.420354 | 0.25 | 0.7 | [7 empty] | 1060 | [7 empty] | 2.7 | 678 |  |  |  | 0.39 | [40 empty] | 6.84 |  |  | 49.3 | 1060
58.99 | 20.02 | 6.19 | 2.53 | 2.65 |  | 42.5 | 330 | 163 | 0.4939394 | 0.22 | 2 | [6 empty] | 1064 | [8 empty] | 3 | 738 |  |  |  |  | 3.41 | 40.08 | 25.31 | 0.49 | 15.35 |  | 50 |  | 37.59 | 30.97 | 11.4 | 7.6 | 1.79 | 20 | [28 empty] | 2635 | 49 | 1064
58.99 | 20.02 | 6.19 | 2.53 | 2.65 |  | 42.5 | 330 | 163 | 0.4939394 | 0.22 | 2 | [6 empty] | 1064 | [10 empty] | 3.4 | 0.15 | 738 |  | 3.41 | 40.08 | 25.31 | 0.49 | 15.35 |  | 50 |  | 37.59 | 30.97 | 11.4 | 7.6 | 1.79 | 20 | [28 empty] | 2315 | 47 | 1064
58.99 | 20.02 | 6.19 | 2.53 | 2.65 |  | 42.5 | 280 | 165 | 0.5892857 | 0.22 | 1.2 | [6 empty] | 1108 | [8 empty] | 3 | 768 |  |  |  |  | 3.41 | 40.08 | 25.31 | 0.49 | 15.35 |  | 40 |  | 37.59 | 30.97 | 11.4 | 7.6 | 1.79 | 20 | [28 empty] | 2996 | 39 | 1108
58.99 | 20.02 | 6.19 | 2.53 | 2.65 |  | 42.5 | 280 | 165 | 0.5892857 | 0.22 | 1.2 | [6 empty] | 1108 | [10 empty] | 3.4 | 0.15 | 768 |  | 3.41 | 40.08 | 25.31 | 0.49 | 15.35 |  | 40 |  | 37.59 | 30.97 | 11.4 | 7.6 | 1.79 | 20 | [28 empty] | 3052 | 36 | 1108
58.99 | 20.02 | 6.19 | 2.53 | 2.65 |  | 42.5 | 280 | 165 | 0.5892857 | 0.22 | 1.2 | [6 empty] | 1108 | [10 empty] | 3.4 | 0.15 | 768 |  | 3.41 | 40.08 | 25.31 | 0.49 | 15.35 |  | 40 |  | 37.59 | 30.97 | 11.4 | 7.6 | 1.79 | 20 | [28 empty] | 2690 | 39.1 | 1108
58.99 | 20.02 | 6.19 | 2.53 | 2.65 |  | 42.5 | 280 | 165 | 0.5892857 | 0.22 | 1.2 | [6 empty] | 1108 | [10 empty] | 3.4 | 0.15 | 768 |  | 3.41 | 40.08 | 25.31 | 0.49 | 15.35 |  | 40 |  | 37.59 | 30.97 | 11.4 | 7.6 | 1.79 | 20 | [28 empty] | 2435 | 43 | 1108
58.99 | 20.02 | 6.19 | 2.53 | 2.65 |  | 42.5 | 370 | 165 | 0.4459459 | 0.22 | 2.3 | [6 empty] | 1092 | [8 empty] | 3 | 682 |  |  |  |  | 3.41 | 40.08 | 25.31 | 0.49 | 15.35 |  | 50 |  | 37.59 | 30.97 | 11.4 | 7.6 | 1.79 | 50 | [28 empty] | 2295 | 59.5 | 1092
58.99 | 20.02 | 6.19 | 2.53 | 2.65 |  | 42.5 | 370 | 165 | 0.4459459 | 0.22 | 2.3 | [6 empty] | 1092 | [10 empty] | 3.4 | 0.15 | 682 |  | 3.41 | 40.08 | 25.31 | 0.49 | 15.35 |  | 50 |  | 37.59 | 30.97 | 11.4 | 7.6 | 1.79 | 50 | [28 empty] | 2336 | 55 | 1092
58.99 | 20.02 | 6.19 | 2.53 | 2.65 |  | 42.5 | 370 | 165 | 0.4459459 | 0.22 | 2.3 | [6 empty] | 1092 | [10 empty] | 3.4 | 0.15 | 682 |  | 3.41 | 40.08 | 25.31 | 0.49 | 15.35 |  | 50 |  | 37.59 | 30.97 | 11.4 | 7.6 | 1.79 | 50 | [28 empty] | 2291 | 61 | 1092
58.99 | 20.02 | 6.19 | 2.53 | 2.65 |  | 42.5 | 370 | 165 | 0.4459459 | 0.22 | 2.3 | [6 empty] | 1092 | [10 empty] | 3.4 | 0.15 | 682 |  | 3.41 | 40.08 | 25.31 | 0.49 | 15.35 |  | 50 |  | 37.59 | 30.97 | 11.4 | 7.6 | 1.79 | 50 | [28 empty] | 2263 | 58 | 1092
59.52 | 21.4 | 5.9 | 3.2 | 4.08 |  | 42.5 | 360 | 160 | 0.4444444 | 0.254 | 1 | [5 empty] | 546 | [9 empty] | 2.81 | 786 | [44 empty] | 1.1753 |  | 1866 | 43 | 546
59.52 | 21.4 | 5.9 | 3.2 | 4.08 |  | 42.5 | 288 | 160 | 0.5555556 | 0.254 | 1 | [5 empty] | 546 | [9 empty] | 2.81 | 786 | [10 empty] | 72 | [33 empty] | 1.1881 |  | 1891 | 39.9 | 546
59.52 | 21.4 | 5.9 | 3.2 | 4.08 |  | 42.5 | 216 | 160 | 0.7407407 | 0.254 | 1 | [5 empty] | 546 | [9 empty] | 2.81 | 786 | [10 empty] | 144 | [33 empty] | 1.226 |  | 1968 | 34.8 | 546
59.52 | 21.4 | 5.9 | 3.2 | 4.08 |  | 42.5 | 144 | 160 | 1.111111 | 0.254 | 1 | [5 empty] | 546 | [9 empty] | 2.81 | 786 | [10 empty] | 216 | [33 empty] | 1.253 |  | 2033 | 23.8 | 546
59.52 | 21.4 | 5.9 | 3.2 | 4.08 |  | 42.5 | 288 | 160 | 0.5555556 | 0.254 | 1 | [5 empty] | 546 | [9 empty] | 2.81 | 786 | [17 empty] | 72 | [26 empty] | 0.7458 |  | 992 | 40 | 546
59.52 | 21.4 | 5.9 | 3.2 | 4.08 |  | 42.5 | 216 | 160 | 0.7407407 | 0.254 | 1 | [5 empty] | 546 | [9 empty] | 2.81 | 786 | [17 empty] | 144 | [26 empty] | 0.612 |  | 722 | 36.8 | 546
59.52 | 21.4 | 5.9 | 3.2 | 4.08 |  | 42.5 | 144 | 160 | 1.111111 | 0.254 | 1 | [5 empty] | 546 | [9 empty] | 2.81 | 786 | [17 empty] | 216 | [26 empty] | 0.6405 |  | 778 | 33.8 | 546
59.52 | 21.4 | 5.9 | 3.2 | 4.08 |  | 42.5 | 216 | 160 | 0.7407407 | 0.254 | 1 | [5 empty] | 546 | [9 empty] | 2.81 | 786 | [10 empty] | 36 | [6 empty] | 108 | [26 empty] | 0.6022 |  | 700 | 41.5 | 546
59.52 | 21.4 | 5.9 | 3.2 | 4.08 |  | 42.5 | 180 | 160 | 0.8888889 | 0.254 | 1 | [5 empty] | 546 | [9 empty] | 2.81 | 786 | [10 empty] | 36 | [6 empty] | 144 | [26 empty] | 0.4546 |  | 400 | 37.1 | 546
59.52 | 21.4 | 5.9 | 3.2 | 4.08 |  | 42.5 | 144 | 160 | 1.111111 | 0.254 | 1 | [5 empty] | 546 | [9 empty] | 2.81 | 786 | [10 empty] | 36 | [6 empty] | 180 | [26 empty] | 0.4442 |  | 379 | 36.5 | 546
59.52 | 21.4 | 5.9 | 3.2 | 4.08 |  | 42.5 | 216 | 160 | 0.7407407 | 0.254 | 1 | [5 empty] | 546 | [9 empty] | 2.81 | 786 | [10 empty] | 72 | [6 empty] | 72 | [26 empty] | 0.5126 |  | 518 | 40.7 | 546
59.52 | 21.4 | 5.9 | 3.2 | 4.08 |  | 42.5 | 180 | 160 | 0.8888889 | 0.254 | 1 | [5 empty] | 546 | [9 empty] | 2.81 | 786 | [10 empty] | 72 | [6 empty] | 108 | [26 empty] | 0.4521 |  | 395 | 38.8 | 546
59.52 | 21.4 | 5.9 | 3.2 | 4.08 |  | 42.5 | 144 | 160 | 1.111111 | 0.254 | 1 | [5 empty] | 546 | [9 empty] | 2.81 | 786 | [10 empty] | 72 | [6 empty] | 144 | [26 empty] | 0.488 |  | 468 | 34.2 | 546
59.52 | 21.4 | 5.9 | 3.2 | 4.08 |  | 42.5 | 216 | 160 | 0.7407407 | 0.254 | 1 | [5 empty] | 546 | [9 empty] | 2.81 | 786 | [10 empty] | 108 | [6 empty] | 36 | [26 empty] | 0.5854 |  | 666 | 39.7 | 546
59.52 | 21.4 | 5.9 | 3.2 | 4.08 |  | 42.5 | 180 | 160 | 0.8888889 | 0.254 | 1 | [5 empty] | 546 | [9 empty] | 2.81 | 786 | [10 empty] | 108 | [6 empty] | 72 | [26 empty] | 0.5377 |  | 569 | 37.1 | 546
59.52 | 21.4 | 5.9 | 3.2 | 4.08 |  | 42.5 | 144 | 160 | 1.111111 | 0.254 | 1 | [5 empty] | 546 | [9 empty] | 2.81 | 786 | [10 empty] | 108 | [6 empty] | 108 | [26 empty] | 0.4747 |  | 441 | 33.6 | 546
59.52 | 21.4 | 5.9 | 3.2 | 4.08 |  | 42.5 | 180 | 160 | 0.8888889 | 0.254 | 1 | [5 empty] | 546 | [9 empty] | 2.81 | 786 | [10 empty] | 144 | [6 empty] | 36 | [26 empty] | 0.5628 |  | 620 | 35.9 | 546
59.52 | 21.4 | 5.9 | 3.2 | 4.08 |  | 42.5 | 144 | 160 | 1.111111 | 0.254 | 1 | [5 empty] | 546 | [9 empty] | 2.81 | 786 | [10 empty] | 144 | [6 empty] | 72 | [26 empty] | 0.5323 |  | 558 | 33.3 | 546
59.52 | 21.4 | 5.9 | 3.2 | 4.08 |  | 42.5 | 144 | 160 | 1.111111 | 0.254 | 1 | [5 empty] | 546 | [9 empty] | 2.81 | 786 | [10 empty] | 180 | [6 empty] | 36 | [26 empty] | 0.5038 |  | 500 | 31.2 | 546
59.3 | 21.9 | 6.27 | 1.65 | 3.77 |  | 42.5 | 277 | 174 | 0.6281588 |  | 0.8 | [7 empty] | 993 | [7 empty] | 2.12 | 690 | [9 empty] | 124 | [21 empty] | 1.94 | 92.1 |  | 0.28 | 0.78 |  | 13 | [8 empty] | 998 | 38.9 | 993
59.3 | 21.91 | 6.27 | 1.64 | 3.78 |  | 42.5 | 450 | 180 | 0.4 |  | 0.84 | [7 empty] | 1050 | [7 empty] | 2.7 | 625 | [9 empty] | 0 |  |  | 41.34 | 32.73 | 12.28 | 9.37 | 1.52 | 0 | [26 empty] | 7.8245 |  |  | 39.2 | 1050
59.3 | 21.91 | 6.27 | 1.64 | 3.78 |  | 42.5 | 405 | 180 | 0.4444444 |  | 0.84 | [7 empty] | 1050 | [7 empty] | 2.7 | 617 | [9 empty] | 0 |  |  | 41.34 | 32.73 | 12.28 | 9.37 | 1.52 | 45 | [26 empty] | 4.8972 |  |  | 41.6 | 1050
59.3 | 21.91 | 6.27 | 1.64 | 3.78 |  | 42.5 | 360 | 180 | 0.5 |  | 0.84 | [7 empty] | 1050 | [7 empty] | 2.7 | 609 | [9 empty] | 0 |  |  | 41.34 | 32.73 | 12.28 | 9.37 | 1.52 | 90 | [26 empty] | 3.6962 |  |  | 43.7 | 1050
59.3 | 21.91 | 6.27 | 1.64 | 3.78 |  | 42.5 | 270 | 180 | 0.6666667 |  | 0.84 | [7 empty] | 1050 | [7 empty] | 2.7 | 593 | [9 empty] | 0 |  |  | 41.34 | 32.73 | 12.28 | 9.37 | 1.52 | 180 | [26 empty] | 1.8396 |  |  | 36.8 | 1050
59.3 | 21.91 | 6.27 | 1.64 | 3.78 |  | 42.5 | 405 | 180 | 0.4444444 |  | 0.84 | [7 empty] | 1050 | [7 empty] | 2.7 | 609 |  |  |  |  | 2.54 | 57.94 | 25.8 | 0.58 | 8.63 | 45 | [7 empty] | 0 | [26 empty] | 6.0244 |  |  | 38.4 | 1050
59.3 | 21.91 | 6.27 | 1.64 | 3.78 |  | 42.5 | 360 | 180 | 0.5 |  | 0.84 | [7 empty] | 1050 | [7 empty] | 2.7 | 592 |  |  |  |  | 2.54 | 57.94 | 25.8 | 0.58 | 8.63 | 90 | [7 empty] | 0 | [26 empty] | 3.8759 |  |  | 36.3 | 1050
59.3 | 21.91 | 6.27 | 1.64 | 3.78 |  | 42.5 | 270 | 180 | 0.6666667 |  | 0.84 | [7 empty] | 1050 | [7 empty] | 2.7 | 560 |  |  |  |  | 2.54 | 57.94 | 25.8 | 0.58 | 8.63 | 180 | [7 empty] | 0 | [26 empty] | 2.7628 |  |  | 35.7 | 1050
59.3 | 21.91 | 6.27 | 1.64 | 3.78 |  | 42.5 | 441 | 180 | 0.4081633 |  | 0.84 | [7 empty] | 1050 | [7 empty] | 2.7 | 622 | [9 empty] | 0 | [7 empty] | 0 | [13 empty] | 0.44 | 95.48 | 0.41 | 0.39 | 0.03 |  | 9 | [6 empty] | 4.6617 |  |  | 40.3 | 1050
59.3 | 21.91 | 6.27 | 1.64 | 3.78 |  | 42.5 | 432 | 180 | 0.4166667 |  | 0.84 | [7 empty] | 1050 | [7 empty] | 2.7 | 619 | [9 empty] | 0 | [7 empty] | 0 | [13 empty] | 0.44 | 95.48 | 0.41 | 0.39 | 0.03 |  | 18 | [6 empty] | 2.5669 |  |  | 42.4 | 1050
59.3 | 21.91 | 6.27 | 1.64 | 3.78 |  | 42.5 | 414 | 180 | 0.4347826 |  | 0.84 | [7 empty] | 1050 | [7 empty] | 2.7 | 612 | [9 empty] | 0 | [7 empty] | 0 | [13 empty] | 0.44 | 95.48 | 0.41 | 0.39 | 0.03 |  | 36 | [6 empty] | 0.8743 |  |  | 45.2 | 1050
60.15 | 21.3 | 5.79 | 2.35 | 2.53 |  | 42.5 | 340 | 190 | 0.5588235 | [5 empty] | 320 |  |  | 748 | [8 empty] | 3 | 787 | [17 empty] | 0 | [26 empty] | 2.327 |  | 4205 | 27.5 | 1068
60.15 | 21.3 | 5.79 | 2.35 | 2.53 |  | 42.5 | 238 | 190 | 0.7983193 | [5 empty] | 320 |  |  | 748 | [8 empty] | 3 | 787 |  |  |  |  | 4.01 | 49.05 | 25.85 | 1.15 | 15.68 | 105 | [7 empty] | 0 | [26 empty] | 1.997 |  | 3536 | 26.7 | 1068
60.15 | 21.3 | 5.79 | 2.35 | 2.53 |  | 42.5 | 238 | 190 | 0.7983193 | [5 empty] | 320 |  |  | 748 | [8 empty] | 3 | 787 | [12 empty] | 37.59 | 30.97 | 11.4 | 7.6 | 1.79 | 105 | [26 empty] | 1.252 |  | 2020 | 27.7 | 1068
60.15 | 21.3 | 5.79 | 2.35 | 2.53 |  | 42.5 | 420 | 190 | 0.452381 | [5 empty] | 367 |  |  | 856 | [8 empty] | 3 | 562 | [17 empty] | 0 | [26 empty] | 2.452 |  | 4460 | 33.9 | 1223
60.15 | 21.3 | 5.79 | 2.35 | 2.53 |  | 42.5 | 294 | 190 | 0.6462585 | [5 empty] | 367 |  |  | 856 | [8 empty] | 3 | 562 |  |  |  |  | 4.01 | 49.05 | 25.85 | 1.15 | 15.68 | 126 | [7 empty] | 0 | [26 empty] | 1.909 |  | 3356 | 31.9 | 1223
60.15 | 21.3 | 5.79 | 2.35 | 2.53 |  | 42.5 | 294 | 190 | 0.6462585 | [5 empty] | 367 |  |  | 856 | [8 empty] | 3 | 562 | [12 empty] | 37.59 | 30.97 | 11.4 | 7.6 | 1.79 | 126 | [26 empty] | 1.222 |  | 1982 | 39.1 | 1223
60.15 | 21.3 | 5.79 | 2.35 | 2.53 |  | 42.5 | 510 | 190 | 0.372549 | [5 empty] | 364 |  |  | 718 | [8 empty] | 3 | 496 | [17 empty] | 0 | [26 empty] | 1.943 |  | 3425 | 50.8 | 1082
60.15 | 21.3 | 5.79 | 2.35 | 2.53 |  | 42.5 | 357 | 190 | 0.5322129 | [5 empty] | 364 |  |  | 718 | [8 empty] | 3 | 496 |  |  |  |  | 4.01 | 49.05 | 25.85 | 1.15 | 15.68 | 153 | [7 empty] | 0 | [26 empty] | 1.813 |  | 3162 | 49.7 | 1082
60.15 | 21.3 | 5.79 | 2.35 | 2.53 |  | 42.5 | 357 | 190 | 0.5322129 | [5 empty] | 364 |  |  | 718 | [8 empty] | 3 | 496 | [12 empty] | 37.59 | 30.97 | 11.4 | 7.6 | 1.79 | 153 | [26 empty] | 1.396 |  | 2314 | 53 | 1082
59.3 | 21.91 | 6.27 | 1.64 | 3.78 |  | 42.5 | 322.5 | 180.6 | 0.56 |  | 0.8 |  |  | 0.215 |  |  |  |  | 998 | [7 empty] | 2.13 | 723 | [10 empty] | 107.5 | [33 empty] | 3.52 |  |  | 38.3 | 998
59.3 | 21.91 | 6.27 | 1.64 | 3.78 |  | 42.5 | 277 | 174 | 0.6281588 |  | 0.8 | [7 empty] | 993 | [7 empty] | 2.13 | 690 | [9 empty] | 124 | [21 empty] | 1.94 | 92.1 |  | 0.28 | 0.78 | 16.8 | 13 | [6 empty] | 5.11763 |  |  | 38.2 | 993
59.3 | 21.91 | 6.27 | 1.64 | 3.78 |  | 42.5 | 277 | 166 | 0.599278 |  | 1 |  |  | 280 |  |  |  |  | 993 | [7 empty] | 2.13 | 690 | [9 empty] | 124 | [21 empty] | 1.94 | 92.1 |  | 0.28 | 0.78 | 16.8 | 13 | [6 empty] | 4.41275 |  |  | 44.3 | 993
59.3 | 21.91 | 6.27 | 1.64 | 3.78 |  | 42.5 | 277 | 157 | 0.566787 |  | 1.2 |  |  | 300 |  |  |  |  | 993 | [7 empty] | 2.13 | 690 | [9 empty] | 124 | [21 empty] | 1.94 | 92.1 |  | 0.28 | 0.78 | 16.8 | 13 | [6 empty] | 4.13418 |  |  | 49.8 | 993
60.5 | 22.5 | 6.5 | 3.8 | 3.8 |  | 42.5 | 380 | 190 | 0.5 |  | 0.6 | [6 empty] | 1160 | [8 empty] | 2.32 | 600 | [9 empty] | 0 | [7 empty] | 0 | [20 empty] | 0.0554 | [7 empty] | 4209.56 | 35.5 | 1160
60.5 | 22.5 | 6.5 | 3.8 | 3.8 |  | 42.5 | 245 | 160 | 0.6530612 |  | 0.6 | [6 empty] | 1046 | [8 empty] | 2.32 | 794 |  |  |  |  | 3.7 | 52.7 | 25.8 | 1.2 | 9.7 | 115 | [7 empty] | 0 | [20 empty] | 0.0449 | [7 empty] | 1756.59 | 30.5 | 1046
60.5 | 22.5 | 6.5 | 3.8 | 3.8 |  | 42.5 | 270 | 162 | 0.6 |  | 0.6 | [6 empty] | 1022 | [8 empty] | 2.32 | 680 |  |  |  |  | 3.7 | 52.7 | 25.8 | 1.2 | 9.7 | 100 |  |  | 26.6 | 34.2 | 13.8 | 8.1 | 15.3 | 80 | [20 empty] | 0.0407 | [7 empty] | 1033.26 | 40 | 1022
56.4 | 24.4 | 5.6 | 3 | 4.5 |  | 52.5 | 272 | 155 | 0.5698529 | 0.196 | 1 | [6 empty] | 1096 | [8 empty] | 3.6 | 897 |  |  |  |  | 3.7 | 52.7 | 25.8 | 1.2 | 9.7 | [35 empty] | 2.06 |  | 3664 | 39.2 | 1096
56.4 | 24.4 | 5.6 | 3 | 4.5 |  | 52.5 | 344 | 155 | 0.4505814 | 0.196 | 1.1 | [6 empty] | 1057 | [8 empty] | 3.6 | 864 | [44 empty] | 1.779 |  | 3092 | 49.8 | 1057
56.4 | 24.4 | 5.6 | 3 | 4.5 |  | 52.5 | 410 | 155 | 0.3780488 | 0.196 | 1.2 | [6 empty] | 1020 | [8 empty] | 3.6 | 835 | [44 empty] | 1.255 |  | 2026 | 60.4 | 1020
56.4 | 24.4 | 5.6 | 3 | 4.5 |  | 52.5 | 369 | 155 | 0.4200542 | 0.196 | 1.1 | [6 empty] | 1020 | [8 empty] | 3.6 | 835 |  |  |  |  | 3.7 | 52.7 | 25.8 | 1.2 | 9.7 | 45 | [34 empty] | 1.238 |  | 1993 | 57.3 | 1020
56.4 | 24.4 | 5.6 | 3 | 4.5 |  | 52.5 | 328 | 155 | 0.472561 | 0.196 | 1.1 | [6 empty] | 1020 | [8 empty] | 3.6 | 835 |  |  |  |  | 3.7 | 52.7 | 25.8 | 1.2 | 9.7 | 90 | [34 empty] | 1.289 |  | 2095 | 53.8 | 1020
56.4 | 24.4 | 5.6 | 3 | 4.5 |  | 52.5 | 287 | 155 | 0.5400697 | 0.196 | 1 | [6 empty] | 1020 | [8 empty] | 3.6 | 835 |  |  |  |  | 3.7 | 52.7 | 25.8 | 1.2 | 9.7 | 135 | [34 empty] | 1.309 |  | 2136 | 48.1 | 1020
56.4 | 24.4 | 5.6 | 3 | 4.5 |  | 52.5 | 369 | 155 | 0.4200542 | 0.196 | 1.1 | [6 empty] | 1020 | [8 empty] | 3.6 | 835 | [12 empty] | 26.5 | 34.2 | 13.8 | 8.14 | 15.3 | 41 | [26 empty] | 1.086 |  | 1683 | 65.2 | 1020
56.4 | 24.4 | 5.6 | 3 | 4.5 |  | 52.5 | 328 | 155 | 0.472561 | 0.196 | 1.1 | [6 empty] | 1020 | [8 empty] | 3.6 | 835 | [12 empty] | 26.5 | 34.2 | 13.8 | 8.14 | 15.3 | 82 | [26 empty] | 1.028 |  | 1565 | 62.7 | 1020
56.4 | 24.4 | 5.6 | 3 | 4.5 |  | 52.5 | 287 | 155 | 0.5400697 | 0.196 | 1 | [6 empty] | 1020 | [8 empty] | 3.6 | 835 | [12 empty] | 26.5 | 34.2 | 13.8 | 8.14 | 15.3 | 123 | [26 empty] | 0.941 |  | 1389 | 56.3 | 1020
56.4 | 24.4 | 5.6 | 3 | 4.5 |  | 52.5 | 385 | 155 | 0.4025974 | 0.196 | 1.2 | [6 empty] | 1020 | [8 empty] | 3.6 | 835 | [31 empty] | 0.4 | 92.3 | 0.8 | 0.27 | 1.3 | 21 | 25 | [6 empty] | 0.853 |  | 1209 | 65.7 | 1020
56.4 | 24.4 | 5.6 | 3 | 4.5 |  | 52.5 | 377 | 155 | 0.4111406 | 0.196 | 1.5 | [6 empty] | 1020 | [8 empty] | 3.6 | 835 | [31 empty] | 0.4 | 92.3 | 0.8 | 0.27 | 1.3 | 21 | 33 | [6 empty] | 0.727 |  | 953 | 69.6 | 1020
56.4 | 24.4 | 5.6 | 3 | 4.5 |  | 52.5 | 369 | 155 | 0.4200542 | 0.196 | 2 | [6 empty] | 1020 | [8 empty] | 3.6 | 835 | [31 empty] | 0.4 | 92.3 | 0.8 | 0.27 | 1.3 | 21 | 41 | [6 empty] | 0.601 |  | 697 | 72.3 | 1020
56.4 | 24.4 | 5.6 | 3 | 4.5 |  | 52.5 | 410 | 155 | 0.3780488 | 0.196 | 1.2 | [6 empty] | 1020 | [8 empty] | 3.6 | 835 | [44 empty] | 1.175 |  | 1865 | 59.3 | 1020
56.4 | 24.4 | 5.6 | 3 | 4.5 |  | 52.5 | 410 | 155 | 0.3780488 | 0.196 | 1.2 | [6 empty] | 1020 | [8 empty] | 3.6 | 835 | [44 empty] | 1.13 |  | 1773 | 61.5 | 1020
56.4 | 24.4 | 5.6 | 3 | 4.5 |  | 52.5 | 410 | 155 | 0.3780488 | 0.196 | 1.1 | [6 empty] | 1020 | [8 empty] | 3.6 | 835 | [44 empty] | 1.195 |  | 1904 | 56.6 | 1020
56.4 | 24.4 | 5.6 | 3 | 4.5 |  | 52.5 | 287 | 155 | 0.5400697 | 0.196 | 1 | [6 empty] | 1020 | [8 empty] | 3.6 | 835 |  |  |  |  | 3.7 | 52.7 | 25.8 | 1.2 | 9.7 | 45 |  |  | 26.5 | 34.2 | 13.8 | 8.14 | 15.3 | 82 | [26 empty] | 1.044 |  | 1598 | 60.8 | 1020
56.4 | 24.4 | 5.6 | 3 | 4.5 |  | 52.5 | 287 | 155 | 0.5400697 | 0.196 | 1.1 | [6 empty] | 1020 | [8 empty] | 3.6 | 835 |  |  |  |  | 3.7 | 52.7 | 25.8 | 1.2 | 9.7 | 90 |  |  | 26.5 | 34.2 | 13.8 | 8.14 | 15.3 | 41 | [26 empty] | 1.117 |  | 1746 | 57 | 1020
56.4 | 24.4 | 5.6 | 3 | 4.5 |  | 52.5 | 287 | 155 | 0.5400697 | 0.196 | 1.4 | [6 empty] | 1020 | [8 empty] | 3.6 | 835 |  |  |  |  | 3.7 | 52.7 | 25.8 | 1.2 | 9.7 | 110 | [21 empty] | 0.4 | 92.3 | 0.8 | 0.27 | 1.3 | 21 | 23 | [6 empty] | 0.964 |  | 1435 | 64.7 | 1020
56.4 | 24.4 | 5.6 | 3 | 4.5 |  | 52.5 | 287 | 155 | 0.5400697 | 0.196 | 1.3 | [6 empty] | 1020 | [8 empty] | 3.6 | 835 | [12 empty] | 26.5 | 34.2 | 13.8 | 8.14 | 15.3 | 100 | [13 empty] | 0.4 | 92.3 | 0.8 | 0.27 | 1.3 | 21 | 23 | [6 empty] | 0.754 |  | 1008 | 68.4 | 1020
56.4 | 24.4 | 5.6 | 3 | 4.5 |  | 52.5 | 287 | 155 | 0.5400697 | 0.196 | 1.4 | [6 empty] | 1020 | [8 empty] | 3.6 | 835 | [9 empty] | 55 |  |  | 26.5 | 34.2 | 13.8 | 8.14 | 15.3 | 50 | [13 empty] | 0.4 | 92.3 | 0.8 | 0.27 | 1.3 | 21 | 23 | [6 empty] | 0.813 |  | 1128 | 65.5 | 1020
56.4 | 24.4 | 5.6 | 3 | 4.5 |  | 52.5 | 272 | 155 | 0.5698529 | 0.196 | 1 | [6 empty] | 1096 | [8 empty] | 3.6 | 897 |  |  |  |  | 3.7 | 52.7 | 25.8 | 1.2 | 9.7 | [35 empty] | 2.235 |  | 4018 | 29.8 | 1096
56.4 | 24.4 | 5.6 | 3 | 4.5 |  | 52.5 | 344 | 155 | 0.4505814 | 0.196 | 1.1 | [6 empty] | 1057 | [8 empty] | 3.6 | 864 | [44 empty] | 1.864 |  | 3265 | 39.5 | 1057
56.4 | 24.4 | 5.6 | 3 | 4.5 |  | 52.5 | 410 | 155 | 0.3780488 | 0.196 | 1.2 | [6 empty] | 1020 | [8 empty] | 3.6 | 835 | [44 empty] | 1.343 |  | 2205 | 48.2 | 1020
56.4 | 24.4 | 5.6 | 3 | 4.5 |  | 52.5 | 272 | 155 | 0.5698529 | 0.196 | 1 | [6 empty] | 1096 | [8 empty] | 3.6 | 897 |  |  |  |  | 3.7 | 52.7 | 25.8 | 1.2 | 9.7 | [35 empty] | 2.77 |  | 5107 | 26.9 | 1096
56.4 | 24.4 | 5.6 | 3 | 4.5 |  | 52.5 | 344 | 155 | 0.4505814 | 0.196 | 1.1 | [6 empty] | 1057 | [8 empty] | 3.6 | 864 | [44 empty] | 2.121 |  | 3787 | 34 | 1057
56.4 | 24.4 | 5.6 | 3 | 4.5 |  | 52.5 | 410 | 155 | 0.3780488 | 0.196 | 1.2 | [6 empty] | 1020 | [8 empty] | 3.6 | 835 | [44 empty] | 1.654 |  | 2838 | 42.5 | 1020
64.1 | 20.4 | 5.25 | 1.28 | 3.38 |  | 42.5 | 450 | 158 | 0.3511111 | 0.25 | 1 |  |  | 0 |  |  | 1179 | [9 empty] | 2.65 | 581 |  |  |  |  | 2.5 | 45.5 | 31.1 | 1.1 | 7.75 | [35 empty] | 3.043 |  |  | 58.4 | 1179
64.1 | 20.4 | 5.25 | 1.28 | 3.38 |  | 42.5 | 450 | 158 | 0.3511111 | 0.25 | 1 |  |  | 1 |  |  | 1129 | [9 empty] | 2.65 | 556 | [44 empty] | 3.019 |  |  | 63.9 | 1129
64.1 | 20.4 | 5.25 | 1.28 | 3.38 |  | 42.5 | 450 | 158 | 0.3511111 | 0.25 | 1 |  |  | 2.5 |  |  | 1078 | [9 empty] | 2.65 | 531 | [44 empty] | 3.048 |  |  | 48.1 | 1078
64.1 | 20.4 | 5.25 | 1.28 | 3.38 |  | 42.5 | 450 | 180 | 0.4 | 0.25 | 1 |  |  | 1 |  |  | 1090 | [9 empty] | 2.65 | 537 | [44 empty] | 3.265 |  |  | 53.1 | 1090
64.1 | 20.4 | 5.25 | 1.28 | 3.38 |  | 42.5 | 450 | 203 | 0.4511111 | 0.25 | 1 |  |  | 1 |  |  | 1049 | [9 empty] | 2.65 | 565 | [44 empty] | 3.311 |  |  | 44.6 | 1049
64.1 | 20.4 | 5.25 | 1.28 | 3.38 |  | 42.5 | 382 | 158 | 0.4136126 | 0.25 | 1 |  |  | 0 |  |  | 1159 | [9 empty] | 2.65 | 624 |  |  |  |  | 2.5 | 45.5 | 31.1 | 1.1 | 7.75 |  | 68 | [33 empty] | 2.924 |  |  | 50.9 | 1159
64.1 | 20.4 | 5.25 | 1.28 | 3.38 |  | 42.5 | 315 | 158 | 0.5015873 | 0.25 | 1 |  |  | 0 |  |  | 1144 | [9 empty] | 2.65 | 616 |  |  |  |  | 2.5 | 45.5 | 31.1 | 1.1 | 7.75 |  | 135 | [33 empty] | 2.739 |  |  | 46.1 | 1144
64.1 | 20.4 | 5.25 | 1.28 | 3.38 |  | 42.5 | 382 | 180 | 0.4712042 | 0.25 | 1 |  |  | 1 |  |  | 1072 | [9 empty] | 2.65 | 577 |  |  |  |  | 2.5 | 45.5 | 31.1 | 1.1 | 7.75 |  | 68 | [33 empty] | 2.734 |  |  | 47.8 | 1072
64.1 | 20.4 | 5.25 | 1.28 | 3.38 |  | 42.5 | 315 | 180 | 0.5714286 | 0.25 | 1 |  |  | 1 |  |  | 1054 | [9 empty] | 2.65 | 568 |  |  |  |  | 2.5 | 45.5 | 31.1 | 1.1 | 7.75 |  | 135 | [33 empty] | 2.694 |  |  | 45.4 | 1054
64.1 | 20.4 | 5.25 | 1.28 | 3.38 |  | 42.5 | 248 | 180 | 0.7258065 | 0.25 | 1 |  |  | 1 |  |  | 1040 | [9 empty] | 2.65 | 560 |  |  |  |  | 2.5 | 45.5 | 31.1 | 1.1 | 7.75 |  | 202 | [33 empty] | 2.727 |  |  | 39.4 | 1040
64.1 | 20.4 | 5.25 | 1.28 | 3.38 |  | 42.5 | 382 | 158 | 0.4136126 | 0.25 | 1 |  |  | 1 |  |  | 1110 | [9 empty] | 2.65 | 598 |  |  |  |  | 2.5 | 45.5 | 31.1 | 1.1 | 7.75 |  | 135 | [33 empty] | 2.595 |  |  | 48.5 | 1110
64.1 | 20.4 | 5.25 | 1.28 | 3.38 |  | 42.5 | 315 | 158 | 0.5015873 | 0.25 | 1 |  |  | 2.5 |  |  | 1042 | [9 empty] | 2.65 | 561 |  |  |  |  | 2.5 | 45.5 | 31.1 | 1.1 | 7.75 |  | 135 | [33 empty] | 2.528 |  |  | 40.4 | 1042
64.1 | 20.4 | 5.25 | 1.28 | 3.38 |  | 42.5 | 315 | 203 | 0.6444444 | 0.25 | 1 |  |  | 1 |  |  | 1018 | [9 empty] | 2.65 | 548 |  |  |  |  | 2.5 | 45.5 | 31.1 | 1.1 | 7.75 |  | 135 | [33 empty] | 3.007 |  |  | 43.6 | 1018
64.1 | 20.4 | 5.25 | 1.28 | 3.38 |  | 42.5 | 427 | 158 | 0.3700234 | 0.25 | 1 |  |  | 0 |  |  | 1172 | [9 empty] | 2.65 | 631 | [31 empty] | 0.69 | 92.16 | 1.42 | 0.73 | 1.17 | 19 | 23 | [6 empty] | 1.458 |  |  | 60.2 | 1172
64.1 | 20.4 | 5.25 | 1.28 | 3.38 |  | 42.5 | 405 | 158 | 0.3901235 | 0.25 | 1 |  |  | 0 |  |  | 1166 | [9 empty] | 2.65 | 628 | [31 empty] | 0.69 | 92.16 | 1.42 | 0.73 | 1.17 | 19 | 45 | [6 empty] | 1.402 |  |  | 65.8 | 1166
64.1 | 20.4 | 5.25 | 1.28 | 3.38 |  | 42.5 | 427 | 180 | 0.4215457 | 0.25 | 1 |  |  | 1 |  |  | 1084 | [9 empty] | 2.65 | 584 | [31 empty] | 0.69 | 92.16 | 1.42 | 0.73 | 1.17 | 19 | 23 | [6 empty] | 1.528 |  |  | 63.7 | 1084
64.1 | 20.4 | 5.25 | 1.28 | 3.38 |  | 42.5 | 405 | 180 | 0.4444444 | 0.25 | 1 |  |  | 1 |  |  | 1078 | [9 empty] | 2.65 | 580 | [31 empty] | 0.69 | 92.16 | 1.42 | 0.73 | 1.17 | 19 | 45 | [6 empty] | 1.141 |  |  | 68.9 | 1078
64.1 | 20.4 | 5.25 | 1.28 | 3.38 |  | 42.5 | 382 | 180 | 0.4712042 | 0.25 | 1 |  |  | 1 |  |  | 1073 | [9 empty] | 2.65 | 578 | [31 empty] | 0.69 | 92.16 | 1.42 | 0.73 | 1.17 | 19 | 68 | [6 empty] | 0.933 |  |  | 76.1 | 1073
64.1 | 20.4 | 5.25 | 1.28 | 3.38 |  | 42.5 | 427 | 158 | 0.3700234 | 0.25 | 1 |  |  | 1 |  |  | 1122 | [9 empty] | 2.65 | 604 | [31 empty] | 0.69 | 92.16 | 1.42 | 0.73 | 1.17 | 19 | 23 | [6 empty] | 1.406 |  |  | 65.1 | 1122
64.1 | 20.4 | 5.25 | 1.28 | 3.38 |  | 42.5 | 427 | 158 | 0.3700234 | 0.25 | 1 |  |  | 2.5 |  |  | 1170 | [9 empty] | 2.65 | 576 | [31 empty] | 0.69 | 92.16 | 1.42 | 0.73 | 1.17 | 19 | 23 | [6 empty] | 1.189 |  |  | 52.7 | 1170
64.1 | 20.4 | 5.25 | 1.28 | 3.38 |  | 42.5 | 427 | 203 | 0.4754098 | 0.25 | 1 |  |  | 1 |  |  | 1046 | [9 empty] | 2.65 | 563 | [31 empty] | 0.69 | 92.16 | 1.42 | 0.73 | 1.17 | 19 | 23 | [6 empty] | 1.53 |  |  | 51.9 | 1046
64.1 | 20.4 | 5.25 | 1.28 | 3.38 |  | 42.5 | 315 | 158 | 0.5015873 | 0.25 | 1 |  |  | 0 |  |  | 1168 | [9 empty] | 2.65 | 629 | [12 empty] | 39.87 | 34.23 | 13.83 | 9.22 | 0.7 | 135 | [26 empty] | 2.758 |  |  | 54.9 | 1168
64.1 | 20.4 | 5.25 | 1.28 | 3.38 |  | 42.5 | 248 | 158 | 0.6370968 | 0.25 | 1 |  |  | 0 |  |  | 1164 | [9 empty] | 2.65 | 627 | [12 empty] | 39.87 | 34.23 | 13.83 | 9.22 | 0.7 | 202 | [26 empty] | 2.458 |  |  | 48.1 | 1164
64.1 | 20.4 | 5.25 | 1.28 | 3.38 |  | 42.5 | 315 | 180 | 0.5714286 | 0.25 | 1 |  |  | 1 |  |  | 1081 | [9 empty] | 2.65 | 582 | [12 empty] | 39.87 | 34.23 | 13.83 | 9.22 | 0.7 | 135 | [26 empty] | 2.539 |  |  | 52.1 | 1081
64.1 | 20.4 | 5.25 | 1.28 | 3.38 |  | 42.5 | 248 | 180 | 0.7258065 | 0.25 | 1 |  |  | 1 |  |  | 1077 | [9 empty] | 2.65 | 580 | [12 empty] | 39.87 | 34.23 | 13.83 | 9.22 | 0.7 | 202 | [26 empty] | 2.153 |  |  | 50 | 1077
64.1 | 20.4 | 5.25 | 1.28 | 3.38 |  | 42.5 | 180 | 180 | 1 | 0.25 | 1 |  |  | 1 |  |  | 1073 | [9 empty] | 2.65 | 578 | [12 empty] | 39.87 | 34.23 | 13.83 | 9.22 | 0.7 | 270 | [26 empty] | 1.822 |  |  | 48.9 | 1073
64.1 | 20.4 | 5.25 | 1.28 | 3.38 |  | 42.5 | 315 | 158 | 0.5015873 | 0.25 | 1 |  |  | 1 |  |  | 1118 | [9 empty] | 2.65 | 602 | [12 empty] | 39.87 | 34.23 | 13.83 | 9.22 | 0.7 | 135 | [26 empty] | 2.389 |  |  | 54.1 | 1118
64.1 | 20.4 | 5.25 | 1.28 | 3.38 |  | 42.5 | 315 | 158 | 0.5015873 | 0.25 | 1 |  |  | 2.5 |  |  | 1068 | [9 empty] | 2.65 | 575 | [12 empty] | 39.87 | 34.23 | 13.83 | 9.22 | 0.7 | 135 | [26 empty] | 2.282 |  |  | 43.4 | 1068
64.1 | 20.4 | 5.25 | 1.28 | 3.38 |  | 42.5 | 315 | 203 | 0.6444444 | 0.25 | 1 |  |  | 1 |  |  | 1042 | [9 empty] | 2.65 | 561 | [12 empty] | 39.87 | 34.23 | 13.83 | 9.22 | 0.7 | 135 | [26 empty] | 2.63 |  |  | 48.6 | 1042
58.96 | 21.02 | 5.7 | 3.45 | 3.85 |  | 42.5 | 325 | 195 | 0.6 | [5 empty] | 1203 | [11 empty] | 2.7 | 677 | [38 empty] | 0.1432 | [5 empty] | 24.1 |  | 5210.3 | 27.1 | 1203
58.96 | 21.02 | 5.7 | 3.45 | 3.85 |  | 42.5 | 427 | 162 | 0.3793911 |  | 0.6 |  |  |  | 1159 | [11 empty] | 2.7 | 652 | [38 empty] | 0.1118 | [5 empty] | 4.6 |  | 2105 | 49.8 | 1159
58.96 | 21.02 | 5.7 | 3.45 | 3.85 |  | 42.5 | 500 | 140 | 0.28 |  | 1.5 |  |  |  | 1124 | [11 empty] | 2.7 | 634 | [38 empty] | 0.1055 | [5 empty] | 4.49 |  | 1787.5 | 57 | 1124
58.96 | 21.02 | 5.7 | 3.45 | 3.85 |  | 42.5 | 299 | 162 | 0.541806 |  | 0.5 | [21 empty] | 3.7 | 52.7 | 25.8 | 1.2 | 9.7 | 128 | [28 empty] | 0.103 | [5 empty] | 2.61 |  | 1346.7 | 36.8 | 0
58.96 | 21.02 | 5.7 | 3.45 | 3.85 |  | 42.5 | 384 | 162 | 0.421875 |  | 0.6 | [48 empty] | 0 | 87.5 | 3.51 | 0.37 | 0.83 | 15 | 42.7 | 0.0971 | [5 empty] | 1.38 |  | 279.5 | 62.7 | 0
61.2 | 22.16 | 4.18 | 3.26 | 4.89 |  | 42.5 | 420 | 168 | 0.4 | [9 empty] | 1063 | [9 empty] | 2.59 | 769 | [15 empty] | 0 | [28 empty] | 4150 | 72 | 1063
61.2 | 22.16 | 4.18 | 3.26 | 4.89 |  | 42.5 | 420 | 168 | 0.4 | [9 empty] | 1063 | [9 empty] | 2.59 | 769 | [15 empty] | 0 | [28 empty] | 4500 | 68 | 1063
64.2 | 21.1 | 5.2 | 1.2 | 4.3 | 3500 |  | 450 | 171 | 0.38 |  | 1.3794 |  |  |  | 1110 | [14 empty] | 680 | [15 empty] | 0 | [28 empty] | 2100 | 76.8 | 1110
64.2 | 21.1 | 5.2 | 1.2 | 4.3 | 3500 |  | 405 | 171 | 0.4222222 |  | 1.573 |  |  |  | 1101 | [14 empty] | 675 | [15 empty] | 0 | [13 empty] | 0.4 | 90 | 0.9 | 0.1 | 1.5 | 23.5 | 45 | [8 empty] | 1050 | 73.4 | 1101
64.2 | 21.1 | 5.2 | 1.2 | 4.3 | 3500 |  | 337.5 | 171 | 0.5066667 |  | 1.573 |  |  |  | 1105 | [14 empty] | 677 | [10 empty] | 41.8 | 34.1 | 13.2 | 6.3 | 0.7 | 112.5 | [28 empty] | 1950 | 68.5 | 1105
64.2 | 21.1 | 5.2 | 1.2 | 4.3 | 3500 |  | 292.5 | 171 | 0.5846154 |  | 1.5851 |  |  |  | 1096 | [14 empty] | 672 | [10 empty] | 41.8 | 34.1 | 13.2 | 6.3 | 0.7 | 112.5 | [13 empty] | 0.4 | 90 | 0.9 | 0.1 | 1.5 | 23.5 | 45 | [8 empty] | 850 | 64.3 | 1096
64.2 | 21.1 | 5.2 | 1.2 | 4.3 | 3500 |  | 225 | 171 | 0.76 |  | 1.452 |  |  |  | 1100 | [14 empty] | 674 | [10 empty] | 41.8 | 34.1 | 13.2 | 6.3 | 0.7 | 225 | [28 empty] | 1400 | 55.6 | 1100
64.2 | 21.1 | 5.2 | 1.2 | 4.3 | 3500 |  | 180 | 171 | 0.95 |  | 1.573 |  |  |  | 1091 | [14 empty] | 669 | [10 empty] | 41.8 | 34.1 | 13.2 | 6.3 | 0.7 | 225 | [13 empty] | 0.4 | 90 | 0.9 | 0.1 | 1.5 | 23.5 | 45 | [8 empty] | 1100 | 53.2 | 1091
64.2 | 21.1 | 5.2 | 1.2 | 4.3 | 3500 |  | 135 | 171 | 1.266667 |  | 1.1374 |  |  |  | 1111 | [14 empty] | 681 | [10 empty] | 41.8 | 34.1 | 13.2 | 6.3 | 0.7 | 315 | [28 empty] | 1550 | 58.6 | 1111
64.2 | 21.1 | 5.2 | 1.2 | 4.3 | 3500 |  | 90 | 171 | 1.9 |  | 1.573 |  |  |  | 1102 | [14 empty] | 675 | [10 empty] | 41.8 | 34.1 | 13.2 | 6.3 | 0.7 | 315 | [13 empty] | 0.4 | 90 | 0.9 | 0.1 | 1.5 | 23.5 | 45 | [8 empty] | 1050 | 56.9 | 1102
63.12 | 18.73 | 4.94 | 1.02 | 3.99 |  | 52.5 | 340 | 153 | 0.45 |  | 0.6 |  |  |  | 449.9 |  | 741.7 | [12 empty] | 762.3 | [15 empty] | 0 | [26 empty] | 13 |  |  | 57 | 1191.6
62.93 | 19.31 | 5.17 | 2.08 | 2.51 |  | 42.5 | 350 | 175 | 0.5 |  | 1 | [6 empty] | 1028 | [11 empty] | 835 | [15 empty] | 0 | [28 empty] | 6910 | 38.69 | 1028
62.93 | 19.31 | 5.17 | 2.08 | 2.51 |  | 42.5 | 262.5 | 175 | 0.6666667 |  | 1 | [6 empty] | 1025 | [11 empty] | 832 | [10 empty] | 36.88 | 39.82 | 10.78 | 6.42 | 3.47 | 87.5 | [28 empty] | 4653 | 34.18 | 1025
62.93 | 19.31 | 5.17 | 2.08 | 2.51 |  | 42.5 | 175 | 175 | 1 |  | 1 | [6 empty] | 1021 | [11 empty] | 830 | [10 empty] | 36.88 | 39.82 | 10.78 | 6.42 | 3.47 | 175 | [28 empty] | 3826 | 27.57 | 1021
62.93 | 19.31 | 5.17 | 2.08 | 2.51 |  | 42.5 | 350 | 175 | 0.5 |  | 1 | [6 empty] | 1028 | [11 empty] | 835 | [15 empty] | 0 | [28 empty] | 3184 | 42.3 | 1028
62.93 | 19.31 | 5.17 | 2.08 | 2.51 |  | 42.5 | 262.5 | 175 | 0.6666667 |  | 1 | [6 empty] | 1025 | [11 empty] | 832 | [10 empty] | 36.88 | 39.82 | 10.78 | 6.42 | 3.47 | 87.5 | [28 empty] | 1099 | 41.6 | 1025
62.93 | 19.31 | 5.17 | 2.08 | 2.51 |  | 42.5 | 175 | 175 | 1 |  | 1 | [6 empty] | 1021 | [11 empty] | 830 | [10 empty] | 36.88 | 39.82 | 10.78 | 6.42 | 3.47 | 175 | [28 empty] | 649 | 36.89 | 1021
61.13 | 21.45 | 5.24 | 2.08 | 2.89 |  | 42.5 | 5.75 | 2.3 | 0.4 | 0.15 | 0.2 |  |  | 0.023 |  |  |  |  | 9.87 | [8 empty] | 6.58 | [47 empty] | 38.71 | 9.87
64 | 23.44 | 7.19 | 1.51 | 2.96 |  | 42.5 | 300 | 180 | 0.6 | 0.3 | 0.4 | [6 empty] | 1064.2 | [8 empty] | 2.64 | 742.67 | [31 empty] | 0.42 | 91.92 | 0.57 |  | 0.09 |  | 0 | 0.0585 | [5 empty] | 32.5 |  | 6078.88 | 33.19 | 1064.2
64 | 23.44 | 7.19 | 1.51 | 2.96 |  | 42.5 | 382.5 | 170 | 0.4 | 0.3 | 0.6 | [6 empty] | 985.6 | [8 empty] | 2.64 | 777.16 | [31 empty] | 0.42 | 91.92 | 0.57 |  | 0.09 |  | 42.5 | 0.04152 | [5 empty] | 12.7 |  | 2052.56 | 51.76 | 985.6
64 | 23.44 | 7.19 | 1.51 | 2.96 |  | 42.5 | 701.25 | 165 | 0.2 | 0.3 | 1.32 | [6 empty] | 726.1 | [8 empty] | 2.64 | 699.75 | [31 empty] | 0.42 | 91.92 | 0.57 |  | 0.09 |  | 123.7 | 0.03518 | [5 empty] | 4.02 |  | 291.6 | 72.72 | 726.1
61.6 | 20.4 | 7.26 | 0.97 | 3.49 |  | 42.5 | 350 | 175 | 0.5 | 0.15 | 2 | [7 empty] | 1031 | [9 empty] | 3.4 |  | 844 | [35 empty] | 0.103 | 0.601 | 0.268 | 0.131 |  |  | 2.65 |  |  | 37 | 1031
61.13 | 21.45 | 5.75 | 1.54 | 2.89 |  | 42.5 | 520 | 130 | 0.25 | 0.25 | 1.7 | [7 empty] | 1153 | [7 empty] | 2.4 | 637 |  |  |  |  | 3.16 | 59.33 | 22.27 | 1.38 | 0.07 | 0 |  |  | 40.7 | 33.51 | 13.44 | 8.49 |  | 0 | [28 empty] | 1650 | 65.3 | 1153
61.13 | 21.45 | 5.75 | 1.54 | 2.89 |  | 42.5 | 416 | 130 | 0.25 | 0.25 | 1.7 | [7 empty] | 1153 | [7 empty] | 2.4 | 637 |  |  |  |  | 3.16 | 59.33 | 22.27 | 1.38 | 0.07 | 52 |  |  | 40.7 | 33.51 | 13.44 | 8.49 |  | 52 | [28 empty] | 500 | 71.3 | 1153
61.13 | 21.45 | 5.75 | 1.54 | 2.89 |  | 42.5 | 364 | 130 | 0.25 | 0.25 | 1.8 | [7 empty] | 1153 | [7 empty] | 2.4 | 637 |  |  |  |  | 3.16 | 59.33 | 22.27 | 1.38 | 0.07 | 78 |  |  | 40.7 | 33.51 | 13.44 | 8.49 |  | 78 | [28 empty] | 450 | 72.5 | 1153
61.13 | 21.45 | 5.75 | 1.54 | 2.89 |  | 42.5 | 312 | 130 | 0.25 | 0.25 | 1.8 | [7 empty] | 1153 | [7 empty] | 2.4 | 637 |  |  |  |  | 3.16 | 59.33 | 22.27 | 1.38 | 0.07 | 104 |  |  | 40.7 | 33.51 | 13.44 | 8.49 |  | 104 | [28 empty] | 300 | 69.1 | 1153
61.13 | 21.45 | 5.75 | 1.54 | 2.89 |  | 42.5 | 260 | 130 | 0.25 | 0.25 | 1.8 | [7 empty] | 1153 | [7 empty] | 2.4 | 637 |  |  |  |  | 3.16 | 59.33 | 22.27 | 1.38 | 0.07 | 130 |  |  | 40.7 | 33.51 | 13.44 | 8.49 |  | 130 | [28 empty] | 150 | 67.6 | 1153
61.13 | 21.45 | 5.75 | 1.54 | 2.89 |  | 42.5 | 480 | 130 | 0.3 | 0.25 | 1.2 | [7 empty] | 1153 | [7 empty] | 2.4 | 637 |  |  |  |  | 3.16 | 59.33 | 22.27 | 1.38 | 0.07 | 0 |  |  | 40.7 | 33.51 | 13.44 | 8.49 |  | 0 | [28 empty] | 1700 | 63 | 1153
61.13 | 21.45 | 5.75 | 1.54 | 2.89 |  | 42.5 | 384 | 130 | 0.3 | 0.25 | 1.2 | [7 empty] | 1153 | [7 empty] | 2.4 | 637 |  |  |  |  | 3.16 | 59.33 | 22.27 | 1.38 | 0.07 | 48 |  |  | 40.7 | 33.51 | 13.44 | 8.49 |  | 48 | [28 empty] | 1600 | 68.3 | 1153
61.13 | 21.45 | 5.75 | 1.54 | 2.89 |  | 42.5 | 336 | 130 | 0.3 | 0.25 | 1.2 | [7 empty] | 1153 | [7 empty] | 2.4 | 637 |  |  |  |  | 3.16 | 59.33 | 22.27 | 1.38 | 0.07 | 72 |  |  | 40.7 | 33.51 | 13.44 | 8.49 |  | 72 | [28 empty] | 1400 | 66.3 | 1153
61.13 | 21.45 | 5.75 | 1.54 | 2.89 |  | 42.5 | 288 | 130 | 0.3 | 0.25 | 1.2 | [7 empty] | 1153 | [7 empty] | 2.4 | 637 |  |  |  |  | 3.16 | 59.33 | 22.27 | 1.38 | 0.07 | 96 |  |  | 40.7 | 33.51 | 13.44 | 8.49 |  | 96 | [28 empty] | 1350 | 65.4 | 1153
61.13 | 21.45 | 5.75 | 1.54 | 2.89 |  | 42.5 | 240 | 130 | 0.3 | 0.25 | 1.1 | [7 empty] | 1153 | [7 empty] | 2.4 | 637 |  |  |  |  | 3.16 | 59.33 | 22.27 | 1.38 | 0.07 | 120 |  |  | 40.7 | 33.51 | 13.44 | 8.49 |  | 120 | [28 empty] | 1250 | 61.4 | 1153
61.13 | 21.45 | 5.75 | 1.54 | 2.89 |  | 42.5 | 440 | 130 | 0.35 | 0.25 | 0.9 | [7 empty] | 1153 | [7 empty] | 2.4 | 637 |  |  |  |  | 3.16 | 59.33 | 22.27 | 1.38 | 0.07 | 0 |  |  | 40.7 | 33.51 | 13.44 | 8.49 |  | 0 | [28 empty] | 2500 | 59.4 | 1153
61.13 | 21.45 | 5.75 | 1.54 | 2.89 |  | 42.5 | 352 | 130 | 0.35 | 0.25 | 0.9 | [7 empty] | 1153 | [7 empty] | 2.4 | 637 |  |  |  |  | 3.16 | 59.33 | 22.27 | 1.38 | 0.07 | 44 |  |  | 40.7 | 33.51 | 13.44 | 8.49 |  | 44 | [28 empty] | 2200 | 66.3 | 1153
61.13 | 21.45 | 5.75 | 1.54 | 2.89 |  | 42.5 | 308 | 130 | 0.35 | 0.25 | 0.9 | [7 empty] | 1153 | [7 empty] | 2.4 | 637 |  |  |  |  | 3.16 | 59.33 | 22.27 | 1.38 | 0.07 | 66 |  |  | 40.7 | 33.51 | 13.44 | 8.49 |  | 66 | [28 empty] | 1950 | 62.1 | 1153
61.13 | 21.45 | 5.75 | 1.54 | 2.89 |  | 42.5 | 264 | 130 | 0.35 | 0.25 | 0.9 | [7 empty] | 1153 | [7 empty] | 2.4 | 637 |  |  |  |  | 3.16 | 59.33 | 22.27 | 1.38 | 0.07 | 88 |  |  | 40.7 | 33.51 | 13.44 | 8.49 |  | 88 | [28 empty] | 1400 | 61.3 | 1153
61.13 | 21.45 | 5.75 | 1.54 | 2.89 |  | 42.5 | 220 | 130 | 0.35 | 0.25 | 0.9 | [7 empty] | 1153 | [7 empty] | 2.4 | 637 |  |  |  |  | 3.16 | 59.33 | 22.27 | 1.38 | 0.07 | 110 |  |  | 40.7 | 33.51 | 13.44 | 8.49 |  | 110 | [28 empty] | 1250 | 60.9 | 1153
61.13 | 21.45 | 5.75 | 1.54 | 2.89 |  | 42.5 | 400 | 130 | 0.4 | 0.25 | 0.8 | [7 empty] | 1153 | [7 empty] | 2.4 | 637 |  |  |  |  | 3.16 | 59.33 | 22.27 | 1.38 | 0.07 | 0 |  |  | 40.7 | 33.51 | 13.44 | 8.49 |  | 0 | [28 empty] | 3750 | 55.5 | 1153
61.13 | 21.45 | 5.75 | 1.54 | 2.89 |  | 42.5 | 320 | 130 | 0.4 | 0.25 | 0.8 | [7 empty] | 1153 | [7 empty] | 2.4 | 637 |  |  |  |  | 3.16 | 59.33 | 22.27 | 1.38 | 0.07 | 40 |  |  | 40.7 | 33.51 | 13.44 | 8.49 |  | 40 | [28 empty] | 3500 | 63.4 | 1153
61.13 | 21.45 | 5.75 | 1.54 | 2.89 |  | 42.5 | 280 | 130 | 0.4 | 0.25 | 0.8 | [7 empty] | 1153 | [7 empty] | 2.4 | 637 |  |  |  |  | 3.16 | 59.33 | 22.27 | 1.38 | 0.07 | 60 |  |  | 40.7 | 33.51 | 13.44 | 8.49 |  | 60 | [28 empty] | 3450 | 61.6 | 1153
61.13 | 21.45 | 5.75 | 1.54 | 2.89 |  | 42.5 | 240 | 130 | 0.4 | 0.25 | 0.8 | [7 empty] | 1153 | [7 empty] | 2.4 | 637 |  |  |  |  | 3.16 | 59.33 | 22.27 | 1.38 | 0.07 | 80 |  |  | 40.7 | 33.51 | 13.44 | 8.49 |  | 80 | [28 empty] | 3000 | 58.6 | 1153
61.13 | 21.45 | 5.75 | 1.54 | 2.89 |  | 42.5 | 200 | 130 | 0.4 | 0.25 | 0.8 | [7 empty] | 1153 | [7 empty] | 2.4 | 637 |  |  |  |  | 3.16 | 59.33 | 22.27 | 1.38 | 0.07 | 100 |  |  | 40.7 | 33.51 | 13.44 | 8.49 |  | 100 | [28 empty] | 2750 | 57.3 | 1153
62.53 | 21.7 | 4.35 | 2.08 | 3.32 |  | 42.5 | 390 | 195 | 0.5 | 0.25 | 0.1 | [6 empty] | 1099 | [8 empty] | 2.26 | 673 | [47 empty] | 43.6 | 1099
62.53 | 21.7 | 4.35 | 2.08 | 3.32 |  | 42.5 | 390 | 195 | 0.5 | 0.25 | 0.2 | [6 empty] | 1099 | [8 empty] | 2.26 | 673 | [47 empty] | 41 | 1099
62.53 | 21.7 | 4.35 | 2.08 | 3.32 |  | 42.5 | 390 | 195 | 0.5 | 0.25 | 0.3 | [6 empty] | 1099 | [8 empty] | 2.26 | 673 | [47 empty] | 39.3 | 1099
62.53 | 21.7 | 4.35 | 2.08 | 3.32 |  | 42.5 | 390 | 195 | 0.5 | 0.25 | 0.45 | [6 empty] | 1099 | [8 empty] | 2.26 | 673 | [47 empty] | 36.4 | 1099
62.53 | 21.7 | 4.35 | 2.08 | 3.32 |  | 42.5 | 390 | 195 | 0.5 | 0.25 | 0.55 | [6 empty] | 1099 | [8 empty] | 2.26 | 673 | [47 empty] | 34.5 | 1099
59.6 | 21.28 | 4.76 | 3.25 | 2.7 |  | 42.5 | 400 | 192 | 0.48 | [9 empty] | 1171 | [7 empty] | 2.3 | 687 |  |  |  |  | 3.75 | 50.29 | 36.79 | 0.51 | 4.29 | [35 empty] | 10 |  |  | 54.4 | 1171
61.74 | 22.9 | 4.76 | 1.36 | 3.29 |  | 42.5 | 405.7 | 170 | 0.29 | 0.25 | 1.2 | [15 empty] | 2.81 | 823.7 |  |  |  |  | 5.6 | 29.1 | 48.6 | 1.45 | 5.85 | 173.9 | [34 empty] | 4.9 |  |  | 52.8 | 0
50.49 | 26.48 | 9.21 | 3.26 | 4.24 |  | 42.5 | 400 | 200 | 0.4 | 0.2 | 0.13 | [10 empty] | 1167 |  |  |  |  | 2.83 | 634 |  |  |  |  | 6 | 48.5 | 31.2 | 1.12 | 6.5 |  | 100 | [33 empty] | 0.676 |  |  | 46.8 | 1167
54.56 | 22.43 | 8.36 | 1.85 | 5.15 |  | 42.5 | 350 | 172 | 0.49 | 0.28 | 0.42 | [7 empty] | 1080 | [7 empty] | 2.19 | 900 |  |  |  |  | 3.04 | 51.45 | 38.67 | 0.89 | 6.4 |  | 80 | [33 empty] | 1.0122 |  | 1533.47 | 51.2 | 1080
54.56 | 22.43 | 8.36 | 1.85 | 5.15 |  | 42.5 | 350 | 172 | 0.49 | 0.28 | 0.42 | [7 empty] | 1080 | [9 empty] | 2.61 | 0.05 | 900 |  | 3.04 | 51.45 | 38.67 | 0.89 | 6.4 |  | 80 | [33 empty] | 1.1426 |  | 1798.36 | 55.8 | 1080
54.56 | 22.43 | 8.36 | 1.85 | 5.15 |  | 42.5 | 350 | 172 | 0.49 | 0.28 | 0.42 | [7 empty] | 1080 | [9 empty] | 2.61 | 0.05 | 900 |  | 3.04 | 51.45 | 38.67 | 0.89 | 6.4 |  | 80 | [33 empty] | 1.174 |  | 1862.21 | 47.6 | 1080
54.56 | 22.43 | 8.36 | 1.85 | 5.15 |  | 42.5 | 350 | 172 | 0.49 | 0.28 | 0.42 | [7 empty] | 1080 | [9 empty] | 2.19 | 0.07 | 900 |  | 3.04 | 51.45 | 38.67 | 0.89 | 6.4 |  | 80 | [33 empty] | 1.3032 |  | 2135.13 | 47.6 | 1080
54.56 | 22.43 | 8.36 | 1.85 | 5.15 |  | 42.5 | 350 | 172 | 0.49 | 0.28 | 0.42 | [7 empty] | 1080 | [9 empty] | 2.35 | 0.08 | 900 |  | 3.04 | 51.45 | 38.67 | 0.89 | 6.4 |  | 80 | [33 empty] | 1.1967 |  | 1908.42 | 47.6 | 1080
54.56 | 22.43 | 8.36 | 1.85 | 5.15 |  | 42.5 | 350 | 172 | 0.49 | 0.28 | 0.42 | [7 empty] | 1080 | [9 empty] | 2.75 | 0.06 | 900 |  | 3.04 | 51.45 | 38.67 | 0.89 | 6.4 |  | 80 | [33 empty] | 1.2303 |  | 1976.75 | 47.6 | 1080
54.56 | 22.43 | 8.36 | 1.85 | 5.15 |  | 42.5 | 350 | 172 | 0.49 | 0.28 | 0.42 | [7 empty] | 1080 | [9 empty] | 3.04 | 0.08 | 900 |  | 3.04 | 51.45 | 38.67 | 0.89 | 6.4 |  | 80 | [33 empty] | 1.3935 |  | 2308.39 | 47.6 | 1080
63.4 | 21.5 | 5.71 | 2.15 | 2.9 |  | 42.5 | 440 | 190 | 0.44 |  | 0 | [7 empty] | 1270 | [7 empty] | 1.6 | 570 | [10 empty] | 0 | [33 empty] | 17.91 |  |  | 32.1 | 1270
63.4 | 21.5 | 5.71 | 2.15 | 2.9 |  | 42.5 | 490 | 190 | 0.39 |  | 0 | [7 empty] | 1105 | [7 empty] | 1.6 | 640 | [10 empty] | 0 | [33 empty] | 12.3 |  |  | 36.6 | 1105
63.4 | 21.5 | 5.71 | 2.15 | 2.9 |  | 42.5 | 417 | 190 | 0.39 |  | 0.4 | [7 empty] | 1105 | [7 empty] | 1.6 | 640 | [10 empty] | 74 | [33 empty] | 15.12 |  |  | 30.4 | 1105
63.4 | 21.5 | 5.71 | 2.15 | 2.9 |  | 42.5 | 343 | 190 | 0.39 |  | 0.4 | [7 empty] | 1105 | [7 empty] | 1.6 | 640 | [10 empty] | 147 | [33 empty] | 15.02 |  |  | 29.8 | 1105
59.64 | 20.47 | 5.9 | 3.74 | 4.8 |  | 52.5 | 480 | 153.6 | 0.32 | [9 empty] | 1056.96 | [7 empty] | 2.6 | 704.64 |  |  |  |  | 4.37 | 48.33 | 19.54 | 1.65 | 5.32 |  | 0 | [35 empty] | 430 | 60.25 | 1056.96
59.64 | 20.47 | 5.9 | 3.74 | 4.8 |  | 52.5 | 480 | 216 | 0.45 | [9 empty] | 1056.96 | [7 empty] | 2.6 | 704.64 |  |  |  |  | 4.37 | 48.33 | 19.54 | 1.65 | 5.32 |  | 50 | [35 empty] | 530 | 40.2 | 1056.96
59.64 | 20.47 | 5.9 | 3.74 | 4.8 |  | 52.5 | 480 | 288 | 0.6 | [9 empty] | 1056.96 | [7 empty] | 2.6 | 704.64 |  |  |  |  | 4.37 | 48.33 | 19.54 | 1.65 | 5.32 |  | 100 | [35 empty] | 760 | 38.6 | 1056.96
59.64 | 20.47 | 5.9 | 3.74 | 4.8 |  | 52.5 | 480 | 153.6 | 0.32 |  | 1.4 | [7 empty] | 1057 | [7 empty] | 2.6 | 705 |  |  |  |  | 4.37 | 48.33 | 19.54 | 1.65 | 5.32 |  | 150 | [35 empty] | 509 | 65.8 | 1057
59.64 | 20.47 | 5.9 | 3.74 | 4.8 |  | 52.5 | 450 | 153.6 | 0.3413333 |  | 1.4 | [7 empty] | 1041 | [7 empty] | 2.6 | 694 | [12 empty] | 38.19 | 33.51 | 15.85 | 9.05 | 0.46 | 100 | [28 empty] | 500 | 67 | 1041
59.64 | 20.47 | 5.9 | 3.74 | 4.8 |  | 52.5 | 400 | 153.6 | 0.384 |  | 1.4 | [7 empty] | 1041 | [7 empty] | 2.6 | 694 | [12 empty] | 38.19 | 33.51 | 15.85 | 9.05 | 0.46 | 150 | [28 empty] | 490 | 65.7 | 1041
59.64 | 20.47 | 5.9 | 3.74 | 4.8 |  | 52.5 | 350 | 153.6 | 0.4388571 |  | 1.4 | [7 empty] | 1041 | [7 empty] | 2.6 | 694 | [46 empty] | 400 | 67.8 | 1041
59.64 | 20.47 | 5.9 | 3.74 | 4.8 |  | 52.5 | 400 | 153.6 | 0.384 |  | 1.4 | [7 empty] | 1041 | [7 empty] | 2.6 | 694 | [46 empty] | 380 | 69.5 | 1041
59.64 | 20.47 | 5.9 | 3.74 | 4.8 |  | 52.5 | 350 | 153.6 | 0.4388571 |  | 1.4 | [7 empty] | 1041 | [7 empty] | 2.6 | 694 | [46 empty] | 373 | 71.7 | 1041
63.07 | 20.39 | 5.6 | 2.91 | 3.43 |  | 42.5 | 400 | 128 | 0.2974116 |  | 2 | [29 empty] | 45.88 | 30.38 | 9.05 | 5.39 | 3.82 | 0 | [13 empty] | 1.1 | 94.5 | 1.03 | 0.46 | 0.78 |  | 0 | [6 empty] | 2.36 |  |  | 34 | 0
63.07 | 20.39 | 5.6 | 2.91 | 3.43 |  | 42.5 | 400 | 153.6 | 0.3568939 |  | 2 | [29 empty] | 45.88 | 30.38 | 9.05 | 5.39 | 3.82 | 0 | [13 empty] | 1.1 | 94.5 | 1.03 | 0.46 | 0.78 |  | 80 | [6 empty] | 0.88 |  |  | 59 | 0
63.07 | 20.39 | 5.6 | 2.91 | 3.43 |  | 42.5 | 400 | 153.6 | 0.3568939 |  | 2 | [29 empty] | 45.88 | 30.38 | 9.05 | 5.39 | 3.82 | 80 | [13 empty] | 1.1 | 94.5 | 1.03 | 0.46 | 0.78 |  | 0 | [6 empty] | 1.47 |  |  | 41 | 0
63.07 | 20.39 | 5.6 | 2.91 | 3.43 |  | 42.5 | 400 | 179 | 0.4159115 |  | 2 | [29 empty] | 45.88 | 30.38 | 9.05 | 5.39 | 3.82 | 80 | [13 empty] | 1.1 | 94.5 | 1.03 | 0.46 | 0.78 |  | 80 | [6 empty] | 0.92 |  |  | 51 | 0
62.59 | 21.24 | 4.78 | 2.53 | 3.27 |  |  | 520.5 | 243 | 0.4398747 |  | 3.6 | [15 empty] | 2.73 | 1496.6 |  |  |  |  | 8.84 | 49.11 | 28.07 | 3.86 | 4.02 | 27.4 | [21 empty] | 1.35 | 94.4 | 0.53 | 0.47 | 0.14 |  | 0 | [7 empty] | 14 | 9400 | 53 | 0
62.59 | 21.24 | 4.78 | 2.53 | 3.27 |  |  | 493.1 | 244 | 0.4647353 |  | 2.5 | [15 empty] | 2.73 | 1486.5 |  |  |  |  | 8.84 | 49.11 | 28.07 | 3.86 | 4.02 | 54.8 | [21 empty] | 1.35 | 94.4 | 0.53 | 0.47 | 0.14 |  | 0 | [7 empty] | 11 | 4500 | 53 | 0
62.59 | 21.24 | 4.78 | 2.53 | 3.27 |  |  | 520.5 | 241.9 | 0.4378835 |  | 4.7 | [15 empty] | 2.73 | 1496.6 |  |  |  |  | 8.84 | 49.11 | 28.07 | 3.86 | 4.02 | 0 | [21 empty] | 1.35 | 94.4 | 0.53 | 0.47 | 0.14 |  | 27.4 | [7 empty] | 7 | 2500 | 53 | 0
62.59 | 21.24 | 4.78 | 2.53 | 3.27 |  |  | 493.1 | 240.9 | 0.4588309 |  | 5.7 | [15 empty] | 2.73 | 1486.5 |  |  |  |  | 8.84 | 49.11 | 28.07 | 3.86 | 4.02 | 0 | [21 empty] | 1.35 | 94.4 | 0.53 | 0.47 | 0.14 |  | 54.8 | [7 empty] | 3 | 1000 | 58 | 0
62.59 | 21.24 | 4.78 | 2.53 | 3.27 |  |  | 493.1 | 242.1 | 0.4611165 |  | 4.5 | [15 empty] | 2.73 | 1486.5 |  |  |  |  | 8.84 | 49.11 | 28.07 | 3.86 | 4.02 | 27.4 | [21 empty] | 1.35 | 94.4 | 0.53 | 0.47 | 0.14 |  | 27.4 | [7 empty] | 6 | 2300 | 56 | 0
62.59 | 21.24 | 4.78 | 2.53 | 3.27 |  |  | 493.1 | 243.4 | 0.4635926 |  | 3.2 | [15 empty] | 2.73 | 1486.5 |  |  |  |  | 8.84 | 49.11 | 28.07 | 3.86 | 4.02 | 43.8 | [21 empty] | 1.35 | 94.4 | 0.53 | 0.47 | 0.14 |  | 11 | [7 empty] | 9 | 5000 | 53 | 0
63.8 | 21.2 | 5.4 | 2 | 1.5 |  |  | 558 | 189.4 | 0.35 |  | 5.6 | [5 empty] | 700 | [9 empty] | 2.87 | 908 | [31 empty] | 0.4 | 91.5 | 0.2 | 1.5 | 0.7 |  | 0 | [7 empty] | 63 | 1088 | 52 | 700
63.8 | 21.2 | 5.4 | 2 | 1.5 |  |  | 530.1 | 189.4 | 0.35 |  | 5.6 | [5 empty] | 700 | [9 empty] | 2.87 | 908 | [31 empty] | 0.4 | 91.5 | 0.2 | 1.5 | 0.7 |  | 27.9 | [7 empty] | 13 | 235 | 56 | 700
63.8 | 21.2 | 5.4 | 2 | 1.5 |  |  | 502.2 | 189.4 | 0.35 |  | 5.6 | [5 empty] | 700 | [9 empty] | 2.87 | 908 | [31 empty] | 0.4 | 91.5 | 0.2 | 1.5 | 0.7 |  | 55.8 | [7 empty] | 6 | 171 | 62 | 700
63.8 | 21.2 | 5.4 | 2 | 1.5 |  |  | 502.2 | 189.4 | 0.35 |  | 5.6 | [5 empty] | 674 | [9 empty] | 2.87 | 881 | [31 empty] | 0.4 | 91.5 | 0.2 | 1.5 | 0.7 |  | 55.8 | [9 empty] | 68 | 674
63.8 | 21.2 | 5.4 | 2 | 1.5 |  |  | 395 | 217 | 0.55 | [7 empty] | 780 | [9 empty] | 2.87 | 908 | [31 empty] | 0.4 | 91.5 | 0.2 | 1.5 | 0.7 |  | 0 | [7 empty] | 278 | 2257 | 34 | 780
63.8 | 21.2 | 5.4 | 2 | 1.5 |  |  | 375.2 | 217 | 0.55 | [7 empty] | 780 | [9 empty] | 2.87 | 908 | [31 empty] | 0.4 | 91.5 | 0.2 | 1.5 | 0.7 |  | 19.8 | [7 empty] | 39 | 490 | 35 | 780
63.8 | 21.2 | 5.4 | 2 | 1.5 |  |  | 355.5 | 217 | 0.55 | [7 empty] | 780 | [9 empty] | 2.87 | 908 | [31 empty] | 0.4 | 91.5 | 0.2 | 1.5 | 0.7 |  | 39.5 | [7 empty] | 33 | 382 | 42 | 780
63.8 | 21.2 | 5.4 | 2 | 1.5 |  |  | 355.5 | 217 | 0.55 | [7 empty] | 753 | [9 empty] | 2.87 | 881 | [31 empty] | 0.4 | 91.5 | 0.2 | 1.5 | 0.7 |  | 39.5 | [9 empty] | 43 | 753
64.7 | 21 | 5.9 | 0.9 | 3.4 |  |  | 100 | 150 | 0.3 | [8 empty] | 1086 | [9 empty] | 724 |  |  |  |  | 3 | 56.8 | 28.2 | 5.2 | 5.3 | 0 | [22 empty] | 90 |  |  |  |  | 0 | [8 empty] | 1899 | 86.8 | 1086
64.7 | 21 | 5.9 | 0.9 | 3.4 |  |  | 85 | 150 | 0.3 | [8 empty] | 1086 | [9 empty] | 700 |  |  |  |  | 3 | 56.8 | 28.2 | 5.2 | 5.3 | 15 | [22 empty] | 90 |  |  |  |  | 0 | [8 empty] | 1629 | 86 | 1086
64.7 | 21 | 5.9 | 0.9 | 3.4 |  |  | 75 | 150 | 0.3 | [8 empty] | 1086 | [9 empty] | 683 |  |  |  |  | 3 | 56.8 | 28.2 | 5.2 | 5.3 | 25 | [22 empty] | 90 |  |  |  |  | 0 | [8 empty] | 993 | 85.4 | 1086
64.7 | 21 | 5.9 | 0.9 | 3.4 |  |  | 55 | 150 | 0.3 | [8 empty] | 1086 | [9 empty] | 650 |  |  |  |  | 3 | 56.8 | 28.2 | 5.2 | 5.3 | 45 | [22 empty] | 90 |  |  |  |  | 0 | [8 empty] | 814 | 71.8 | 1086
64.7 | 21 | 5.9 | 0.9 | 3.4 |  |  | 45 | 150 | 0.3 | [8 empty] | 1086 | [9 empty] | 634 |  |  |  |  | 3 | 56.8 | 28.2 | 5.2 | 5.3 | 55 | [22 empty] | 90 |  |  |  |  | 0 | [8 empty] | 963 | 57.4 | 1086
64.7 | 21 | 5.9 | 0.9 | 3.4 |  |  | 95 | 150 | 0.3 | [8 empty] | 1086 | [9 empty] | 719 |  |  |  |  | 3 | 56.8 | 28.2 | 5.2 | 5.3 | 0 | [22 empty] | 90 |  |  |  |  | 5 | [8 empty] | 345 | 87.8 | 1086
64.7 | 21 | 5.9 | 0.9 | 3.4 |  |  | 75 | 150 | 0.3 | [8 empty] | 1086 | [9 empty] | 686 |  |  |  |  | 3 | 56.8 | 28.2 | 5.2 | 5.3 | 20 | [22 empty] | 90 |  |  |  |  | 5 | [8 empty] | 375 | 78.5 | 1086
64.7 | 21 | 5.9 | 0.9 | 3.4 |  |  | 55 | 150 | 0.3 | [8 empty] | 1086 | [9 empty] | 654 |  |  |  |  | 3 | 56.8 | 28.2 | 5.2 | 5.3 | 40 | [22 empty] | 90 |  |  |  |  | 5 | [8 empty] | 464 | 71.1 | 1086
64.7 | 21 | 5.9 | 0.9 | 3.4 |  |  | 100 | 205 | 0.5 | [8 empty] | 1132 | [9 empty] | 609 |  |  |  |  | 3 | 56.8 | 28.2 | 5.2 | 5.3 | 0 | [22 empty] | 90 |  |  |  |  | 0 | [8 empty] | 3678 | 50.8 | 1132
64.7 | 21 | 5.9 | 0.9 | 3.4 |  |  | 85 | 205 | 0.5 | [8 empty] | 1132 | [9 empty] | 589 |  |  |  |  | 3 | 56.8 | 28.2 | 5.2 | 5.3 | 15 | [22 empty] | 90 |  |  |  |  | 0 | [8 empty] | 3596 | 48.9 | 1132
64.7 | 21 | 5.9 | 0.9 | 3.4 |  |  | 75 | 205 | 0.5 | [8 empty] | 1132 | [9 empty] | 576 |  |  |  |  | 3 | 56.8 | 28.2 | 5.2 | 5.3 | 25 | [22 empty] | 90 |  |  |  |  | 0 | [8 empty] | 2830 | 41.7 | 1132
64.7 | 21 | 5.9 | 0.9 | 3.4 |  |  | 55 | 205 | 0.5 | [8 empty] | 1132 | [9 empty] | 549 |  |  |  |  | 3 | 56.8 | 28.2 | 5.2 | 5.3 | 45 | [22 empty] | 90 |  |  |  |  | 0 | [8 empty] | 2531 | 35.6 | 1132
64.7 | 21 | 5.9 | 0.9 | 3.4 |  |  | 45 | 205 | 0.5 | [8 empty] | 1132 | [9 empty] | 536 |  |  |  |  | 3 | 56.8 | 28.2 | 5.2 | 5.3 | 55 | [22 empty] | 90 |  |  |  |  | 0 | [8 empty] | 2006 | 24 | 1132
64.7 | 21 | 5.9 | 0.9 | 3.4 |  |  | 95 | 205 | 0.5 | [8 empty] | 1132 | [9 empty] | 605 |  |  |  |  | 3 | 56.8 | 28.2 | 5.2 | 5.3 | 0 | [22 empty] | 90 |  |  |  |  | 5 | [8 empty] | 2162 | 57.3 | 1132
64.7 | 21 | 5.9 | 0.9 | 3.4 |  |  | 75 | 205 | 0.5 | [8 empty] | 1132 | [9 empty] | 578 |  |  |  |  | 3 | 56.8 | 28.2 | 5.2 | 5.3 | 20 | [22 empty] | 90 |  |  |  |  | 5 | [8 empty] | 1418 | 52.9 | 1132
64.7 | 21 | 5.9 | 0.9 | 3.4 |  |  | 55 | 205 | 0.5 | [8 empty] | 1132 | [9 empty] | 552 |  |  |  |  | 3 | 56.8 | 28.2 | 5.2 | 5.3 | 40 | [22 empty] | 90 |  |  |  |  | 5 | [8 empty] | 1449 | 38.7 | 1132
61.9 | 20.2 | 4.7 | 2.6 | 3 |  |  | 416 | 167 | 0.4 |  | 0.24 | [10 empty] | 928 | [5 empty] | 816 | [25 empty] | 20.2 | 4.7 | 2.6 | 3 |  | 0 | 3 | 85 | 0.13 | 1.55 | 0.45 |  | 0 | [8 empty] | 4900 | 45.7 | 928
61.9 | 20.2 | 4.7 | 2.6 | 3 |  |  | 375 | 154 | 0.37 |  | 0.32 | [10 empty] | 908 | [5 empty] | 798 | [25 empty] | 20.2 | 4.7 | 2.6 | 3 |  | 41.6 | 3 | 85 | 0.13 | 1.55 | 0.45 |  | 0 | [8 empty] | 4800 | 39.7 | 908
61.9 | 20.2 | 4.7 | 2.6 | 3 |  |  | 416 | 154 | 0.37 |  | 0.32 | [10 empty] | 945 | [5 empty] | 831 | [25 empty] | 20.2 | 4.7 | 2.6 | 3 |  | 0 | 3 | 85 | 0.13 | 1.55 | 0.45 |  | 0 | [8 empty] | 4200 | 46.8 | 945
61.9 | 20.2 | 4.7 | 2.6 | 3 |  |  | 354 | 142 | 0.34 |  | 0.45 | [10 empty] | 906 | [5 empty] | 797 | [25 empty] | 20.2 | 4.7 | 2.6 | 3 |  | 62.4 | 3 | 85 | 0.13 | 1.55 | 0.45 |  | 0 | [8 empty] | 4100 | 44.3 | 906
61.9 | 20.2 | 4.7 | 2.6 | 3 |  |  | 416 | 142 | 0.34 |  | 0.45 | [10 empty] | 962 | [5 empty] | 846 | [25 empty] | 20.2 | 4.7 | 2.6 | 3 |  | 0 | 3 | 85 | 0.13 | 1.55 | 0.45 |  | 0 | [8 empty] | 3000 | 58.9 | 962
61.9 | 20.2 | 4.7 | 2.6 | 3 |  |  | 354 | 154 | 0.37 |  | 0.35 | [10 empty] | 871 | [5 empty] | 766 | [25 empty] | 20.2 | 4.7 | 2.6 | 3 |  | 41.6 | 3 | 85 | 0.13 | 1.55 | 0.45 |  | 20.8 | [8 empty] | 3200 | 41.1 | 871
61.9 | 20.2 | 4.7 | 2.6 | 3 |  |  | 333 | 142 | 0.34 |  | 0.45 | [10 empty] | 868 | [5 empty] | 764 | [25 empty] | 20.2 | 4.7 | 2.6 | 3 |  | 62.4 | 3 | 85 | 0.13 | 1.55 | 0.45 |  | 20.8 | [8 empty] | 2600 | 48.5 | 868
64.7 | 21 | 5.9 | 0.9 | 3.4 |  |  | 390 | 195 | 0.5 | [18 empty] | 678 |  |  |  |  | 3 | 56.79 | 28.21 | 5.21 | 5.31 | 0 |  |  | 33.8 | 44.6 | 13.3 | 4.8 | 0.9 | 0 | [14 empty] | 90 |  |  |  |  | 0 | [8 empty] | 4500 | 60 | 0
64.7 | 21 | 5.9 | 0.9 | 3.4 |  |  | 351 | 195 | 0.5 | [18 empty] | 664 |  |  |  |  | 3 | 56.79 | 28.21 | 5.21 | 5.31 | 0 |  |  | 33.8 | 44.6 | 13.3 | 4.8 | 0.9 | 0 | [14 empty] | 90 |  |  |  |  | 39 | [8 empty] | 3800 | 63 | 0
64.7 | 21 | 5.9 | 0.9 | 3.4 |  |  | 253.5 | 195 | 0.5 | [18 empty] | 640 |  |  |  |  | 3 | 56.79 | 28.21 | 5.21 | 5.31 | 136.5 |  |  | 33.8 | 44.6 | 13.3 | 4.8 | 0.9 | 175.5 | [14 empty] | 90 |  |  |  |  | 0 | [8 empty] | 3400 | 43 | 0
64.7 | 21 | 5.9 | 0.9 | 3.4 |  |  | 175.5 | 195 | 0.5 | [18 empty] | 658 |  |  |  |  | 3 | 56.79 | 28.21 | 5.21 | 5.31 | 0 |  |  | 33.8 | 44.6 | 13.3 | 4.8 | 0.9 | 0 | [14 empty] | 90 |  |  |  |  | 0 | [8 empty] | 3200 | 45 | 0
64.7 | 21 | 5.9 | 0.9 | 3.4 |  |  | 390 | 195 | 0.5 | [18 empty] | 678 |  |  |  |  | 3 | 56.79 | 28.21 | 5.21 | 5.31 | 0 |  |  | 33.8 | 44.6 | 13.3 | 4.8 | 0.9 | 0 | [14 empty] | 90 |  |  |  |  | 0 | [8 empty] | 5000 | 56 | 0
64.7 | 21 | 5.9 | 0.9 | 3.4 |  |  | 351 | 195 | 0.5 | [18 empty] | 664 |  |  |  |  | 3 | 56.79 | 28.21 | 5.21 | 5.31 | 0 |  |  | 33.8 | 44.6 | 13.3 | 4.8 | 0.9 | 0 | [14 empty] | 90 |  |  |  |  | 39 | [8 empty] | 3300 | 56 | 0
64.7 | 21 | 5.9 | 0.9 | 3.4 |  |  | 253.5 | 195 | 0.5 | [18 empty] | 640 |  |  |  |  | 3 | 56.79 | 28.21 | 5.21 | 5.31 | 136.5 |  |  | 33.8 | 44.6 | 13.3 | 4.8 | 0.9 | 175.5 | [14 empty] | 90 |  |  |  |  | 0 | [8 empty] | 2700 | 44 | 0
64.7 | 21 | 5.9 | 0.9 | 3.4 |  |  | 175.5 | 195 | 0.5 | [18 empty] | 658 |  |  |  |  | 3 | 56.79 | 28.21 | 5.21 | 5.31 | 0 |  |  | 33.8 | 44.6 | 13.3 | 4.8 | 0.9 | 0 | [14 empty] | 90 |  |  |  |  | 0 | [8 empty] | 2200 | 46 | 0
64.7 | 21 | 5.9 | 0.9 | 3.4 |  |  | 390 | 195 | 0.5 | [18 empty] | 678 |  |  |  |  | 3 | 56.79 | 28.21 | 5.21 | 5.31 | 0 |  |  | 33.8 | 44.6 | 13.3 | 4.8 | 0.9 | 0 | [14 empty] | 90 |  |  |  |  | 0 | [8 empty] | 5200 | 57 | 0
64.7 | 21 | 5.9 | 0.9 | 3.4 |  |  | 351 | 195 | 0.5 | [18 empty] | 664 |  |  |  |  | 3 | 56.79 | 28.21 | 5.21 | 5.31 | 0 |  |  | 33.8 | 44.6 | 13.3 | 4.8 | 0.9 | 0 | [14 empty] | 90 |  |  |  |  | 39 | [8 empty] | 4100 | 55 | 0
64.7 | 21 | 5.9 | 0.9 | 3.4 |  |  | 253.5 | 195 | 0.5 | [18 empty] | 640 |  |  |  |  | 3 | 56.79 | 28.21 | 5.21 | 5.31 | 136.5 |  |  | 33.8 | 44.6 | 13.3 | 4.8 | 0.9 | 175.5 | [14 empty] | 90 |  |  |  |  | 0 | [8 empty] | 3700 | 37 | 0
64.7 | 21 | 5.9 | 0.9 | 3.4 |  |  | 175.5 | 195 | 0.5 | [18 empty] | 658 |  |  |  |  | 3 | 56.79 | 28.21 | 5.21 | 5.31 | 0 |  |  | 33.8 | 44.6 | 13.3 | 4.8 | 0.9 | 0 | [14 empty] | 90 |  |  |  |  | 0 | [8 empty] | 3600 | 39 | 0
62.58 | 20.25 | 5.31 | 2.82 | 4.04 |  |  | 550 | 192.5 | 0.35 |  | 1.5 | [10 empty] | 690 | [5 empty] | 624 | [31 empty] | 0.45 | 90.36 | 0.71 |  | 1.31 |  | 0 | [8 empty] | 8000 | 40 | 690
62.58 | 20.25 | 5.31 | 2.82 | 4.04 |  |  | 495 | 192.5 | 0.35 |  | 2 | [10 empty] | 679 | [5 empty] | 614 | [31 empty] | 0.45 | 90.36 | 0.71 |  | 1.31 |  | 55 | [8 empty] | 5300 | 50 | 679
62.58 | 20.25 | 5.31 | 2.82 | 4.04 |  |  | 550 | 192.5 | 0.35 |  | 1.5 | [10 empty] | 727 | [5 empty] | 624 | [31 empty] | 0.45 | 90.36 | 0.71 |  | 1.31 |  | 0 | [8 empty] | 3300 | 30 | 727
62.58 | 20.25 | 5.31 | 2.82 | 4.04 |  |  | 495 | 192.5 | 0.35 |  | 2 | [10 empty] | 715 | [5 empty] | 614 | [31 empty] | 0.45 | 90.36 | 0.71 |  | 1.31 |  | 55 | [8 empty] | 3000 | 32 | 715
62.58 | 20.25 | 5.31 | 2.82 | 4.04 |  |  | 400 | 220 | 0.55 |  | 0 | [10 empty] | 721 | [5 empty] | 641 | [31 empty] | 0.45 | 90.36 | 0.71 |  | 1.31 |  | 0 | [8 empty] | 3300 | 50 | 721
62.58 | 20.25 | 5.31 | 2.82 | 4.04 |  |  | 360 | 220 | 0.55 |  | 0.25 | [10 empty] | 714 | [5 empty] | 645 | [31 empty] | 0.45 | 90.36 | 0.71 |  | 1.31 |  | 40 | [8 empty] | 2800 | 53 | 714
62.58 | 20.25 | 5.31 | 2.82 | 4.04 |  |  | 400 | 220 | 0.55 |  | 0 | [10 empty] | 759 | [5 empty] | 641 | [31 empty] | 0.45 | 90.36 | 0.71 |  | 1.31 |  | 0 | [8 empty] | 2200 | 34 | 759
62.58 | 20.25 | 5.31 | 2.82 | 4.04 |  |  | 360 | 220 | 0.55 |  | 0.25 | [10 empty] | 752 | [5 empty] | 645 | [31 empty] | 0.45 | 90.36 | 0.71 |  | 1.31 |  | 40 | [8 empty] | 1300 | 43 | 752
63.4 | 21.7 | 6.2 | 1 | 3.1 |  | 42.5 | 401.61 | 147 | 0.35 |  | 0.4 | [6 empty] | 1268 | [9 empty] | 665 | [31 empty] | 0.47 | 88.4 | 1.18 | 2.17 | 4.75 |  | 21.14 | [8 empty] | 500 | 55.2 | 1268
63.4 | 21.7 | 6.2 | 1 | 3.1 |  | 42.5 | 401.61 | 157.33 | 0.35 |  | 0.48 | [6 empty] | 1268 | [9 empty] | 665 | [31 empty] | 0.47 | 88.4 | 1.18 | 2.17 | 4.75 |  | 21.14 | [8 empty] | 780 | 33.3 | 1268
63.4 | 21.7 | 6.2 | 1 | 3.1 |  | 42.5 | 401.61 | 147 | 0.35 |  | 0.48 | [6 empty] | 1268 | [9 empty] | 665 | [31 empty] | 0.47 | 88.4 | 1.18 | 2.17 | 4.75 |  | 21.14 | [8 empty] | 580 | 41.7 | 1268
63.4 | 21.7 | 6.2 | 1 | 3.1 |  | 42.5 | 401.61 | 147 | 0.35 |  | 0.48 | [6 empty] | 1268 | [9 empty] | 665 | [31 empty] | 0.47 | 88.4 | 1.18 | 2.17 | 4.75 |  | 21.14 | [8 empty] | 420 | 50.7 | 1268
63.4 | 21.7 | 6.2 | 1 | 3.1 |  | 42.5 | 401.61 | 167.67 | 0.35 |  | 0.48 | [6 empty] | 1268 | [9 empty] | 665 | [31 empty] | 0.47 | 88.4 | 1.18 | 2.17 | 4.75 |  | 21.14 | [8 empty] | 980 | 30.1 | 1268
63.4 | 21.7 | 6.2 | 1 | 3.1 |  | 42.5 | 401.61 | 147 | 0.35 |  | 0.48 | [6 empty] | 1268 | [9 empty] | 665 | [31 empty] | 0.47 | 88.4 | 1.18 | 2.17 | 4.75 |  | 21.14 | [8 empty] | 1420 | 35 | 1268
63.4 | 21.7 | 6.2 | 1 | 3.1 |  | 42.5 | 401.61 | 147 | 0.35 |  | 0.48 | [6 empty] | 1268 | [9 empty] | 665 | [31 empty] | 0.47 | 88.4 | 1.18 | 2.17 | 4.75 |  | 21.14 | [8 empty] | 1100 | 40.1 | 1268
62.95 | 20.74 | 4.9 | 1.2 | 3.5 |  |  | 375 | 150 | 0.4 | [8 empty] | 730.6 | [9 empty] | 1095.9 | [31 empty] | 1 | 94 | 1 | 0.6 | 0.1 |  | 0 | [6 empty] | 7.84 | 10.62 | 3449 | 43 | 730.6
62.95 | 20.74 | 4.9 | 1.2 | 3.5 |  |  | 345 | 150 | 0.4 | [8 empty] | 726.3 | [9 empty] | 1089.5 | [31 empty] | 1 | 94 | 1 | 0.6 | 0.1 |  | 30 | [6 empty] | 5.58 | 3 | 791 | 52 | 726.3
62.95 | 20.74 | 4.9 | 1.2 | 3.5 |  |  | 375 | 168.8 | 0.45 | [8 empty] | 711.3 | [9 empty] | 1067 | [31 empty] | 1 | 94 | 1 | 0.6 | 0.1 |  | 0 | [6 empty] | 8.94 | 13.08 | 4743 | 39 | 711.3
62.95 | 20.74 | 4.9 | 1.2 | 3.5 |  |  | 345 | 168.8 | 0.45 | [8 empty] | 707.1 | [9 empty] | 1060.6 | [31 empty] | 1 | 94 | 1 | 0.6 | 0.1 |  | 30 | [6 empty] | 6.04 | 6.67 | 1060 | 49 | 707.1
62.95 | 20.74 | 4.9 | 1.2 | 3.5 |  |  | 375 | 187.5 | 0.5 | [8 empty] | 692 | [9 empty] | 1038 | [31 empty] | 1 | 94 | 1 | 0.6 | 0.1 |  | 0 | [6 empty] | 10.54 | 18.71 | 6359 | 35 | 692
62.95 | 20.74 | 4.9 | 1.2 | 3.5 |  |  | 345 | 187.5 | 0.5 | [8 empty] | 687.8 | [9 empty] | 1031.7 | [31 empty] | 1 | 94 | 1 | 0.6 | 0.1 |  | 30 | [6 empty] | 6.58 | 7.44 | 2210 | 43 | 687.8
61.16 | 21.49 | 5.24 | 2.12 | 2.89 |  | 42.5 | 400 | 200 | 0.5 | 0.25 | 1 |  | 3.5 |  |  |  |  | 1006 | [8 empty] | 2.8 | 759 | [12 empty] | 40.075 | 30.311 | 14.991 | 8.595 | 0.388 | 0 | [26 empty] | 29.75 |  |  | 35.9 | 1006
61.16 | 21.49 | 5.24 | 2.12 | 2.89 |  | 42.5 | 445 | 200 | 0.45 | 0.25 | 0.5 |  | 2.8 |  |  |  |  | 1035 | [8 empty] | 2.8 | 690 | [12 empty] | 40.075 | 30.311 | 14.991 | 8.595 | 0.388 | 0 | [26 empty] | 24.72 |  |  | 41.6 | 1035
61.16 | 21.49 | 5.24 | 2.12 | 2.89 |  | 42.5 | 356 | 200 | 0.45 | 0.25 | 0.5 |  | 2.8 |  |  |  |  | 1035 | [8 empty] | 2.8 | 690 | [12 empty] | 40.075 | 30.311 | 14.991 | 8.595 | 0.388 | 20 | [26 empty] | 16.42 |  |  | 47.6 | 1035
61.16 | 21.49 | 5.24 | 2.12 | 2.89 |  | 42.5 | 267 | 200 | 0.45 | 0.25 | 0.5 |  | 2.8 |  |  |  |  | 1035 | [8 empty] | 2.8 | 690 | [12 empty] | 40.075 | 30.311 | 14.991 | 8.595 | 0.388 | 40 | [26 empty] | 14.87 |  |  | 50.4 | 1035
61.16 | 21.49 | 5.24 | 2.12 | 2.89 |  | 42.5 | 178 | 200 | 0.45 | 0.25 | 0.5 |  | 2.8 |  |  |  |  | 1035 | [8 empty] | 2.8 | 690 | [12 empty] | 40.075 | 30.311 | 14.991 | 8.595 | 0.388 | 60 | [26 empty] | 12.15 |  |  | 47.1 | 1035
61.16 | 21.49 | 5.24 | 2.12 | 2.89 |  | 42.5 | 89 | 200 | 0.45 | 0.25 | 0.5 |  | 2.8 |  |  |  |  | 1035 | [8 empty] | 2.8 | 690 | [12 empty] | 40.075 | 30.311 | 14.991 | 8.595 | 0.388 | 80 | [26 empty] | 18.73 |  |  | 44.6 | 1035
61.16 | 21.49 | 5.24 | 2.12 | 2.89 |  | 42.5 | 500 | 200 | 0.4 | 0.25 | 0.5 |  | 2.5 |  |  |  |  | 1005 | [8 empty] | 2.8 | 670 | [12 empty] | 40.075 | 30.311 | 14.991 | 8.595 | 0.388 | 0 | [26 empty] | 23.3 |  |  | 44.3 | 1005
53.26 | 22.39 | 7.16 | 4.32 | 2.49 |  | 42.5 | 330 | 170 | 0.52 | 0.23 | 1.4 | [6 empty] | 1061 | [8 empty] | 2.4 | 837 |  |  |  |  | 21.77 | 48.83 | 11.18 |  | 15.7 |  | 61 | [28 empty] | 0.0243 | 0.4079 | 0.0638 | 0.3684 |  | 11.4 |  |  | 46.2 | 1061
63.67 | 21.4 | 5.63 | 2.15 | 3.65 |  | 42.5 | 400 | 160 | 0.4 | 0.2 | 0.8 | [7 empty] | 1231 | [7 empty] | 1.2 | 380.4 | [44 empty] | 1.284 |  | 2086 | 51.7 | 1231
63.67 | 21.4 | 5.63 | 2.15 | 3.65 |  | 42.5 | 460 | 163 | 0.3543478 | 0.2 | 0.65 | [7 empty] | 1246 | [7 empty] | 1.2 | 385.2 | [44 empty] | 1.01 |  | 1528 | 61 | 1246
62.28 | 21.08 | 5.47 | 1.73 | 3.96 |  | 42.5 | 450 | 247.5 | 0.55 | 0.3 | 0.47 | [6 empty] | 1051.5 | [8 empty] | 2.82 | 701 | [47 empty] | 1620 | 1051.5
62.28 | 21.08 | 5.47 | 1.73 | 3.96 |  | 42.5 | 450 | 225 | 0.5 | 0.3 | 0.53 | [6 empty] | 1065 | [8 empty] | 2.82 | 710 | [47 empty] | 1231 | 1065
62.28 | 21.08 | 5.47 | 1.73 | 3.96 |  | 42.5 | 450 | 202.5 | 0.45 | 0.3 | 0.55 | [6 empty] | 1078.5 | [8 empty] | 2.82 | 719 | [47 empty] | 972 | 1078.5
62.28 | 21.08 | 5.47 | 1.73 | 3.96 |  | 42.5 | 450 | 180 | 0.4 | 0.3 | 0.57 | [6 empty] | 1092 | [8 empty] | 2.82 | 728 | [47 empty] | 814 | 1092
62.28 | 21.08 | 5.47 | 1.73 | 3.96 |  | 42.5 | 450 | 157.5 | 0.35 | 0.3 | 0.6 | [6 empty] | 1105.5 | [8 empty] | 2.82 | 737 | [47 empty] | 630 | 1105.5
62.28 | 21.08 | 5.47 | 1.73 | 3.96 |  | 42.5 | 450 | 135 | 0.3 | 0.3 | 0.76 | [6 empty] | 1119 | [8 empty] | 2.82 | 746 | [47 empty] | 485 | 1119
62.28 | 21.08 | 5.47 | 1.73 | 3.96 |  | 42.5 | 450 | 126 | 0.28 | 0.3 | 0.85 | [6 empty] | 1124.4 | [8 empty] | 2.82 | 749.6 | [47 empty] | 372 | 1124.4
63.1 | 21.3 | 4.7 | 2.9 | 3.1 | 3410 |  | 607 | 170 | 0.2800659 | [8 empty] | 910 | [8 empty] | 2.84 | 676 | [44 empty] | 10 |  |  | 79 | 910
63.1 | 21.3 | 4.7 | 2.9 | 3.1 | 3410 |  | 546 | 170 | 0.3113553 | [8 empty] | 898 | [8 empty] | 2.84 | 667 |  |  |  |  | 4.1 | 52.8 | 22.5 | 0.8 | 13.4 | 61 | [34 empty] | 9 |  |  | 65 | 898
63.1 | 21.3 | 4.7 | 2.9 | 3.1 | 3410 |  | 486 | 170 | 0.3497942 | [8 empty] | 885 | [8 empty] | 2.84 | 658 |  |  |  |  | 4.1 | 52.8 | 22.5 | 0.8 | 13.4 | 121 | [34 empty] | 24 |  |  | 50 | 885
63.1 | 21.3 | 4.7 | 2.9 | 3.1 | 3410 |  | 425 | 170 | 0.4 | [8 empty] | 900 | [8 empty] | 2.84 | 668 | [17 empty] | 182 | [26 empty] | 8 |  |  | 85 | 900
63.1 | 21.3 | 4.7 | 2.9 | 3.1 | 3410 |  | 304 | 170 | 0.5592105 | [8 empty] | 892 | [8 empty] | 2.84 | 663 | [17 empty] | 304 | [26 empty] | 5.5 |  |  | 86 | 892
63.1 | 21.3 | 4.7 | 2.9 | 3.1 | 3410 |  | 304 | 170 | 0.5592105 | [8 empty] | 879 | [8 empty] | 2.84 | 653 | [9 empty] | 91 | [7 empty] | 213 | [26 empty] | 4.5 |  |  | 66 | 879
62.5 | 25.3 | 3.1 | 2 | 3.6 | 3570 |  | 607 | 170 | 0.2800659 | [8 empty] | 910 | [8 empty] | 2.84 | 676 | [44 empty] | 21 |  |  | 66 | 910